## Control proceso
| 1 | 2 | 3 | 4 | 5
Control de proceso | [8 empty] | Control de alimentadores | [11 empty] | Control de trituradoras | [11 empty] | Granulometría | [17 empty] | Produccion [T/h] |  |  |  | Control mallas de zarandas | [8 empty] | Control de producto | [22 empty] | Sector de cantera |  |  | Primaria |  | Secundaria |  | Cuaternaria
[90 empty] | 1-a | 0-30 y 25-180 | 2-3 a | 0-6, 6-19 y 20-38 | 4-a | 0-6 y 6-12
[88 empty] | Lista desplegable |  | 1-b | 0-20 y 25-180 | 2-3 b | 0-6, 6-19, 20-38, 30-50 | 4-b | 0-6, 6-12 y 12-19
[9 empty] | Primaria |  |  | Secundaria - Terciaria | [5 empty] | Cuaternaria |  |  | Trituradora primaria |  |  | Trituradora secundaria |  |  | Trituradora terciaria |  |  | Trituradora cuaternaria |  |  |  | % Pasantes Acumulados | [15 empty] | Observaciones | Peso total banda [Kg/m] | Velocidad [m/s] | Produccion [T/h] | [%] | HAC | Equipo | Denominacion | Medida mallas [mm] |  |  | Eficiencia [%] |  |  | N° Muestra | Fecha muestreo | Origen | Fraccion | Granulometria | [7 empty] | Contenido de finos [%] | Densidad sss [Kg/m3] | Absorción [%] | Indice de lajosidad [%] | Indice de plasticidad [%] |  |  |  | Durabilidad [NaSO] [%] | Desgaste LA [%] | Control visual - Color | Identificación - Zona - Designación | HAC | Equipo | 1-c | 0-25 y 25-180 | 2-3 c | 0-6, 6-19 y 20-30 | 4-c | 0-6 y 6-19
N° orden | Fecha medición | Hora | Personal - Operario | HAC | Equipo | Combinacion | Fracción | Materia prima | Alimentador 411-AV1 |  |  | Alimentador 421-AV1 |  |  | Alimentador 421-AV2 |  |  | Alimentador 441-AV2 |  |  | 411-TI1 |  |  | 421-TI1 |  |  | 421-TI2 |  |  | 441-TI1 |  |  | Tamices [mm] | 400 | 250 | 200 | 150 | 125 | 100 | 76 | 63 | 50 | 38 | 25 | 19 | 12.7 | 9.5 | 4.75 | Fondo | [8 empty] | Niveles |  |  | Niveles | [6 empty] | % Pasantes Acumulados | [6 empty] | Modulo de fineza | [12 empty] | 411 | TI1 |  |  |  |  | 4-d | 0-6, 6-12 y 6-19
[9 empty] | HAC | Equipo | [%] | HAC | Equipo | [%] | HAC | Equipo | [%] | HAC | Equipo | [%] | Excentricidad [mm] | Abetura CSS [mm] | Amper [A] | Excentricidad [mm] | Abetura CSS [mm] | Amper [A] | Excentricidad [mm] | Abetura CSS [mm] | Amper [A] | Excentricidad [mm] | Abetura CSS [mm] | Amper [A] | [25 empty] | 1 | 2 | 3 | 1 | 2 | 3 |  |  |  |  | 25 | 19 | 12.7 | 9.5 | 4.75 | 2.86 | Fondo | [5 empty] | Limite Liquido [%] | Pasa T40 | Limite Liquido [%] | Pasa T200 |  |  |  |  | 421 | TI2
[88 empty] | 441 | TI3
1 | 2011-09-06 | 16:30 | Rogerio Coelho | 421 | BT1 |  |  | Gneis | - | - |  | 421 | AV1 | 75 | - | - | - | - | - | - | - | - | - | - | - | - | - | - | - | - | - | - |  | 100 | 69.19866 | 69.19866 | 48.74791 | 48.74791 | 29.54925 | 24.2884 | 21.07053 | 14.59933 | 8.676962 | 3.439065 | 1.748748 | 1.039232 | 0.8576795 | 0.5676127 | 0.01460768 |  | 47.92 | 1.36 | 234.61632 |  | 411 | CV1 | Loro | 60 | 22 | - |  | 98.25125 | [25 empty] | - | TI4
2 | 2011-09-06 | 16:30 | Rogerio Coelho | 421 | BT2 |  | 6-19 mm | Gneis | - | - |  | 421 | AV1 | 75 | - | - | - | - | - | - | - | - | - | 53 | 63 | - | 46 | 40 | - | - | - | - |  | 100 | 100 | 100 | 100 | 100 | 100 | 100 | 84.6827 | 77.25384 | 65.9242 | 36.4512 | 26.55954 | 17.59695 | 13.78975 | 8.4324 | 0 | Dos conos funcionando | 79.42 | 1.3 | 371.6856 |  | 421 | CV1 | Banana | 38 | 22 | 5 |  |  |  | HMG1-01220 | 2011-09-06 | Produccion | 6-19 mm | 100 | 97.62 | 0.6121417 | 0.417463 | 0.04590594 | 0.01517707 | 0 | 6.55 | - |  |  | 32 | [9 empty] | BT1
3 | 2011-09-06 | 16:30 | Rogerio Coelho | 421 | BT3 |  |  | Gneis | - | - |  | 421 | AV1 | 75 | - | - | - | - | - | - | - | - | - | 53 | 63 | - | 46 | 40 | - | - | - | - |  | 100 | 100 | 100 | 100 | 100 | 100 | 100 | 66.23829 | 42.00134 | 21.04418 | 0.9928603 | 0.3302097 | 0.3302097 | 0.3302097 | 0.3302097 | 0 |  | 44.82 | 1.69279 | 273.135 |  | 421 | CV1 | Banana | 38 (colocaron 22 de goma) | 22 | 5 | 78.95582 | [27 empty] | BT2
4 | 2011-09-06 | 16:30 | Rogerio Coelho | 421 | BT5 |  |  | Gneis | - | - |  | 421 | AV1 | 75 | - | - | - | - | - | - | - | - | - | 53 | 63 | - | 46 | 40 | - | - | - | - |  | 100 | 100 | 100 | 100 | 100 | 100 | 100 | 100 | 100 | 100 | 66.59921 | 44.32201 | 21.41519 | 13.70962 | 2.181246 | 0 |  | 32.08 | 1.647059 | 190.2155 |  | 421 | CV1 | Banana | 38 | 22 | 5 |  |  | 97.81875 | [25 empty] | BT3
5 | 2011-09-09 | 16:30 | Rogerio Coelho | 441 | BT1 |  | 6-12 mm | Gneis | - | - |  | - | - | - | - | - | - | 441 | AV1 | Por caida | - | - | - | - | - | - | - | - | - | 32 | 18 | - |  | 100 | 100 | 100 | 100 | 100 | 100 | 100 | 100 | 100 | 100 | 39.22015 | 7.181154 | 0.5361495 | 0.3899269 | 0.3899269 | 0 |  | 6.155 | 1.640502 | 36.35025 |  | 441 | CV1 | Loro | 20 | 12 | 5 |  |  |  | HMG1-01222 | 2011-09-08 | Produccion | 6-12 mm | 100 | 100 | 100 | 88.08 | 5.3 | 0.36 | 0 | 6.06 | 0.66 |  |  | - | [9 empty] | BT4
6 | 2011-09-09 | 16:30 | Rogerio Coelho | 441 | BT2 |  | 12-19 mm | Gneis | - | - |  | - | - | - | - | - | - | 441 | AV2 | Por caida | - | - | - | - | - | - | - | - | - | 32 | 18 | - |  | 100 | 100 | 100 | 100 | 100 | 100 | 100 | 100 | 100 | 100 | 96.60616 | 79.09999 | 35.06605 | 25.71152 | 13.90828 | 0 |  | 9.311 | 1.613445 | 54.08204 |  | 441 | CV1 | Loro | 20 | 12 | 5 |  |  |  | HMG1-01223 | 2011-09-08 | Produccion | 12-19 mm | 100 | 98.78 | 27.87 | 34.23 | 0 | 0 | 0 | 6.98 | 0.57 |  |  | - | [9 empty] | BT5
7 | 2011-09-09 | 16:30 | Rogerio Coelho | 441 | BT3 |  |  | Gneis | - | - |  | - | - | - | - | - | - | 441 | AV1 | Por caida | - | - | - | - | - | - | - | - | - | 32 | 18 | - |  | 100 | 100 | 100 | 100 | 100 | 100 | 100 | 100 | 100 | 100 | 93.34812 | 50.39911 | 0.6430155 | 0.4656319 | 0.4656319 | 0 |  | 4.51 | 1.62623 | 26.40346 |  | 441 | CV1 | Loro | 20 | 12 | 5 | 49.60089 | [27 empty] | BT6
8 | 2011-09-12 | 16:00 | Cruz del Carril | 441 | BT2 |  | 6-12 mm | Gneis | - | - |  | - | - | - | - | - | - | 441 | AV2 | Por caida | - | - | - | - | - | - | - | - | - | 32 | 14 | - |  | 100 | 100 | 100 | 100 | 100 | 100 | 100 | 100 | 100 | 100 | 98.4281 | 83.49505 | 41.1799 | 29.15777 | 15.01067 | 0 |  | 10.306 | 1.613445 | 59.86141 |  | 441 | CV1 | Loro | 20 | 12 | 5 |  |  |  | HMG1-01229 | 2011-09-12 | Produccion | 6-12 mm | 100 | 100 | 100 | 82 | 2.55 | 0.95 | 0 | 6.14 | 0.59 |  |  | - | [9 empty] | BT7
9 | 2011-09-12 | 16:00 | Cruz del Carril | 441 | BT3 |  | 12-19 mm | Gneis | - | - |  | - | - | - | - | - | - | 441 | AV1 | Por caida | - | - | - | - | - | - | - | - | - | 32 | 14 | - |  | 100 | 100 | 100 | 100 | 100 | 100 | 100 | 100 | 100 | 100 | 94.24637 | 51.34005 | 0.6147037 | 0.3934104 | 0.3934104 | 0.02458815 |  | 4.067 | 1.62623 | 23.80995 |  | 441 | CV1 | Loro | 20 | 12 | 5 | 48.65995 |  |  | HMG1-01230 | 2011-09-12 | Produccion | 12-19 mm | 100 | 95.51 | 19.07 | 2.96 | 0 | 0 | 0 | 7.01 | [13 empty] | BT8
10 | 2011-09-27 | 12:00 | Lamapereyra |  |  |  | 6-19 mm | Gneis | - | - |  | - | - | - | 421 | AV2 | 75 | - | - | - |  |  |  | 53 | 58 | 160-170 | 46 | 36 | 170-190 | - | - | - | [22 empty] | - | - | - | - | - | - |  |  |  | HMG1-01249 | 2011-09-27 | Produccion | 6-19 mm | 100 | 97.26 | 62.92 | 40.65 | 3.36 | 0.52 | 0 | 6.58 | 0.61 |  |  | 38 | [9 empty] | BT9
11 | 2011-09-29 | 18:00 | Rogerio Coelho | 421 | BT2 |  |  | Gneis | - | - |  | - | - | - | 421 | AV2 | 92 | - | - | - | - | - | - | - | - | - | 46 | 30 | 210-230 | - | - | - |  | 100 | 100 | 100 | 100 | 100 | 100 | 100 | 97.85681 | 92.39723 | 85.13187 | 67.34224 | 48.68051 | 32.34657 | 26.19594 | 16.30115 | 0 | Solo cono terciario | 43.3 | 1.3 | 202.644 |  | 421 | CV1 | Banana | 38 | 22 | 5 | [28 empty] | CV1
12 | 2011-09-29 | 18:00 | Rogerio Coelho | 421 | BT3 |  |  | Gneis | - | - |  | - | - | - | 421 | AV2 | 92 | - | - | - | - | - | - | - | - | - | 46 | 30 | 210-230 | - | - | - |  | 100 | 100 | 100 | 100 | 100 | 100 | 100 | 87.12355 | 55.8816 | 18.68726 | 6.840412 | 1.338481 | 0.466538 | 0.466538 | 0.466538 | 0.466538 |  | 31.08 | 1.69279 | 189.4029 |  | 421 | CV1 | Banana | 38 (colocaron 22 de goma) | 22 | 5 | 81.31274 | [27 empty] | CV2
13 | 2011-09-29 | 18:00 | Rogerio Coelho | 421 | BT7 |  | 6-19 mm | Gneis | - | - |  | - | - | - | 421 | AV2 | 92 | - | - | - | - | - | - | - | - | - | 46 | 30 | 210-230 | - | - | - |  | 100 | 100 | 100 | 100 | 100 | 100 | 100 | 100 | 100 | 100 | 100 | 94.2 | 55.43 | 34.27 | 2.61 | 0 |  | 14.5 | 1.647059 | 85.97647 |  | 421 | CV2 | Sandvik | 22 | 5 | - |  | 97.39 |  | HMG1-01255 | 2011-09-29 | 421-BT7 | 6-19 mm | 100 | 94.2 | 55.43 | 34.27 | 2.61 | 0.38 | 0 | 6.69 | 0.66 |  |  | 34 | [9 empty] | CV3
14 | 2011-10-03 | 13:30 | Juan Nieto - Jesus Ferraris | 411 | BT2 | 1-b | 0-20 mm | Gneis | 411 | AV1 | Dos velocidades | - | - | - | - | - | - | - | - | - |  |  |  | - | - | - | - | - | - | - | - | - |  | 100 | 100 | 100 | 100 | 100 | 100 | 100 | 100 | 100 | 100 | 100 | 99.5663 | 83.08582 | 74.91129 | 52.41162 | 22.49967 |  | 32.78 | 1.605882 | 189.507 | 25.51% | 411 | CV1 | Loro primaria | 65 | 22 | - | [6 empty] | 0-20 mm | [21 empty] | CV4
15 | 2011-10-03 | 13:30 | Juan Nieto - Jesus Ferraris | 411 | BT3 | 1-b | 25-180 mm | Gneis | 411 | AV1 | Dos velocidades | - | - | - | - | - | - | - | - | - |  |  |  | - | - | - | - | - | - | - | - | - |  | 100 | 100 | 100 | 100 | 100 | 100 | 100 | 100 | 100 | 100 | 100 | 3.294376 | 0.6634446 | 0.3374341 | 0.09050967 | 0.2469244 |  | 113.8 | 1.351064 | 553.5038 |  | 411 | CV1 | Loro primaria | 65 | 22 | - |  | 96.70562 |  |  |  |  | 25-180 mm | [21 empty] | CV5
16 | 2011-10-04 | 11:00 | Andres Botallo | 421 | BT1 |  | 6-19 mm | Gneis | - | - |  | 421 | AV1 | 55 | 421 | AV2 | 58 | - | - | - | - | - | - | 53 | - | 180-200 | 46 | 26 | 170-180 | - | - | - |  | 100 | 100 | 100 | 79.73721 | 69.84786 | 53.66528 | 40.49101 | 37.04184 | 31.56985 | 22.31501 | 11.65111 | 5.930152 | 2.844053 | 2.08852 | 1.206777 | 0 | Recuperar 6-19 B | 57.84 | 1.36 | 283.18464 |  | 411 | CV1 | Loro | 60 | 12 (2) y 20 | - |  | 94.06985 |  | HMG1-01260 | 2011-10-04 | Produccion | 6-19 mm | 100 | 96.49 | 57.71 | 35.71 | 3.39 | 0.43 | 0 | 6.64 | 0.57 |  |  | 27 | [9 empty] | CV6
17 | 2011-10-11 | 15:30 | Lamapereyra | 411 | BT2 | 1-b | 0-20 mm | Gneis | 411 | AV1 | Dos velocidades | - | - | - | - | - | - | - | - | - |  |  |  | - | - | - | - | - | - | - | - | - |  | 100 | 100 | 100 | 100 | 100 | 100 | 100 | 100 | 100 | 100 | 100 | 99.81571 | 89.26118 | 82.29184 | 60.06031 | 22.23153 |  | 24.38 | 1.605882 | 140.9451 | 17.89% | 411 | CV1 | Loro primaria | 60 | 12 (2) y 20 | - | [6 empty] | 0-20 mm | [21 empty] | AV1
18 | 2011-10-11 | 15:30 | Lamapereyra | 411 | BT3 | 1-b | 25-180 mm | Gneis | 411 | AV1 | Dos velocidades | - | - | - | - | - | - | - | - | - |  |  |  | - | - | - | - | - | - | - | - | - |  | 100 | 100 | 100 | 100 | 100 | 100 | 100 | 100 | 100 | 100 | 100 | 5.819549 | 1.315038 | 0.5669173 | 0.2842105 | 0.2827068 |  | 133 | 1.351064 | 646.8894 |  | 411 | CV1 | Loro primaria | 60 | 12 (2) y 20 | - |  | 94.18045 |  |  |  |  | 25-180 mm | [21 empty] | AV2
19 | 2011-10-11 | 16:20 | Lamapereyra | 421 | BT1 |  | 6-19 mm | Gneis | - | - |  | 421 | AV1 | 55 | 421 | AV2 | 50 | - | - | - | - | - | - | 53 | 50 | 170-190 | 46 | 20 | 200-210 | - | - | - |  | 100 | 100 | 100 | 76.36674 | 65.00569 | 53.75854 | 50.541 | 39.79926 | 29.64265 | 22.49431 | 11.28274 | 6.325456 | 3.011105 | 2.31492 | 1.610194 | 0 | Recuperar 6-19 B | 70.24 | 1.36 | 343.89504 |  | 411 | CV1 | Loro | 60 | 12 (2) y 20 | - |  | 93.67454 |  | HMG1-01265 | 2011-10-12 | Produccion | 6-19 mm | 100 | 96.79 | 61.74 | 37.45 | 4.4 | 1.22 | 0 | 6.6 | 1.51 |  |  | 28 | [9 empty] | -
20 | 2011-10-12 | 10:00 | Oscar Diaz | 441 | BT2 |  |  | Gneis | - | - |  | - | - | - | - | - | - | 441 | AV2 | Por caida | - | - | - | - | - | - | - | - | - | 32 | 15 | 140-150 |  | 100 | 100 | 100 | 100 | 100 | 100 | 100 | 100 | 100 | 100 | 98.66709 | 85.44466 | 41.7573 | 30.43293 | 16.5707 | 0 |  | 19.78 | 1.613445 | 114.8902 |  | 441 | CV1 | Loro | 20 | 12 | 5
21 | 2011-10-12 | 10:00 | Oscar Diaz | 441 | BT3 |  |  | Gneis | - | - |  | - | - | - | - | - | - | 441 | AV1 | Por caida | - | - | - | - | - | - | - | - | - | 32 | 15 | 140-150 |  | 100 | 100 | 100 | 100 | 100 | 100 | 100 | 100 | 100 | 100 | 96.58055 | 54.11854 | 0.4711246 | 0.4711246 | 0.4711246 | 0 |  | 6.58 | 1.62623 | 38.52212 |  | 441 | CV1 | Loro | 20 | 12 | 5 | 45.88146
22 | 2011-10-17 | 10:00 | Lamapereyra |  |  |  | 6-19 mm | Gneis | - | - |  | - | - | - | 421 | AV2 | 95 | - | - | - |  |  |  | 53 | 50 | 180-200 | 46 | 24 | 210-230 | - | - | - | [22 empty] | - | - | - | - | - | - |  |  |  | HMG1-01274 | 2011-10-17 | Produccion | 6-19 mm | 100 | 94.52 | 54.39 | 34.79 | 4.36 | 0.9 | 0 | 6.65 | 0.65 |  |  | 33
23 | 2011-10-18 | 13:00 | Andres Botallo | 421 | BT1 |  |  | Gneis | - | - |  | - | - | - | 421 | AV2 | 92 | - | - | - | - | - | - | - | - | - | - | - | - | - | - | - |  | 100 | 100 | 88.69119 | 71.26055 | 63.87214 | 56.96622 | 46.90893 | 44.97889 | 36.14596 | 26.09168 | 13.97768 | 9.221954 | 4.034982 | 2.840772 | 1.652593 | 0 | Recuperar 6-19 B | 66.32 | 1.36 | 324.70272 |  | 411 | CV1 | Loro | 60 | 12 (3) y 22 | - |  | 90.77805
24 | 2011-10-25 | 11:30 | Cruz del Carril | 421 | BT1 |  |  | Gneis | - | - |  | 421 | AV1 | 30 | 421 | AV2 | 30 | - | - | - | - | - | - | - | - | - | - | - | - | - | - | - |  | 100 | 100 | 100 | 67.64286 | 59.74455 | 54.19613 | 50.55206 | 49.6707 | 43.39709 | 37.08596 | 26.58475 | 20.17191 | 12.65981 | 10.70218 | 6.854722 | 0 | Dia de lluvias, material con más fino | 82.6 | 1.36 | 404.4096 |  | 411 | CV1 | Loro | 60 | 12 (3) y 22 | - |  | 79.82809
25 | 2011-11-08 | 15:30 | Juan Nieto | 421 | BT1 | 2-3 a |  | Gneis | - | - |  | 421 | AV1 | 45 | 421 | AV2 | 45 | - | - | - | - | - | - | 53 | 50 | 170 | 46 | - | 220 | - | - | - |  | 100 | 100 | 100 | 73.92493 | 58.77191 | 44.05833 | 34.49385 | 29.24666 | 23.7536 | 17.15538 | 8.263144 | 5.077165 | 3.064347 | 2.572587 | 1.889877 | 0 | Recuperar 6-19 B | 76.46 | 1.36 | 374.34816 |  | 411 | CV1 | Loro | 60 | 12 (3), 22 y 34 | - |  | 94.92284
26 | 2011-11-08 | 15:30 | Juan Nieto | 421 | BT3 | 2-3 a |  | Gneis | - | - |  | 421 | AV1 | 45 | 421 | AV2 | 45 | - | - | - | - | - | - | 53 | 50 | 170 | 46 | - | 220 | - | - | - |  | 100 | 100 | 100 | 100 | 100 | 96.43399 | 87.67071 | 86.24684 | 65.73849 | 29.36014 | 3.28781 | 1.019221 | 0.3869499 | 0.3110774 | 0.2377339 | 0 |  | 39.54 | 1.69279 | 240.9585 |  | 421 | CV1 | Banana | 38 (colocaron 22 de goma) | 22 | 5 | 70.63986
27 | 2011-11-08 | 15:30 | Juan Nieto | 421 | BT6 | 2-3 a | 0-6 mm | Gneis | - | - |  | 421 | AV1 | 45 | 421 | AV2 | 45 | - | - | - | - | - | - | 53 | 50 | 170 | 46 | - | 220 | - | - | - |  | 100 | 100 | 100 | 100 | 100 | 100 | 100 | 100 | 100 | 100 | 100 | 100 | 100 | 100 | 99.16 | 0 | Solo arena 0-6 de secundaria | 7.08 | 1.672323 | 42.62418 | 16.01% | 421 | CV1 | Banana | 38 (colocaron 22 de goma) | 22 | 5 |  |  |  | HMG1-01322 | 2011-11-08 | 421-BT6 | 0-6 mm | 100 | 100 | 100 | 100 | 99.16 | 78.8 | 0 | 2.79
28 | 2011-11-08 | 15:30 | Juan Nieto | 421 | BT9 | 2-3 a | 20-38 mm | Gneis | - | - |  | 421 | AV1 | 45 | 421 | AV2 | 45 | - | - | - | - | - | - | 53 | 50 | 170 | 46 | - | 220 | - | - | - |  | 100 | 100 | 100 | 100 | 100 | 100 | 100 | 100 | 100 | 100 | 56.43 | 10.29 | 0.59 | 0 | 0 | 0 |  | 18.44 | 1.627686 | 108.0523 | 40.59% | 421 | CV2 | Sandvik | 22 | 5 | - | 89.71 |  |  | HMG1-01324 | 2011-11-08 | 421-BT9 | 20-38 mm | 56.43 | 10.29 | 0.59 | 0 | 0 | 0 | 0 | 7.9 | 0.62
29 | 2011-11-08 | 15:30 | Juan Nieto | 421 | BT7 | 2-3 a | 6-19 mm | Gneis | - | - |  | 421 | AV1 | 45 | 421 | AV2 | 45 | - | - | - | - | - | - | 53 | 50 | 170 | 46 | - | 220 | - | - | - |  | 100 | 100 | 100 | 100 | 100 | 100 | 100 | 100 | 100 | 100 | 100 | 95.66 | 61.28 | 42.87 | 3.86 | 0.56 |  | 19.48 | 1.647059 | 115.5049 | 43.39% | 421 | CV2 | Sandvik | 22 | 5 | - |  | 96.14 |  | HMG1-01323 | 2011-11-08 | 421-BT7 | 6-19 mm | 100 | 95.66 | 61.28 | 42.87 | 3.86 | 0.56 | 0 | 6.57 | 0.77 |  |  | 26
30 | 2011-11-10 | 11:30 | Leandro Heredia | 441 | BT1 | 4-d |  | Gneis | - | - |  | - | - | - | - | - | - | 441 | AV1 | Por caida | - | - | - | - | - | - | - | - | - | 32 | 15 | 170 |  | 100 | 100 | 100 | 100 | 100 | 100 | 100 | 100 | 100 | 100 | 55.37565 | 14.02202 | 1.181995 | 0.6962435 | 0.4209845 | 0 |  | 20.91 | 1.640502 | 123.4905 |  | - | - | - | - | - | -
31 | 2011-11-10 | 11:30 | Leandro Heredia | 441 | BT3 | 4-d |  | Gneis | - | - |  | - | - | - | - | - | - | 441 | AV2 | Por caida | - | - | - | - | - | - | - | - | - | 32 | 15 | 170 |  | 100 | 100 | 100 | 100 | 100 | 100 | 100 | 100 | 100 | 100 | 99.31287 | 48.83188 | 0.6871278 | 0.2748511 | 0.2748511 | 0 |  | 7.712 | 1.62623 | 45.14934 |  | 441 | CV1 | Loro | 20 | 12 | 5 | 51.16812
32 | 2011-11-10 | 11:30 | Leandro Heredia | 441 | BT4 | 4-d | 12-19 mm | Gneis | - | - |  | - | - | - | - | - | - | 441 | AV2 | Por caida | - | - | - | - | - | - | - | - | - | 32 | 15 | 170 |  | 100 | 100 | 100 | 100 | 100 | 100 | 100 | 100 | 100 | 100 | 100 | 94.97 | 28.75 | 3.71 | 0.36 | 0 |  | 8.918 | 1.614022 | 51.81785 | 42.61% | 441 | CV1 | Loro | 20 | 12 | 5 |  | 71.25 |  | HMG1-01326 | 2011-11-10 | 441-BT4 | 12-19 mm | 100 | 94.97 | 28.75 | 3.71 | 0.36 | 0 | 0 | 7.01 | 0.44
33 | 2011-11-10 | 11:30 | Leandro Heredia | 441 | BT5 | 4-d | 6-12 mm | Gneis | - | - |  | - | - | - | - | - | - | 441 | AV2 | Por caida | - | - | - | - | - | - | - | - | - | 32 | 15 | 170 |  | 99.92 | 99.92 | 99.92 | 99.92 | 99.92 | 99.92 | 99.92 | 99.92 | 99.92 | 99.92 | 99.92 | 99.92 | 99.92 | 88.25 | 11.18 | 0 |  | 5.062 | 1.582443 | 28.83717 | 23.71% | 441 | CV1 | Loro | 20 | 12 | 5 |  |  | 88.82 | HMG1-01325 | 2011-11-10 | 441-BT5 | 6-12 mm | 100 | 100 | 99.92 | 88.25 | 11.18 | 0.81 | 0 | 6 | 0.82
34 | 2011-11-10 | 11:30 | Leandro Heredia | 441 | BT6 | 4-d | 0-6 mm | Gneis | - | - |  | - | - | - | - | - | - | 441 | AV2 | Por caida | - | - | - | - | - | - | - | - | - | 32 | 15 | 170 | [18 empty] | 6.974 | 1.630921 | 40.94655 | 33.67% | 441 | CV1 | Loro | 20 | 12 | 5 | [6 empty] | 0-6 mm
35 | 2011-11-16 | 15:00 | Oscar Diaz | 421 | BT1 | 2-3 a |  | Gneis | - | - |  | 421 | AV1 | 35 | 421 | AV2 | 40 | - | - | - | - | - | - | 53 | 50 | 200 | 46 | - | 190-200 | - | - | - |  | 100 | 100 | 77.97418 | 71.03277 | 56.02284 | 41.334 | 29.32307 | 27.01092 | 20.28467 | 12.38166 | 6.024495 | 3.662694 | 2.399868 | 1.959616 | 1.431645 | 0 | Pulmon a cono invertido | 60.42 | 1.36 | 295.81632 |  | 411 | CV1 | Loro | 65 | 12 (3), 22 y 34 | - |  | 96.33731
36 | 2011-11-16 | 15:00 | Oscar Diaz | 421 | BT3 | 2-3 a |  | Gneis | - | - |  | 421 | AV1 | 35 | 421 | AV2 | 40 | - | - | - | - | - | - | 53 | 50 | 200 | 46 | - | 190-200 | - | - | - |  | 100 | 100 | 100 | 100 | 97.50237 | 94.19041 | 86.31054 | 85.37037 | 63.24786 | 27.81102 | 3.069801 | 1.108737 | 0.4724596 | 0.3822412 | 0.3181387 | 0 |  | 42.12 | 1.69279 | 256.6811 |  | 421 | CV1 | Banana | 38 (colocaron 22 de goma) | 22 | 5 | 72.18898
37 | 2011-11-16 | 15:00 | Oscar Diaz | 421 | BT6 | 2-3 a | 0-6 mm | Gneis | - | - |  | 421 | AV1 | 35 | 421 | AV2 | 40 | - | - | - | - | - | - | 53 | 50 | 200 | 46 | - | 190-200 | - | - | - |  | 99.92 | 99.92 | 99.92 | 99.92 | 99.92 | 99.92 | 99.92 | 99.92 | 99.92 | 99.92 | 99.92 | 99.92 | 99.92 | 100 | 95.02 | 0 |  | 5.68 | 1.672323 | 34.19567 | 11.87% | 421 | CV1 | Banana | 38 (colocaron 22 de goma) | 22 | 5 |  |  |  | HMG1-01335 | 2011-11-16 | 421-BT6 | 0-6 mm | 100 | 100 | 100 | 100 | 95.02 | 66.14 | 0 | 3.3
38 | 2011-11-16 | 15:00 | Oscar Diaz | 421 | BT9 | 2-3 a | 20-38 mm | Gneis | - | - |  | 421 | AV1 | 35 | 421 | AV2 | 40 | - | - | - | - | - | - | 53 | 50 | 200 | 46 | - | 190-200 | - | - | - |  | 99.92 | 99.92 | 99.92 | 99.92 | 99.92 | 99.92 | 99.92 | 99.92 | 99.92 | 99.17 | 49.54 | 11.79 | 1.37 | 0.45 | 0 | 0 |  | 24.06 | 1.627686 | 140.9836 | 48.94% | 421 | CV2 | Sandvik | 22 | 5 | - | 88.21 |  |  | HMG1-01337 | 2011-11-16 | 421-BT9 | 20-38 mm | 49.54 | 11.79 | 1.37 | 0.45 | 0 | 0 | 0 | 7.89 | 0.57
39 | 2011-11-16 | 15:00 | Oscar Diaz | 421 | BT7 | 2-3 a | 6-19 mm | Gneis | - | - |  | 421 | AV1 | 35 | 421 | AV2 | 40 | - | - | - | - | - | - | 53 | 50 | 200 | 46 | - | 190-200 | - | - | - |  | 99.92 | 99.92 | 99.92 | 99.92 | 99.92 | 99.92 | 99.92 | 99.92 | 99.92 | 100 | 100 | 92.87 | 55.29 | 36.35 | 4.06 | 0 |  | 19.04 | 1.647059 | 112.896 | 39.19% | 421 | CV2 | Sandvik | 22 | 5 | - |  | 95.94 |  | HMG1-01336 | 2011-11-16 | 421-BT7 | 6-19 mm | 100 | 92.87 | 55.29 | 36.35 | 4.06 | 1.25 | 0 | 6.65 | 0.75
40 | 2011-12-06 | 15:00 | Luciano Tomatis | 441 | BT6 |  | 0-6 mm | Gneis | - | - |  | - | - | - | - | - | - | 441 | AV2 | Por caida | - | - | - | - | - | - | - | - | - | 32 | 16 | 200 |  | 99.92 | 99.92 | 99.92 | 99.92 | 99.92 | 99.92 | 99.92 | 99.92 | 99.92 | 99.92 | 99.92 | 99.92 | 99.92 | 100 | 95.11 | 0 | Solo arena 0-6 de cuaternaria | 7.669 | 1.630921 | 45.02712 |  | 441 | CV1 | Loro | 20 | 12 | 5 |  |  |  | HMG1-01375 | 2011-12-06 | 441-BT6 | 0-6 mm | 100 | 100 | 100 | 100 | 95.11 | 68.3 | 0 | 3.18 |  |  |  |  | 16 | - | 22 | -
41 | 2011-12-26 | 12:00 | Juan Nieto - Luciano Tomatis | 411 | BT2 | 1-a | 0-30 mm | Gneis | 411 | AV1 | Dos velocidades | - | - | - | - | - | - | - | - | - | - | 150 | - | - | - | - | - | - | - | - | - | - |  | 100 | 100 | 100 | 100 | 100 | 100 | 100 | 100 | 100 | 100 | 95.57784 | 84.14518 | 84.14518 | 54.71824 | 34.83286 | 0 | Prueba con caliza magnesiana | 20.94 | 1.605882 | 121.0578 | 32.68% | 411 | CV1 | Loro primaria | 65 | 12 (3), 22 y 34 | - | [6 empty] | 0-30 mm
42 | 2011-12-26 | 12:00 | Lamapereyra | 411 | BT3 | 1-a | 25-180 mm | Gneis | 411 | AV1 | Dos velocidades | - | - | - | - | - | - | - | - | - | - | 150 | - | - | - | - | - | - | - | - | - | - |  | 100 | 100 | 100 | 83.09282 | 62.73401 | 42.75741 | 33.88846 | 27.4922 | 21.20905 | 8.486739 | 8.486739 | 1.01014 | 0.4407176 | 0.4407176 | 0.4407176 | 0.4407176 | Prueba con caliza magnesiana - Fallo | 51.28 | 1.351064 | 249.4172 |  | 411 | CV1 | Loro primaria | 65 | 12 (3), 22 y 34 | - |  | 91.51326 |  |  |  |  | 25-180 mm
43 | 2011-12-27 | 9:00 | Luciano Tomatis | 421 | BT1 | 2-3 a |  | Gneis | - | - |  | 421 | AV1 | 50 | 421 | AV2 | 50 | - | - | - | - | - | - | 53 | 45 | 230 | 46 | 22 | 230-260 | - | - | - |  | 100 | 100 | 89.60526 | 79.16515 | 70.68058 | 60.08469 | 48.15638 | 44.80641 | 32.77979 | 21.45796 | 8.712946 | 5.996673 | 4.228675 | 3.622202 | 2.580157 | -0.04990926 | Prueba con caliza magnesiana | 66.12 | 1.36 | 323.72352 |  | 411 | CV1 | Loro | 65 | 12 (3), 22 y 34 | - |  | 94.00333
44 | 2011-12-27 | 9:00 | Luciano Tomatis | 421 | BT3 | 2-3 a |  | Gneis | - | - |  | 421 | AV1 | 50 | 421 | AV2 | 50 | - | - | - | - | - | - | 53 | 45 | 230 | 46 | 22 | 230-260 | - | - | - |  | 100 | 100 | 100 | 100 | 100 | 100 | 100 | 97.70475 | 81.86855 | 33.65451 | 2.236752 | 0.9635237 | 0.3406745 | 0.2718513 | 0.2718513 | 0 | Prueba con caliza magnesiana | 29.06 | 1.69279 | 177.0929 |  | 421 | CV1 | Banana | 38 (colocaron 22 de goma) | 22 | 5 | 66.34549
45 | 2011-12-27 | 9:00 | Luciano Tomatis | 421 | BT6 | 2-3 a | 0-6 mm | Gneis | - | - |  | 421 | AV1 | 50 | 421 | AV2 | 50 | - | - | - | - | - | - | 53 | 45 | 230 | 46 | 22 | 230-260 | - | - | - |  | 100 | 100 | 100 | 100 | 100 | 100 | 100 | 100 | 100 | 100 | 100 | 100 | 100 | 100 | 98.04 | 0 | Prueba con caliza magnesiana | 11.84 | 1.672323 | 71.28112 | 23.11% | 421 | CV1 | Banana | 38 (colocaron 22 de goma) | 22 | 5 |  |  |  | HMG1-01391 | 2011-12-27 | 421-BT6 | 0-6 mm | 100 | 100 | 100 | 100 | 100 | 98.04 | 75.88 | 2.75 | 15.17
46 | 2011-12-27 | 9:00 | Luciano Tomatis | 421 | BT7 | 2-3 a | 6-19 mm | Gneis | - | - |  | 421 | AV1 | 50 | 421 | AV2 | 50 | - | - | - | - | - | - | 53 | 45 | 230 | 46 | 22 | 230-260 | - | - | - |  | 100 | 100 | 100 | 100 | 100 | 100 | 100 | 100 | 100 | 100 | 100 | 97.29 | 55.02 | 33.88 | 3.16 | 0.52 | Prueba con caliza magnesiana | 21.74 | 1.647059 | 128.9054 | 41.79% | 421 | CV2 | Sandvik | 22 | 5 | - |  | 96.84 |  | HMG1-01389 | 2011-12-27 | 421-BT7 | 6-19 mm | 100 | 97.29 | 55.02 | 33.88 | 3.16 | 0.52 | 0 | 6.65 | 0.4 |  |  | 29 | [5 empty] | 27
47 | 2011-12-27 | 9:00 | Luciano Tomatis | 421 | BT9 | 2-3 a | 20-38 mm | Gneis | - | - |  | 421 | AV1 | 50 | 421 | AV2 | 50 | - | - | - | - | - | - | 53 | 45 | 230 | 46 | 22 | 230-260 | - | - | - |  | 100 | 100 | 100 | 100 | 100 | 100 | 100 | 100 | 100 | 100 | 58.84 | 15.86 | 1.08 | 0.48 | 0 | 0 | Prueba con caliza magnesiana | 18.48 | 1.627686 | 108.2867 | 35.1% | 421 | CV2 | Sandvik | 22 | 5 | - | 84.14 |  |  | HMG1-01392 | 2011-12-27 | 421-BT9 | 20-38 mm | 58.84 | 15.86 | 1.08 | 0.48 | 0 | 0 | 0 | 7.84 | 0.26
48 | 2011-12-28 | 9:00 | Lamapereyra | 411 | BT2 | 1-a | 0-30 mm | Gneis | 411 | AV1 | Dos velocidades | - | - | - | - | - | - | - | - | - | - | 150 | - | - | - | - | - | - | - | - | - | - |  | 100 | 100 | 100 | 100 | 100 | 100 | 100 | 100 | 100 | 100 | 93.69489 | 85.31336 | 85.31336 | 62.13141 | 42.35328 | 0 | Repeticion | 21.72 | 1.605882 | 125.5672 | 25.83% | 411 | CV1 | Loro primaria | 65 | 12 (3), 22 y 34 | - | [6 empty] | 0-30 mm
49 | 2011-12-28 | 9:00 | Lamapereyra | 411 | BT3 | 1-a | 25-180 mm | Gneis | 411 | AV1 | Dos velocidades | - | - | - | - | - | - | - | - | - | - | 150 | - | - | - | - | - | - | - | - | - | - |  | 100 | 100 | 100 | 94.28 | 83.55 | 64.21 | 39.52 | 38.69 | 29.69 | 13.82 | 3.27 | 1.31 | 0.39 | 0 | 0 | 0 | Repeticion | 74.12 | 1.351064 | 360.5071 |  | 411 | CV1 | Loro primaria | 65 | 12 (3), 22 y 34 | - |  | 96.73 |  |  |  |  | 25-180 mm
50 | 2012-01-18 | 15:00 | David Lopez | 421 | BT1 | 2-3 a |  | Gneis | - | - |  | 421 | AV1 | 30 | 421 | AV2 | 30 | - | - | - | - | - | - | 53 | 45 | 220 | 46 | 22 | 240 | - | - | - |  | 100 | 100 | 100 | 84.21744 | 68.22787 | 62.55806 | 57.59172 | 55.28105 | 35.90878 | 18.57624 | 7.334231 | 4.841804 | 3.312016 | 2.936722 | 2.199596 | 0 | Pulmon a cono invertido | 59.42 | 1.36 | 290.92032 |  | 411 | CV1 | Loro primaria | 65 | 12 (3), 22 y 34 | - |  | 95.1582
51 | 2012-01-18 | 15:00 | David Lopez | 421 | BT3 | 2-3 a |  | Gneis | - | - |  | 421 | AV1 | 30 | 421 | AV2 | 30 | - | - | - | - | - | - | 53 | 45 | 220 | 46 | 22 | 240 | - | - | - |  | 100 | 100 | 100 | 100 | 100 | 98.32461 | 96.92263 | 92.20477 | 69.05759 | 33.32752 | 4.936009 | 1.98662 | 0.6922629 | 0.4450262 | 0.3403141 | 0 | Pulmon a cono invertido | 34.38 | 1.69279 | 209.5132 |  | 421 | CV1 | Banana | 38 (colocaron 22 de goma) | 22 | 5 | 66.67248
52 | 2012-01-18 | 15:00 | David Lopez | 421 | BT6 | 2-3 a | 0-6 mm | Gneis | - | - |  | 421 | AV1 | 30 | 421 | AV2 | 30 | - | - | - | - | - | - | 53 | 45 | 220 | 46 | 22 | 240 | - | - | - |  | 100 | 100 | 100 | 100 | 100 | 100 | 100 | 100 | 100 | 100 | 100 | 100 | 100 | 100 | 97.23 | 73.47 | Pulmon a cono invertido | 10.16 | 1.672323 | 61.1669 | 17.99% | 421 | CV1 | Banana | 38 (colocaron 22 de goma) | 22 | 5 |  |  |  | HMG1-01415 | 2012-01-18 | 421-BT6 | 0-6 mm | 100 | 100 | 100 | 100 | 97.23 | 73.47 | 52.87 | 2.96
53 | 2012-01-18 | 15:00 | David Lopez | 421 | BT7 | 2-3 a | 6-19 mm | Gneis | - | - |  | 421 | AV1 | 30 | 421 | AV2 | 30 | - | - | - | - | - | - | 53 | 45 | 220 | 46 | 22 | 240 | - | - | - |  | 100 | 100 | 100 | 100 | 100 | 100 | 100 | 100 | 100 | 100 | 100 | 97.09 | 58.15 | 38.56 | 4.3 | 0.69 | Pulmon a cono invertido | 25.08 | 1.647059 | 148.7096 | 43.73% | 421 | CV2 | Sandvik | 22 | 5 | - |  | 95.7 |  | HMG1-01416 | 2012-01-18 | 421-BT7 | 6-19 mm | 100 | 97.09 | 58.15 | 38.56 | 4.3 | 0.69 | 0 | 6.59
54 | 2012-01-18 | 15:00 | David Lopez | 421 | BT9 | 2-3 a | 20-38 mm | Gneis | - | - |  | 421 | AV1 | 30 | 421 | AV2 | 30 | - | - | - | - | - | - | 53 | 45 | 220 | 46 | 22 | 240 | - | - | - |  | 100 | 100 | 100 | 100 | 100 | 100 | 100 | 100 | 100 | 100 | 61.72 | 17.58 | 1.78 | 0.54 | 0 | 0 | Pulmon a cono invertido | 22.22 | 1.627686 | 130.2018 | 38.29% | 421 | CV2 | Sandvik | 22 | 5 | - | 82.42 |  |  | HMG1-01417 | 2012-01-18 | 421-BT9 | 20-38 mm | 61.72 | 17.58 | 1.78 | 0.54 | 0 | 0 | 0 | 7.82
55 | 2012-01-25 | 14:00 | Lamapereyra | 411 | BT2 | 1-a | 0-30 mm | Gneis | 411 | AV1 | Dos velocidades | - | - | - | - | - | - | - | - | - | - | 130 | - | - | - | - | - | - | - | - | - | - |  | 100 | 100 | 100 | 100 | 100 | 100 | 100 | 100 | 100 | 100 | 97.9 | 89.6 | 90 | 64.6 | 42.8 | 0 | Tapa de 1/3 malla de 34 mm | 15.76 | 1.605882 | 91.11134 | 20.59% | 411 | CV1 | Loro primaria | 65 | 12 (3), 22 y 34 | - | [6 empty] | 0-30 mm
56 | 2012-01-25 | 14:00 | Lamapereyra | 411 | BT3 | 1-a | 25-180 mm | Gneis | 411 | AV1 | Dos velocidades | - | - | - | - | - | - | - | - | - | - | 130 | - | - | - | - | - | - | - | - | - | - |  | 100 | 100 | 100 | 100 | 83.8552 | 79.10714 | 68.48976 | 65.52879 | 49.701 | 32.54568 | 16.46733 | 10.7572 | 5.964839 | 4.696844 | 2.769934 | 1.92691 | Tapa de 1/3 malla de 34 mm | 72.24 | 1.351064 | 351.3631 |  | 411 | CV1 | Loro primaria | 65 | 12 (3), 22 y 34 | - |  | 83.53267 |  |  |  |  | 25-180 mm
57 | 2012-01-26 | 12:00 | David Lopez - Jesus Ferraris | 421 | BT1 | 2-3 a |  | Gneis | - | - |  | 421 | AV1 | 40 | 421 | AV2 | 35 | - | - | - | - | - | - | 53 | 45 | 215-220 | 46 | 22 | 230-240 | - | - | - |  | 100 | 100 | 100 | 92.91534 | 82.63102 | 63.2909 | 48.77254 | 47.18863 | 38.18481 | 29.03246 | 16.91704 | 12.3658 | 8.505198 | 7.081477 | 4.958625 | 0 |  | 94.26 | 1.36 | 461.49696 |  | 411 | CV1 | Loro primaria | 65 | 12 (3), 22 y 34 | - |  | 87.6342
58 | 2012-01-26 | 12:00 | Leandro Heredia | 421 | BT3 | 2-3 a |  | Gneis | - | - |  | 421 | AV1 | 40 | 421 | AV2 | 35 | - | - | - | - | - | - | 53 | 45 | 215-220 | 46 | 22 | 230-240 | - | - | - |  | 100 | 100 | 100 | 100 | 100 | 98.34604 | 94.40549 | 91.89278 | 74.16413 | 38.42988 | 5.213415 | 1.354167 | 0.3328252 | 0.3328252 | 0.2007114 | 0 |  | 39.36 | 1.69279 | 239.8616 |  | 421 | CV1 | Banana | 38 (colocaron 22 de goma) | 22 | 5 | 61.57012
59 | 2012-01-26 | 12:00 | Leandro Heredia | 421 | BT6 | 2-3 a | 0-6 mm | Gneis | - | - |  | 421 | AV1 | 40 | 421 | AV2 | 35 | - | - | - | - | - | - | 53 | 45 | 215-220 | 46 | 22 | 230-240 | - | - | - |  | 100 | 100 | 100 | 100 | 100 | 100 | 100 | 100 | 100 | 100 | 100 | 100 | 100 | 100 | 99.06 | 80.15 |  | 14.22 | 1.672323 | 85.60958 | 22.42% | 421 | CV1 | Banana | 38 (colocaron 22 de goma) | 22 | 5 |  |  |  | HMG1-01432 | 2012-01-26 | 421-BT6 | 0-6 mm | 100 | 100 | 100 | 100 | 99.06 | 80.15 | 58.24 | 2.78
60 | 2012-01-26 | 12:00 | Leandro Heredia | 421 | BT7 | 2-3 a | 6-19 mm | Gneis | - | - |  | 421 | AV1 | 40 | 421 | AV2 | 35 | - | - | - | - | - | - | 53 | 45 | 215-220 | 46 | 22 | 230-240 | - | - | - |  | 100 | 100 | 100 | 100 | 100 | 100 | 100 | 100 | 100 | 100 | 100 | 97.34 | 59.46 | 36.63 | 3.49 | 0 |  | 20.94 | 1.647059 | 124.1619 | 32.52% | 421 | CV2 | Sandvik | 22 | 5 | - |  | 96.51 |  | HMG1-01433 | 2012-01-26 | 421-BT7 | 6-19 mm | 100 | 97.34 | 59.46 | 36.63 | 3.49 | 0 | 0 | 6.62 |  |  |  | 23
61 | 2012-01-26 | 12:00 | David Lopez - Jesus Ferraris | 421 | BT9 | 2-3 a | 20-38 mm | Gneis | - | - |  | 421 | AV1 | 40 | 421 | AV2 | 35 | - | - | - | - | - | - | 53 | 45 | 215-220 | 46 | 22 | 230-240 | - | - | - |  | 100 | 100 | 100 | 100 | 100 | 100 | 100 | 100 | 100 | 100 | 56.5 | 16.2 | 2.09 | 0.79 | 0 | 0 |  | 29.36 | 1.627686 | 172.0399 | 45.06% | 421 | CV2 | Sandvik | 22 | 5 | - | 83.8 |  |  | HMG1-01434 | 2012-01-26 | 421-BT9 | 20-38 mm | 56.5 | 16.2 | 2.09 | 0.79 | 0 | 0 | 0 | 7.83
62 | 2012-02-01 | 11:30 | Cruz del Carril | 441 | BT1 | 4-d |  | Gneis | - | - |  | - | - | - | - | - | - | 441 | AV1 | Por caida | - | - | - | - | - | - | - | - | - | 32 | 16 | 200 |  | 100 | 100 | 100 | 100 | 100 | 100 | 100 | 100 | 100 | 99.30823 | 64.92995 | 18.56392 | 2.110333 | 1.068301 | 1.068301 | 0 |  | 24.5 | 1.640502 | 144.6923 |  | - | - | - | - | - | -
63 | 2012-02-01 | 11:30 | Cruz del Carril | 441 | BT3 | 4-d |  | Gneis | - | - |  | - | - | - | - | - | - | 441 | AV2 | Por caida | - | - | - | - | - | - | - | - | - | 32 | 16 | 200 |  | 100 | 100 | 100 | 100 | 100 | 100 | 100 | 100 | 100 | 100 | 95.75758 | 54.13223 | 0.9641873 | 0.4132231 | 0.4132231 | 0 |  | 3.63 | 1.62623 | 21.25157 |  | 441 | CV1 | Loro | 20 | 12 | 5 | 45.86777
64 | 2012-02-01 | 11:30 | Cruz del Carril | 441 | BT4 | 4-d | 12-19 mm | Gneis | - | - |  | - | - | - | - | - | - | 441 | AV2 | Por caida | - | - | - | - | - | - | - | - | - | 32 | 16 | 200 |  | 100 | 100 | 100 | 100 | 100 | 100 | 100 | 100 | 100 | 100 | 100 | 97.43 | 30.14 | 4.88 | 0.65 | 0 |  | 8.89 | 1.614022 | 51.65516 | 42.16% | 441 | CV1 | Loro | 20 | 12 | 5 |  | 69.86 |  | HMG1-01445 | 2012-02-01 | 441-BT4 | 12-19 mm | 100 | 97.43 | 30.14 | 4.88 | 0.65 | 0 | 0 | 6.97
65 | 2012-02-01 | 11:30 | Cruz del Carril | 441 | BT5 | 4-d | 6-12 mm | Gneis | - | - |  | - | - | - | - | - | - | 441 | AV2 | Por caida | - | - | - | - | - | - | - | - | - | 32 | 16 | 200 |  | 100 | 100 | 100 | 100 | 100 | 100 | 100 | 100 | 100 | 100 | 100 | 100 | 100 | 88.43 | 10.78 | 0 |  | 5.33 | 1.582443 | 30.36391 | 24.78% | 441 | CV1 | Loro | 20 | 12 | 5 |  |  | 89.22 | HMG1-01444 | 2012-02-01 | 441-BT5 | 6-12 mm | 100 | 100 | 100 | 88.43 | 10.78 | 1.05 | 0 | 6
66 | 2012-02-01 | 11:30 | Cruz del Carril | 441 | BT6 | 4-d | 0-6 mm | Gneis | - | - |  | - | - | - | - | - | - | 441 | AV2 | Por caida | - | - | - | - | - | - | - | - | - | 32 | 16 | 200 |  | 100 | 100 | 100 | 100 | 100 | 100 | 100 | 100 | 100 | 100 | 100 | 100 | 100 | 100 | 97.19 | 74.68 | Solo arena 0-6 de cuaternaria | 6.9 | 1.630921 | 40.51208 | 33.06% | 441 | CV1 | Loro | 20 | 12 | 5 |  |  |  | HMG1-01443 | 2012-02-01 | 421-BT6 | 0-6 mm | 100 | 100 | 100 | 100 | 97.19 | 74.68 | 53.03 | 2.95
67 | 2012-02-02 | 11:30 | Lamapereyra | 411 | BT2 | 1-a | 0-30 mm | Caliza | 411 | AV1 | Dos velocidades | - | - | - | - | - | - | - | - | - | - | 130 | - | - | - | - | - | - | - | - | - | - |  | 100 | 100 | 100 | 100 | 100 | 100 | 100 | 100 | 100 | 100 | 97.18863 | 86.36693 | 86.36693 | 57.13695 | 38.21189 | 0 | Caliza magnesiana | 9.74 | 1.605882 | 56.30866 | 12.22% | 411 | CV1 | Loro primaria | 65 | 12 (3), 22 y 34 (tapon de 1/3) | - | [6 empty] | 0-30 mm
68 | 2012-02-02 | 11:30 | Lamapereyra | 411 | BT3 | 1-a | 25-180 mm | Caliza | 411 | AV1 | Dos velocidades | - | - | - | - | - | - | - | - | - | - | 130 | - | - | - | - | - | - | - | - | - | - |  | 100 | 100 | 100 | 83.78794 | 79.4535 | 64.57161 | 48.21523 | 42.82003 | 29.31159 | 16.91201 | 3.523837 | 1.599557 | 0.4618271 | 0.3632078 | 0.3632078 | 0 | Caliza magnesiana | 83.16 | 1.351064 | 404.4761 |  | 411 | CV1 | Loro primaria | 65 | 12 (3), 22 y 34 (tapon de 1/3) | - |  | 96.47616 |  |  |  |  | 25-180 mm
69 | 2012-02-03 | 9:15 | Lamapereyra | 421 | BT1 | 2-3 a |  | Caliza | - | - |  | 421 | AV1 | 25 | 421 | AV2 | 25 | - | - | - | - | - | - | 53 | 45 | 240 | 46 | 22 | 230-240 | - | - | - |  | 100 | 100 | 86.71802 | 79.12924 | 68.4047 | 53.20235 | 39.55875 | 36.02742 | 25.24282 | 15.46867 | 6.318538 | 3.851175 | 2.381201 | 1.966057 | 1.436031 | 0 | Caliza magnesiana | 76.6 | 1.36 | 375.0336 |  | 411 | CV1 | Loro primaria | 65 | 12 (3), 22 y 34 | - |  | 96.14883
70 | 2012-02-03 | 9:15 | Lamapereyra | 421 | BT3 | 2-3 a |  | Caliza | - | - |  | 421 | AV1 | 25 | 421 | AV2 | 25 | - | - | - | - | - | - | 53 | 45 | 240 | 46 | 22 | 230-240 | - | - | - |  | 100 | 100 | 100 | 100 | 100 | 98.13271 | 93.45273 | 93.45273 | 80.734 | 42.7569 | 7.730476 | 1.987669 | 0.7662948 | 0.607751 | 0.4726952 | 0 | Caliza magnesiana | 34.06 | 1.69279 | 207.5631 |  | 421 | CV1 | Banana | 38 (colocaron 22 de goma) | 22 | 5 | 57.2431
71 | 2012-02-03 | 9:15 | Lamapereyra | 421 | BT6 | 2-3 a | 0-6 mm | Caliza | - | - |  | 421 | AV1 | 25 | 421 | AV2 | 25 | - | - | - | - | - | - | 53 | 45 | 240 | 46 | 22 | 230-240 | - | - | - |  | 100 | 100 | 100 | 100 | 100 | 100 | 100 | 100 | 100 | 100 | 100 | 100 | 100 | 100 | 98.08 | 81.44 | Caliza magnesiana | 7.38 | 1.672323 | 44.43029 | 14.67% | 421 | CV1 | Banana | 38 (colocaron 22 de goma) | 22 | 5 |  |  |  | HMG1-01446 | 2012-02-03 | 421-BT6 | 0-6 mm | 100 | 100 | 100 | 100 | 98.08 | 81.44 | 62.62 | 2.55
72 | 2012-02-03 | 9:15 | Lamapereyra | 421 | BT7 | 2-3 a | 6-19 mm | Caliza | - | - |  | 421 | AV1 | 25 | 421 | AV2 | 25 | - | - | - | - | - | - | 53 | 45 | 240 | 46 | 22 | 230-240 | - | - | - |  | 100 | 100 | 100 | 100 | 100 | 100 | 100 | 100 | 100 | 100 | 100 | 98.46 | 60.38 | 41.25 | 8.31 | 0 | Caliza magnesiana | 23.08 | 1.647059 | 136.8508 | 45.18% | 421 | CV2 | Sandvik | 22 | 5 | - |  | 91.69 |  | HMG1-01447 | 2012-02-03 | 421-BT7 | 6-19 mm | 100 | 98.46 | 60.38 | 41.25 | 8.31 | 2.51 | 0 | 6.49 |  |  |  | 30
73 | 2012-02-03 | 9:15 | Lamapereyra | 421 | BT9 | 2-3 a | 20-38 mm | Caliza | - | - |  | 421 | AV1 | 25 | 421 | AV2 | 25 | - | - | - | - | - | - | 53 | 45 | 240 | 46 | 22 | 230-240 | - | - | - |  | 100 | 100 | 100 | 100 | 100 | 100 | 100 | 100 | 100 | 100 | 69.51 | 20.78 | 1.5 | 0.69 | 0 | 0 | Caliza magnesiana | 20.76 | 1.627686 | 121.6467 | 40.16% | 421 | CV2 | Sandvik | 22 | 5 | - | 79.22 |  |  | HMG1-01448 | 2012-02-03 | 421-BT9 | 20-38 mm | 69.51 | 20.78 | 1.5 | 0.69 | 0 | 0 | 0 | 7.79
74 | 2012-02-06 | 12:00 | Juan Nieto | 441 | BT1 | 4-c |  | Caliza | - | - |  | - | - | - | - | - | - | 441 | AV2 | Por caida | - | - | - | - | - | - | - | - | - | 32 | 16 | 220-230 |  | 100 | 100 | 100 | 100 | 100 | 100 | 100 | 100 | 100 | 100 | 55.64164 | 11.85072 | 0.742034 | 0.4146661 | 0.4146661 | 0 | Caliza magnesiana | 18.05 | 1.640502 | 106.5998 |  | - | - | - | - | - | -
75 | 2012-02-06 | 12:00 | Juan Nieto | 441 | BT3 | 4-c |  | Caliza | - | - |  | - | - | - | - | - | - | 441 | AV2 | Por caida | - | - | - | - | - | - | - | - | - | 32 | 16 | 220-230 |  | 100 | 100 | 100 | 100 | 100 | 100 | 100 | 100 | 100 | 100 | 98.34532 | 82.08633 | 8.129496 | 4.892086 | 1.510791 | 0 | Caliza magnesiana | 1.39 | 1.62623 | 8.137652 |  | 441 | CV1 | Loro | 20 (80) y 27 (16) | 12 | 5 | 17.91367
76 | 2012-02-06 | 12:00 | Juan Nieto | 441 | BT5 | 4-c | 6-19 mm | Caliza | - | - |  | - | - | - | - | - | - | 441 | AV2 | Por caida | - | - | - | - | - | - | - | - | - | 32 | 16 | 220-230 |  | 100 | 100 | 100 | 100 | 100 | 100 | 100 | 100 | 100 | 100 | 100 | 99.54 | 76.14 | 51.11 | 9.67 | 1 |  | 10.85 | 1.582443 | 61.81021 | 62.75% | 441 | CV1 | Loro | 20 (80) y 27 (16) | 12 | 5 |  | 23.86 |  | HMG1-01449 | 2012-02-06 | 441-BT5 | 6-19 mm | 100 | 99.54 | 76.14 | 51.11 | 9.67 | 0.57 | 0 | 6.39
77 | 2012-02-06 | 12:00 | Juan Nieto | 441 | BT6 | 4-c | 0-6 mm | Caliza | - | - |  | - | - | - | - | - | - | 441 | AV2 | Por caida | - | - | - | - | - | - | - | - | - | 32 | 16 | 220-230 | [18 empty] | 6.25 | 1.630921 | 36.69572 |  | 441 | CV1 | Loro | 20 (80) y 27 (16) | 12 | 5 |  |  | 100 |  |  |  | 0-6 mm
78 | 2012-02-15 | 9:30 | Cruz del Carril | 421 | BT1 | 2-3 a |  | Gneis | - | - |  | 421 | AV1 | Gravedad | 421 | AV2 | Gravedad | - | - | - | - | - | - | 53 | 45 | 210 | 46 | 25 | 220 | - | - | - |  | 100 | 100 | 100 | 100 | 100 | 100 | 100 | 100 | 19.6319 | 13.15798 | 6.472393 | 4.021472 | 2.099693 | 1.687117 | 1.217791 | 0 |  | 65.2 | 1.36 | 319.2192 |  | 411 | CV1 | Loro primaria | 65 | 12 (3), 22 y 34 | - |  | 95.97853
79 | 2012-02-15 | 9:30 | Cruz del Carril | 421 | BT3 | 2-3 a |  | Gneis | - | - |  | 421 | AV1 | Gravedad | 421 | AV2 | Gravedad | - | - | - | - | - | - | 53 | 45 | 210 | 46 | 25 | 220 | - | - | - |  | 100 | 100 | 100 | 100 | 100 | 100 | 100 | 100 | 58.1365 | 25.10682 | 1.400593 | 0.3293769 | 0.2106825 | 0.2106825 | 0.2106825 | 0 |  | 33.7 | 1.69279 | 205.3693 |  | 421 | CV1 | Banana | 38 (colocaron 22 de goma) | 22 | 5 | 74.89318
80 | 2012-02-15 | 9:30 | Cruz del Carril | 421 | BT6 | 2-3 a | 0-6 mm | Gneis | - | - |  | 421 | AV1 | Gravedad | 421 | AV2 | Gravedad | - | - | - | - | - | - | 53 | 45 | 210 | 46 | 25 | 220 | - | - | - |  | 100 | 100 | 100 | 100 | 100 | 100 | 100 | 100 | 100 | 100 | 100 | 100 | 100 | 100 | 98.19 | 74.83 |  | 9.2 | 1.672323 | 55.38735 | 19.6% | 421 | CV1 | Banana | 38 (colocaron 22 de goma) | 22 | 5 |  |  |  | HMG1-01467 | 2012-02-15 | 421-BT6 | 0-6 mm | 100 | 100 | 100 | 100 | 98.19 | 74.83 | 55.1 | 2.83
81 | 2012-02-15 | 9:30 | Cruz del Carril | 421 | BT7 | 2-3 a | 6-19 mm | Gneis | - | - |  | 421 | AV1 | Gravedad | 421 | AV2 | Gravedad | - | - | - | - | - | - | 53 | 45 | 210 | 46 | 25 | 220 | - | - | - |  | 100 | 100 | 100 | 100 | 100 | 100 | 100 | 100 | 100 | 100 | 100 | 97.09 | 55.38 | 34.59 | 2.37 | 0.55 |  | 14.58 | 1.647059 | 86.45082 | 30.59% | 421 | CV2 | Sandvik | 22 | 5 | - |  | 97.63 |  | HMG1-01468 | 2012-02-15 | 421-BT7 | 6-19 mm | 100 | 97.09 | 55.38 | 34.59 | 2.37 | 0.55 | 0 | 6.65
82 | 2012-02-15 | 9:30 | Cruz del Carril | 421 | BT9 | 2-3 a | 20-38 mm | Gneis | - | - |  | 421 | AV1 | Gravedad | 421 | AV2 | Gravedad | - | - | - | - | - | - | 53 | 45 | 210 | 46 | 25 | 220 | - | - | - |  | 100 | 100 | 100 | 100 | 100 | 100 | 100 | 100 | 100 | 100 | 51.57 | 12.05 | 0.76 | 0.57 | 0 | 0 |  | 24.02 | 1.627686 | 140.7493 | 49.81% | 421 | CV2 | Sandvik | 22 | 5 | - | 87.95 |  |  | HMG1-01469 | 2012-02-15 | 421-BT9 | 20-38 mm | 51.57 | 12.05 | 0.76 | 0.57 | 0 | 0 | 0 | 7.87
83 | 2012-02-15 | 16:00 | Lamapereyra | 411 | BT2 | 1-a | 0-30 mm | Gneis | 411 | AV1 | Dos velocidades | - | - | - | - | - | - | - | - | - | - | 130 | - | - | - | - | - | - | - | - | - | - |  | 100 | 100 | 100 | 100 | 100 | 100 | 100 | 100 | 100 | 100 | 100 | 81.8 | 81.8 | 81.8 | 37.63333 | 0 | Anfibolita muy dura | 3 | 1.605882 | 17.34353 | 6.317% | 411 | CV1 | Loro primaria | 65 | 12 (3), 22 y 34 (tapon de 1/3) | - | [6 empty] | 0-30 mm
84 | 2012-02-15 | 16:00 | Lamapereyra | 411 | BT3 | 1-a | 25-180 mm | Gneis | 411 | AV1 | Dos velocidades | - | - | - | - | - | - | - | - | - | - | 130 | - | - | - | - | - | - | - | - | - | - | [17 empty] | Anfibolita muy dura | 52.88 | 1.351064 | 257.1993 |  | 411 | CV1 | Loro primaria | 65 | 12 (3), 22 y 34 (tapon de 1/3) | - |  | 100 |  |  |  |  | 25-180 mm
85 | 2012-02-22 | 15:30 | Cruz del Carril | 421 | BT1 | 2-3 a |  | Caliza | - | - |  | 421 | AV1 | 20 | 421 | AV2 | 20 | - | - | - | - | - | - | 53 | 45 | 180 | 46 | 28 | 220 | - | - | - |  | 100 | 100 | 85.69991 | 78.85027 | 66.92513 | 56.16861 | 50.28468 | 46.01919 | 34.34413 | 23.89116 | 13.23844 | 8.460208 | 4.803397 | 3.663102 | 2.39698 | 0 | Caliza magnesiana | 63.58 | 1.36 | 311.28768 |  | 411 | CV1 | Loro primaria | 65 | 12 (3), 22 y 34 | - |  | 91.53979
86 | 2012-02-22 | 15:30 | Cruz del Carril | 421 | BT3 | 2-3 a |  | Caliza | - | - |  | 421 | AV1 | 20 | 421 | AV2 | 20 | - | - | - | - | - | - | 53 | 45 | 180 | 46 | 28 | 220 | - | - | - |  | 100 | 100 | 100 | 100 | 100 | 100 | 92.36842 | 92.36842 | 57.70395 | 20.10526 | 2.092105 | 0.6644737 | 0.3618421 | 0.3618421 | 0.2861842 | 0 | Caliza magnesiana | 30.4 | 1.69279 | 185.2589 |  | 421 | CV1 | Banana | 38 (colocaron 22 de goma) | 22 | 5 | 79.89474
87 | 2012-02-22 | 15:30 | Cruz del Carril | 421 | BT6 | 2-3 a | 0-6 mm | Caliza | - | - |  | 421 | AV1 | 20 | 421 | AV2 | 20 | - | - | - | - | - | - | 53 | 45 | 180 | 46 | 28 | 220 | - | - | - |  | 100 | 100 | 100 | 100 | 100 | 100 | 100 | 100 | 100 | 100 | 100 | 100 | 100 | 100 | 98.87 | 81.98 | Caliza magnesiana | 10.4 | 1.672323 | 62.61179 | 21.26% | 421 | CV1 | Banana | 38 (colocaron 22 de goma) | 22 | 5 |  |  |  | HMG1-01475 | 2012-02-22 | 421-BT6 | 0-6 mm | 100 | 100 | 100 | 100 | 98.87 | 81.98 | 63.06 | 2.53
88 | 2012-02-22 | 15:30 | Cruz del Carril | 421 | BT7 | 2-3 a | 6-19 mm | Caliza | - | - |  | 421 | AV1 | 20 | 421 | AV2 | 20 | - | - | - | - | - | - | 53 | 45 | 180 | 46 | 28 | 220 | - | - | - |  | 100 | 100 | 100 | 100 | 100 | 100 | 100 | 100 | 100 | 100 | 100 | 96.62 | 55.84 | 35.27 | 3.52 | 1 | Caliza magnesiana | 19.98 | 1.647059 | 118.4696 | 40.22% | 421 | CV2 | Sandvik | 22 | 5 | - |  | 96.48 |  | HMG1-01476 | 2012-02-22 | 421-BT7 | 6-19 mm | 100 | 96.62 | 55.84 | 35.27 | 3.52 | 0.74 | 0 | 6.64
89 | 2012-02-22 | 15:30 | Cruz del Carril | 421 | BT9 | 2-3 a | 20-38 mm | Caliza | - | - |  | 421 | AV1 | 20 | 421 | AV2 | 20 | - | - | - | - | - | - | 53 | 45 | 180 | 46 | 28 | 220 | - | - | - |  | 100 | 100 | 100 | 100 | 100 | 100 | 100 | 100 | 100 | 100 | 63.06 | 17.75 | 1.2 | 0.57 | 0 | 0 | Caliza magnesiana | 19.36 | 1.627686 | 113.4432 | 38.52% | 421 | CV2 | Sandvik | 22 | 5 | - | 82.25 |  |  | HMG1-01477 | 2012-02-22 | 421-BT9 | 20-38 mm | 63.06 | 17.75 | 1.2 | 0.57 | 0 | 0 | 0 | 7.82
90 | 2012-03-14 | 15:00 | Juan Nieto - Jesus Ferraris | 421 | BT1 | 2-3 a |  | Gneis | - | - |  | 421 | AV1 | 45 | 421 | AV2 | 48 | - | - | - | - | - | - | 53 | 45 | 270-290 | 46 | 26 | 220-230 | - | - | - | [17 empty] | Material Gneis muy blando | 77.88 | 1.36 | 381.30048 |  | 411 | CV1 | Loro primaria | 65 | 12 (3), 22 y 34 | - |  | 100
91 | 2012-03-14 | 15:00 | Juan Nieto - Jesus Ferraris | 421 | BT3 | 2-3 a |  | Gneis | - | - |  | 421 | AV1 | 45 | 421 | AV2 | 48 | - | - | - | - | - | - | 53 | 45 | 270-290 | 46 | 26 | 220-230 | - | - | - |  | 100 | 100 | 100 | 100 | 100 | 98.74774 | 93.8222 | 88.52888 | 73.49052 | 36.35153 | 5.311372 | 1.493682 | 1.493682 | 1.493682 | 1.493682 | 0 | Material Gneis muy blando | 44.32 | 1.69279 | 270.088 |  | 421 | CV1 | Banana | 38 (colocaron 22 de goma) | 22 | 5 | 63.64847
92 | 2012-03-14 | 15:00 | Juan Nieto - Jesus Ferraris | 421 | BT6 | 2-3 a | 0-6 mm | Gneis | - | - |  | 421 | AV1 | 45 | 421 | AV2 | 48 | - | - | - | - | - | - | 53 | 45 | 270-290 | 46 | 26 | 220-230 | - | - | - |  | 100 | 100 | 100 | 100 | 100 | 100 | 100 | 100 | 100 | 100 | 100 | 100 | 100 | 100 | 99.3 | 0 | Material Gneis muy blando | 10.98 | 1.672323 | 66.1036 | 17.3% | 421 | CV1 | Banana | 38 (colocaron 22 de goma) | 22 | 5 |  |  |  | HMG1-01491 | 2012-03-14 | 421-BT6 | 0-6 mm | 100 | 100 | 100 | 100 | 99.3 | 80.52 | 0 | 2.64
93 | 2012-03-14 | 15:00 | Juan Nieto - Jesus Ferraris | 421 | BT7 | 2-3 a | 6-19 mm | Gneis | - | - |  | 421 | AV1 | 45 | 421 | AV2 | 48 | - | - | - | - | - | - | 53 | 45 | 270-290 | 46 | 26 | 220-230 | - | - | - |  | 100 | 100 | 100 | 100 | 100 | 100 | 100 | 100 | 100 | 100 | 100 | 98.7 | 59.65 | 38.64 | 3.52 | 0.34 | Material Gneis muy blando | 23.3 | 1.647059 | 138.1553 | 36.15% | 421 | CV2 | Sandvik | 22 | 5 | - |  | 96.48 |  | HMG1-01493 | 2012-03-14 | 421-BT7 | 6-19 mm | 100 | 98.7 | 59.65 | 38.64 | 3.52 | 0.34 | 0 | 6.56
94 | 2012-03-14 | 15:00 | Juan Nieto - Jesus Ferraris | 421 | BT9 | 2-3 a | 20-38 mm | Gneis | - | - |  | 421 | AV1 | 45 | 421 | AV2 | 48 | - | - | - | - | - | - | 53 | 45 | 270-290 | 46 | 26 | 220-230 | - | - | - |  | 100 | 100 | 100 | 100 | 100 | 100 | 100 | 100 | 100 | 100 | 64.82 | 17.87 | 1.87 | 0.74 | 0 | 0 | Material Gneis muy blando | 30.36 | 1.627686 | 177.8996 | 46.55% | 421 | CV2 | Sandvik | 22 | 5 | - | 82.13 |  |  | HMG1-01494 | 2012-03-14 | 421-BT9 | 20-38 mm | 64.82 | 17.87 | 1.87 | 0.74 | 0 | 0 | 0 | 7.81
95 | 2012-03-14 | 15:00 | Juan Nieto - Jesus Ferraris | 441 | BT1 | 4-d |  | Gneis | - | - |  | - | - | - | - | - | - | 441 | AV1 | Por caida | - | - | - | - | - | - | - | - | - | 32 | 16 | 230 | [17 empty] | Material Gneis muy blando | 28.76 | 1.640502 | 169.8511 |  | - | - | - | - | - | -
96 | 2012-03-14 | 15:00 | Juan Nieto - Jesus Ferraris | 441 | BT3 | 4-d |  | Gneis | - | - |  | - | - | - | - | - | - | 441 | AV2 | Por caida | - | - | - | - | - | - | - | - | - | 32 | 16 | 230 |  | 100 | 100 | 100 | 100 | 100 | 100 | 100 | 100 | 100 | 100 | 98.5567 | 65.82474 | 0.7731959 | 0.257732 | 0.257732 | 0 | Material Gneis muy blando | 1.94 | 1.62623 | 11.35759 |  | 441 | CV1 | Loro | 20 (80) y 27 (16) | 15 | 5 | 34.17526
97 | 2012-03-14 | 15:00 | Juan Nieto - Jesus Ferraris | 441 | BT4 | 4-d | 12-19 mm | Gneis | - | - |  | - | - | - | - | - | - | 441 | AV2 | Por caida | - | - | - | - | - | - | - | - | - | 32 | 16 | 230 |  | 100 | 100 | 100 | 100 | 100 | 100 | 100 | 100 | 100 | 100 | 100 | 97.58 | 24.93 | 2.65 | 0.57 | 0 | Material Gneis muy blando | 5.74 | 1.614022 | 33.35215 | 32.08% | 441 | CV1 | Loro | 20 (80) y 27 (16) | 15 | 5 |  | 75.07 |  | HMG1-01496 | 2012-03-14 | 441-BT4 | 12-19 mm | 100 | 97.58 | 24.93 | 2.65 | 0.57 | 0 | 0 | 6.99
98 | 2012-03-14 | 15:00 | Juan Nieto - Jesus Ferraris | 441 | BT5 | 4-d | 6-12 mm | Gneis | - | - |  | - | - | - | - | - | - | 441 | AV2 | Por caida | - | - | - | - | - | - | - | - | - | 32 | 16 | 230 |  | 100 | 100 | 100 | 100 | 100 | 100 | 100 | 100 | 100 | 100 | 100 | 100 | 98.16 | 81.76 | 14.31 | 0.98 | Material muy blando | 6.44 | 1.582443 | 36.68735 | 35.28% | 441 | CV1 | Loro | 20 (80) y 27 (16) | 15 | 5 |  |  | 85.69 | HMG1-01495 | 2012-03-14 | 441-BT5 | 6-12 mm | 100 | 100 | 98.16 | 81.76 | 14.31 | 0.98 | 0 | 6.03
99 | 2012-03-14 | 15:00 | Juan Nieto - Jesus Ferraris | 441 | BT6 | 4-d | 0-6 mm | Gneis | - | - |  | - | - | - | - | - | - | 441 | AV2 | Por caida | - | - | - | - | - | - | - | - | - | 32 | 16 | 230 |  | 100 | 100 | 100 | 100 | 100 | 100 | 100 | 100 | 100 | 100 | 100 | 100 | 100 | 100 | 93.65 | 0 | Material Gneis muy blando | 5.78 | 1.630921 | 33.9362 | 32.64% | 441 | CV1 | Loro | 20 (80) y 27 (16) | 15 | 5 |  |  |  | HMG1-01492 | 2012-03-14 | 421-BT6 | 0-6 mm | 100 | 100 | 100 | 100 | 93.65 | 68.42 | 0 | 3.24
100 | 2012-03-15 | 16:00 | David Lopez | 411 | BT2 | 1-a | 0-30 mm | Gneis | 411 | AV1 | Dos velocidades | - | - | - | - | - | - | - | - | - | - | 150 | - | - | - | - | - | - | - | - | - | - |  | 100 | 100 | 100 | 100 | 100 | 100 | 100 | 100 | 100 | 100 | 98.9805 | 92.89894 | 92.89894 | 67.30496 | 46.32979 | 0 |  | 22.56 | 1.605882 | 130.4233 | 27.32% | 411 | CV1 | Loro primaria | 65 | 12 (3), 22 y 34 (tapon de 2/3) | - | [6 empty] | 0-30 mm
101 | 2012-03-15 | 16:00 | David Lopez | 411 | BT3 | 1-a | 25-180 mm | Gneis | 411 | AV1 | Dos velocidades | - | - | - | - | - | - | - | - | - | - | 150 | - | - | - | - | - | - | - | - | - | - |  | 100 | 100 | 100 | 69.90185 | 59.94672 | 54.07179 | 40.87493 | 36.24229 | 27.86876 | 17.3023 | 7.411666 | 3.216489 | 0.790802 | 0.4963545 | 0.4010095 | 0.09534492 |  | 71.32 | 1.351064 | 346.8883 |  | 411 | CV1 | Loro primaria | 65 | 12 (3), 22 y 34 (tapon de 2/3) | - |  | 92.58833 |  |  |  |  | 25-180 mm
102 | 2012-03-20 | 9:30 | Jesus Ferraris | 411 | BT2 | 1-a | 0-30 mm | Caliza | 411 | AV1 | Dos velocidades | - | - | - | - | - | - | - | - | - | - | 150 | - | - | - | - | - | - | - | - | - | - | [17 empty] | Caliza magnesiana | 6.88 | 1.605882 | 39.77449 | 9.346% | 411 | CV1 | Loro primaria | 65 | 12 (3), 22 y 34 (tapon de 2/3) | - | [6 empty] | 0-30 mm
103 | 2012-03-20 | 9:30 | Jesus Ferraris | 411 | BT3 | 1-a | 25-180 mm | Caliza | 411 | AV1 | Dos velocidades | - | - | - | - | - | - | - | - | - | - | 150 | - | - | - | - | - | - | - | - | - | - |  | 100 | 100 | 100 | 100 | 77.30459 | 57.92234 | 46.45487 | 41.39939 | 32.57438 | 17.94755 | 7.435703 | 5.128593 | 3.086233 | 2.546646 | 1.646495 | 0.9001513 | Caliza magnesiana | 79.32 | 1.351064 | 385.799 |  | 411 | CV1 | Loro primaria | 65 | 12 (3), 22 y 34 (tapon de 2/3) | - |  | 92.5643 |  |  |  |  | 25-180 mm
104 | 2012-03-20 | 10:30 | David Lopez | 421 | BT1 | 2-3 a |  | Caliza | - | - |  | 421 | AV1 | 40 | 421 | AV2 | 40 | - | - | - | - | - | - | 53 | 44 | 210-220 | 46 | 22 | 240-250 | - | - | - | [17 empty] | Caliza magnesiana | 81.24 | 1.36 | 397.75104 |  | 411 | CV1 | Loro primaria | 65 | 12 (3), 22 y 34 | - |  | 100
105 | 2012-03-20 | 10:30 | David Lopez | 421 | BT3 | 2-3 a |  | Caliza | - | - |  | 421 | AV1 | 40 | 421 | AV2 | 40 | - | - | - | - | - | - | 53 | 44 | 210-220 | 46 | 22 | 240-250 | - | - | - |  | 100 | 100 | 100 | 100 | 100 | 98.0056 | 90.74984 | 86.08587 | 59.3435 | 23.55009 | 1.661481 | 0.6627256 | 0.6627256 | 0.6627256 | 0.304916 | 0 | Caliza magnesiana | 32.14 | 1.69279 | 195.8626 |  | 421 | CV1 | Banana | 38 (colocaron 22 de goma) | 22 | 5 | 76.44991
106 | 2012-03-20 | 10:30 | David Lopez | 421 | BT6 | 2-3 a | 0-6 mm | Caliza | - | - |  | 421 | AV1 | 40 | 421 | AV2 | 40 | - | - | - | - | - | - | 53 | 44 | 210-220 | 46 | 22 | 240-250 | - | - | - |  | 100 | 100 | 100 | 100 | 100 | 100 | 100 | 100 | 100 | 100 | 100 | 100 | 100 | 100 | 99.01 | 0 | Caliza magnesiana | 12.08 | 1.672323 | 72.726 | 20.86% | 421 | CV1 | Banana | 38 (colocaron 22 de goma) | 22 | 5 |  |  |  | HMG1-01498 | 2012-03-20 | 421-BT6 | 0-6 mm | 100 | 100 | 100 | 100 | 99.01 | 72.28 | 0 | 2.96 | 15.85
107 | 2012-03-20 | 10:30 | David Lopez | 421 | BT7 | 2-3 a | 6-19 mm | Caliza | - | - |  | 421 | AV1 | 40 | 421 | AV2 | 40 | - | - | - | - | - | - | 53 | 44 | 210-220 | 46 | 22 | 240-250 | - | - | - |  | 100 | 100 | 100 | 100 | 100 | 100 | 100 | 100 | 100 | 100 | 100 | 98.77 | 66.15 | 43.15 | 3.86 | 0.5 | Caliza magnesiana | 19.74 | 1.647059 | 117.0466 | 33.57% | 421 | CV2 | Sandvik | 22 | 5 | - |  | 96.14 |  | HMG1-01500 | 2012-03-20 | 421-BT7 | 6-19 mm | 100 | 98.77 | 66.15 | 43.15 | 3.86 | 0.5 | 0 | 6.54
108 | 2012-03-20 | 10:30 | David Lopez | 421 | BT9 | 2-3 a | 20-38 mm | Caliza | - | - |  | 421 | AV1 | 40 | 421 | AV2 | 40 | - | - | - | - | - | - | 53 | 44 | 210-220 | 46 | 22 | 240-250 | - | - | - |  | 100 | 100 | 100 | 100 | 100 | 100 | 100 | 100 | 100 | 100 | 63.94 | 26.68 | 1.52 | 0.47 | 0 | 0 | Caliza magnesiana | 27.12 | 1.627686 | 158.9142 | 45.58% | 421 | CV2 | Sandvik | 22 | 5 | - | 73.32 |  |  | HMG1-01502 | 2012-03-20 | 421-BT9 | 20-38 mm | 63.94 | 26.68 | 1.52 | 0.47 | 0 | 0 | 0 | 7.73
109 | 2012-03-20 | 11:00 | Juan Nieto | 441 | BT1 | 4-c |  | Caliza | - | - |  | - | - | - | - | - | - | 441 | AV1 | Por caida | - | - | - | - | - | - | - | - | - | 32 | 16 | 190 |  | 100 | 100 | 100 | 100 | 100 | 100 | 100 | 100 | 100 | 100 | 69.0906 | 27.96442 | 2.884532 | 0.5872701 | 0.2072718 | 0 | Caliza magnesiana | 22.48 | 1.640502 | 132.7626 |  | - | - | - | - | - | -
110 | 2012-03-20 | 11:00 | Juan Nieto | 441 | BT3 | 4-c |  | Caliza | - | - |  | - | - | - | - | - | - | 441 | AV2 | Por caida | - | - | - | - | - | - | - | - | - | 32 | 16 | 190 |  | 100 | 100 | 100 | 100 | 100 | 100 | 100 | 100 | 100 | 100 | 100 | 43.93939 | 0.1515152 | 0.1515152 | 0.1515152 | 0 | Caliza magnesiana | 1.32 | 1.62623 | 7.727843 |  | 441 | CV1 | Loro | 20 (80) y 27 (16) | 15 | 5 | 56.06061
111 | 2012-03-20 | 11:00 | Juan Nieto | 441 | BT5 | 4-c | 6-19 mm | Caliza | - | - |  | - | - | - | - | - | - | 441 | AV2 | Por caida | - | - | - | - | - | - | - | - | - | 32 | 16 | 190 |  | 100 | 100 | 100 | 100 | 100 | 100 | 100 | 100 | 100 | 100 | 100 | 95.34 | 54.53 | 32.33 | 3.75 | 0.57 |  | 15.5 | 1.582443 | 88.30031 | 68.61% | 441 | CV1 | Loro | 20 (80) y 27 (16) | 15 | 5 |  | 45.47 |  | HMG1-01501 | 2012-03-20 | 441-BT5 | 6-19 mm | 100 | 95.34 | 54.53 | 32.33 | 3.75 | 0.57 | 0 | 6.68
112 | 2012-03-20 | 11:00 | Juan Nieto | 441 | BT6 | 4-c | 0-6 mm | Caliza | - | - |  | - | - | - | - | - | - | 441 | AV2 | Por caida | - | - | - | - | - | - | - | - | - | 32 | 16 | 190 |  | 100 | 100 | 100 | 100 | 100 | 100 | 100 | 100 | 100 | 100 | 100 | 100 | 100 | 100 | 97 | 0 |  | 6.88 | 1.630921 | 40.39465 | 31.39% | 441 | CV1 | Loro | 20 (80) y 27 (16) | 15 | 5 |  |  | 3 | HMG1-01499 | 2012-03-20 | 441-BT6 | 0-6 mm | 100 | 100 | 100 | 100 | 97 | 68.8 | 0 | 3.13
113 | 2012-03-26 | 10:30 | Lamapereyra | 411 | BT2 | 1-a | 0-30 mm | Gneis | 411 | AV1 | Dos velocidades | - | - | - | - | - | - | - | - | - | - | 150 | - | - | - | - | - | - | - | - | - | - | [17 empty] | Gneis | 25.32 | 1.605882 | 146.3794 | 21.84% | 411 | CV1 | Loro primaria | 65 | 12 (3), 22 y 34 (tapon de 2/3) | - | [6 empty] | 0-30 mm
114 | 2012-03-26 | 10:30 | Lamapereyra | 411 | BT3 | 1-a | 25-180 mm | Gneis | 411 | AV1 | Dos velocidades | - | - | - | - | - | - | - | - | - | - | 150 | - | - | - | - | - | - | - | - | - | - |  | 100 | 100 | 100 | 68.85215 | 66.33544 | 55.20802 | 44.66196 | 39.45765 | 30.51263 | 18.12221 | 8.187221 | 5.206166 | 2.938336 | 2.245542 | 1.380015 | 0.8655275 | Gneis | 107.68 | 1.351064 | 523.7372 |  | 411 | CV1 | Loro primaria | 65 | 12 (3), 22 y 34 (tapon de 2/3) | - |  | 91.81278 |  |  |  |  | 25-180 mm
115 | 2012-03-26 | 12:30 | Luciano Tomatis | 421 | BT1 | 2-3 a |  | Gneis | - | - |  | 421 | AV1 | 25 | 421 | AV2 | 25 | - | - | - | - | - | - | 53 | 44 | 210-220 | 46 | 22 | 220-230 | - | - | - | [17 empty] | Gneis | 89.8 | 1.36 | 439.6608 |  | 411 | CV1 | Loro primaria | 65 | 12 (3), 22 y 34 | - |  | 100
116 | 2012-03-26 | 12:30 | Luciano Tomatis | 421 | BT3 | 2-3 a |  | Gneis | - | - |  | 421 | AV1 | 25 | 421 | AV2 | 25 | - | - | - | - | - | - | 53 | 44 | 210-220 | 46 | 22 | 220-230 | - | - | - | [17 empty] | Gneis | 40.06 | 1.69279 | 244.1274 |  | 421 | CV1 | Banana | 38 (colocaron 22 de goma) | 22 | 5
117 | 2012-03-26 | 12:30 | Luciano Tomatis | 421 | BT6 | 2-3 a | 0-6 mm | Gneis | - | - |  | 421 | AV1 | 25 | 421 | AV2 | 25 | - | - | - | - | - | - | 53 | 44 | 210-220 | 46 | 22 | 220-230 | - | - | - |  | 100 | 100 | 100 | 100 | 100 | 100 | 100 | 100 | 100 | 100 | 100 | 100 | 100 | 100 | 96.88 | 0 | Gneis | 11.4 | 1.672323 | 68.63216 | 19.95% | 421 | CV1 | Banana | 38 (colocaron 22 de goma) | 22 | 5 |  |  |  | HMG1-01511 | 2012-03-26 | 421-BT6 | 0-6 mm | 100 | 100 | 100 | 100 | 96.88 | 73.44 | 0 | 2.98
118 | 2012-03-26 | 12:30 | Luciano Tomatis | 421 | BT7 | 2-3 a | 6-19 mm | Gneis | - | - |  | 421 | AV1 | 25 | 421 | AV2 | 25 | - | - | - | - | - | - | 53 | 44 | 210-220 | 46 | 22 | 220-230 | - | - | - |  | 100 | 100 | 100 | 100 | 100 | 100 | 100 | 100 | 100 | 100 | 100 | 99.13 | 63.38 | 42.02 | 3.37 | 0 | Gneis | 17.12 | 1.647059 | 101.5115 | 29.5% | 421 | CV2 | Sandvik | 22 | 5 | - |  | 96.63 |  | HMG1-01515 | 2012-03-26 | 421-BT7 | 6-19 mm | 100 | 99.13 | 63.38 | 42.02 | 3.37 | 0.54 | 0 | 6.55 | 1.01
119 | 2012-03-26 | 12:30 | Luciano Tomatis | 421 | BT9 | 2-3 a | 20-38 mm | Gneis | - | - |  | 421 | AV1 | 25 | 421 | AV2 | 25 | - | - | - | - | - | - | 53 | 44 | 210-220 | 46 | 22 | 220-230 | - | - | - |  | 100 | 100 | 100 | 100 | 100 | 100 | 100 | 100 | 100 | 100 | 61.88 | 22.39 | 1.84 | 0.72 | 0 | 0 | Gneis | 29.68 | 1.627686 | 173.915 | 50.55% | 421 | CV2 | Sandvik | 22 | 5 | - | 77.61 |  |  | HMG1-01516 | 2012-03-26 | 421-BT9 | 20-38 mm | 61.88 | 22.39 | 1.84 | 0.72 | 0 | 0 | 0 | 7.77 | 0.62
120 | 2012-03-26 | 13:00 | Luciano Tomatis | 441 | BT1 | 4-d |  | Gneis | - | - |  | - | - | - | - | - | - | 441 | AV2 | Por caida | - | - | - | - | - | - | - | - | - | 32 | 16 | 190 | [17 empty] | Gneis | 26.78 | 1.640502 | 158.1576 |  | - | - | - | - | - | -
121 | 2012-03-26 | 13:00 | Luciano Tomatis | 441 | BT3 | 4-d |  | Gneis | - | - |  | - | - | - | - | - | - | 441 | AV2 | Por caida | - | - | - | - | - | - | - | - | - | 32 | 16 | 190 | [17 empty] | Gneis | 1.24 | 1.62623 | 7.259489 |  | 441 | CV1 | Loro | 20 (80) y 27 (16) | 15 | 5
122 | 2012-03-26 | 13:00 | Luciano Tomatis | 441 | BT4 | 4-d | 6-19 mm | Gneis | - | - |  | - | - | - | - | - | - | 441 | AV2 | Por caida | - | - | - | - | - | - | - | - | - | 32 | 16 | 190 |  | 100 | 100 | 100 | 100 | 100 | 100 | 100 | 100 | 100 | 100 | 100 | 94.61 | 40.94 | 22.27 | 2.21 | 0 | Clapeta a la mitad p/ prod de 6-19 mm | 12.12 | 1.614022 | 70.42301 | 53.21% | 441 | CV1 | Loro | 20 (80) y 27 (16) | 15 | 5 |  | 59.06 |  | HMG1-01514 | 2012-03-26 | 441-BT4 | 6-19 mm | 100 | 94.61 | 40.94 | 22.27 | 2.21 | 0.73 | 0 | 6.8 | 1.08
123 | 2012-03-26 | 13:00 | Luciano Tomatis | 441 | BT5 | 4-d | 6-12 mm | Gneis | - | - |  | - | - | - | - | - | - | 441 | AV2 | Por caida | - | - | - | - | - | - | - | - | - | 32 | 16 | 190 |  | 100 | 100 | 100 | 100 | 100 | 100 | 100 | 100 | 100 | 100 | 100 | 100 | 96.55 | 68.86 | 5.62 | 0 | Clapeta a la mitad p/ prod de 6-12 mm | 3.06 | 1.582443 | 17.43219 | 13.17% | 441 | CV1 | Loro | 20 (80) y 27 (16) | 15 | 5 |  |  | 94.38 | HMG1-01513 | 2012-03-26 | 441-BT5 | 6-12 mm | 100 | 100 | 96.55 | 68.86 | 5.62 | 0.6 | 0 | 6.25 | 0.85
124 | 2012-03-26 | 13:00 | Luciano Tomatis | 441 | BT6 | 4-d | 0-6 mm | Gneis | - | - |  | - | - | - | - | - | - | 441 | AV2 | Por caida | - | - | - | - | - | - | - | - | - | 32 | 16 | 190 |  | 100 | 100 | 100 | 100 | 100 | 100 | 100 | 100 | 100 | 100 | 100 | 100 | 100 | 100 | 96.69 | 0 |  | 7.58 | 1.630921 | 44.50457 | 33.62% | 441 | CV1 | Loro | 20 (80) y 27 (16) | 15 | 5 |  |  |  | HMG1-01512 | 2012-03-26 | 421-BT6 | 0-6 mm | 100 | 100 | 100 | 100 | 96.69 | 75.24 | 0 | 2.88
125 | 2012-04-13 | 10:00 | Lamapereyra | 411 | BT2 | 1-a | 0-30 mm | Gneis | 411 | AV1 | Dos velocidades | - | - | - | - | - | - | - | - | - | - | 150 | - | - | - | - | - | - | - | - | - | - | [17 empty] | Anfibolita muy dura | 13.12 | 1.605882 | 75.84904 | 13.42% | 411 | CV1 | Loro primaria | 65 | 12 (3), 22 y 34 (casi todo tapado) | - | [6 empty] | 0-30 mm
126 | 2012-04-13 | 10:00 | Lamapereyra | 411 | BT3 | 1-a | 25-180 mm | Gneis | 411 | AV1 | Dos velocidades | - | - | - | - | - | - | - | - | - | - | 150 | - | - | - | - | - | - | - | - | - | - |  | 100 | 100 | 100 | 100 | 100 | 100 | 100 | 100 | 100 | 17.19682 | 11.06561 | 8.228628 | 5.580517 | 4.540755 | 2.980119 | 1.560636 | Anfibolita muy dura | 100.6 | 1.351064 | 489.3013 |  | 411 | CV1 | Loro primaria | 65 | 12 (3), 22 y 34 (casi todo tapado) | - |  | 88.93439 |  |  |  |  | 25-180 mm
127 | 2012-04-20 | 9:00 | Lamapereyra | 411 | BT2 | 1-a | 0-30 mm | Gneis | 411 | AV1 | Dos velocidades | - | - | - | - | - | - | - | - | - | - | 150 | - | - | - | - | - | - | - | - | - | - | [18 empty] | 7.88 | 1.605882 | 45.55567 | 13.36% | 411 | CV1 | Loro primaria | 65 | 12 (3), 22 y 34 (casi todo tapado) | - | [6 empty] | 0-30 mm
128 | 2012-04-20 | 9:00 | Jesus Ferraris | 411 | BT3 | 1-a | 25-180 mm | Gneis | 411 | AV1 | Dos velocidades | - | - | - | - | - | - | - | - | - | - | 150 | - | - | - | - | - | - | - | - | - | - | [18 empty] | 60.72 | 1.351064 | 295.3317 |  | 411 | CV1 | Loro primaria | 65 | 12 (3), 22 y 34 (casi todo tapado) | - |  | 100 |  |  |  |  | 25-180 mm
129 | 2012-04-25 | 9:00 | Oscar Diaz | 421 | BT1 | 2-3 a |  | Gneis | - | - |  | 421 | AV1 | 16 | 421 | AV2 | 20 | - | - | - | - | - | - | 53 | 45 | 210-230 | 46 | 22 | 270 | - | - | - |  | 100 | 100 | 100 | 100 | 100 | 100 | 100 | 100 | 100 | 22.45462 | 13.8441 | 10.19221 | 6.887347 | 5.638014 | 3.878804 | 0 | Cono invertido - Gneis. Manto 3° muy gastado | 74.92 | 1.36 | 366.80832 |  | 411 | CV1 | Loro primaria | 65 | 12 (3), 22 y 34 (casi todo tapado) | - |  | 89.80779
130 | 2012-04-25 | 9:00 | Oscar Diaz | 421 | BT3 | 2-3 a |  | Gneis | - | - |  | 421 | AV1 | 16 | 421 | AV2 | 20 | - | - | - | - | - | - | 53 | 45 | 210-230 | 46 | 22 | 270 | - | - | - |  | 100 | 100 | 100 | 100 | 100 | 100 | 100 | 100 | 100 | 31.27992 | 31.27992 | 0.9287201 | 0.9287201 | 0.9287201 | 0.364204 | 0 | Cono invertido - Gneis. Manto 3° muy gastado | 38.44 | 1.69279 | 234.255 |  | 421 | CV1 | Banana | 38 (colocaron 22 de goma) | 22 | 5 | 68.72008
131 | 2012-04-25 | 9:00 | Oscar Diaz | 421 | BT6 | 2-3 a | 0-6 mm | Gneis | - | - |  | 421 | AV1 | 16 | 421 | AV2 | 20 | - | - | - | - | - | - | 53 | 45 | 210-230 | 46 | 22 | 270 | - | - | - |  | 100 | 100 | 100 | 100 | 100 | 100 | 100 | 100 | 100 | 100 | 100 | 100 | 100 | 100 | 99.4 | 0 | Cono invertido - Gneis. Manto 3° muy gastado | 8.96 | 1.672323 | 53.94247 | 17.81% | 421 | CV1 | Banana | 38 (colocaron 22 de goma) | 22 | 5 |  |  |  | HMG1-01558 | 2012-04-25 | 421-BT6 | 0-6 mm | 100 | 100 | 100 | 100 | 99.4 | 76.29 | 0 | 2.89 | 13.32
132 | 2012-04-25 | 9:00 | Oscar Diaz | 421 | BT7 | 2-3 a | 6-19 mm | Gneis | - | - |  | 421 | AV1 | 16 | 421 | AV2 | 20 | - | - | - | - | - | - | 53 | 45 | 210-230 | 46 | 22 | 270 | - | - | - |  | 100 | 100 | 100 | 100 | 100 | 100 | 100 | 100 | 100 | 100 | 100 | 99.27 | 69.16 | 45.78 | 4.94 | 0 | Cono invertido - Gneis. Manto 3° muy gastado | 17.88 | 1.647059 | 106.0179 | 35% | 421 | CV2 | Sandvik | 22 | 5 | - |  | 95.06 |  | HMG1-01562 | 2012-04-25 | 421-BT7 | 6-19 mm | 100 | 99.27 | 69.16 | 45.78 | 4.94 | 0.86 | 0 | 6.49 | 0.72
133 | 2012-04-25 | 9:00 | Oscar Diaz | 421 | BT9 | 2-3 a | 20-38 mm | Gneis | - | - |  | 421 | AV1 | 16 | 421 | AV2 | 20 | - | - | - | - | - | - | 53 | 45 | 210-230 | 46 | 22 | 270 | - | - | - |  | 100 | 100 | 100 | 100 | 100 | 100 | 100 | 100 | 100 | 100 | 62.55 | 23.56 | 1.8 | 0.77 | 0 | 0 | Cono invertido - Gneis. Manto 3° muy gastado | 24.4 | 1.627686 | 142.9759 | 47.2% | 421 | CV2 | Sandvik | 22 | 5 | - | 76.44 |  |  | HMG1-01563 | 2012-04-25 | 421-BT9 | 20-38 mm | 62.55 | 23.56 | 1.8 | 0.77 | 0 | 0 | 0 | 7.76 | 0.55
134 | 2012-04-25 | 9:00 | Oscar Diaz | 441 | BT1 | 4-d |  | Gneis | - | - |  | - | - | - | - | - | - | 441 | AV2 | Por caida | - | - | - | - | - | - | - | - | - | 32 | 16 | 160 | [17 empty] | Falta alimentación al cono 4° | 13.92 | 1.640502 | 82.20885 |  | - | - | - | - | - | -
135 | 2012-04-25 | 9:00 | Oscar Diaz | 441 | BT3 | 4-d |  | Gneis | - | - |  | - | - | - | - | - | - | 441 | AV2 | Por caida | - | - | - | - | - | - | - | - | - | 32 | 16 | 160 |  | 100 | 100 | 100 | 100 | 100 | 100 | 100 | 100 | 100 | 100 | 100 | 67.29634 | 2.951594 | 0.8264463 | 0.8264463 | 0 | Falta alimentación al cono 4° | 0.84 | 1.62623 | 4.917718 |  | 441 | CV1 | Loro | 20 (80) y 27 (16) | 15 | 5 | 32.70366
136 | 2012-04-25 | 9:00 | Oscar Diaz | 441 | BT4 | 4-d | 12-19 mm | Gneis | - | - |  | - | - | - | - | - | - | 441 | AV2 | Por caida | - | - | - | - | - | - | - | - | - | 32 | 16 | 160 |  | 100 | 100 | 100 | 100 | 100 | 100 | 100 | 100 | 100 | 100 | 100 | 95.62 | 26.15 | 2.81 | 0.76 | 0 | Falta alimentación al cono 4° | 3.94 | 1.614022 | 22.89329 | 30.33% | 441 | CV1 | Loro | 20 (80) y 27 (16) | 15 | 5 |  | 73.85 |  | HMG1-01561 | 2012-04-25 | 441-BT4 | 12-19 mm | 100 | 95.62 | 26.15 | 2.81 | 0.76 | 0 | 0 | 7.01 | 0.5
137 | 2012-04-25 | 9:00 | Oscar Diaz | 441 | BT5 | 4-d | 6-12 mm | Gneis | - | - |  | - | - | - | - | - | - | 441 | AV2 | Por caida | - | - | - | - | - | - | - | - | - | 32 | 16 | 160 |  | 100 | 100 | 100 | 100 | 100 | 100 | 100 | 100 | 100 | 100 | 100 | 100 | 96.03 | 58.47 | 3.93 | 0 | Falta alimentación al cono 4° | 4.86 | 1.582443 | 27.68642 | 36.68% | 441 | CV1 | Loro | 20 (80) y 27 (16) | 15 | 5 |  |  | 96.07 | HMG1-01560 | 2012-04-25 | 441-BT5 | 6-12 mm | 100 | 100 | 96.03 | 58.47 | 3.93 | 0.78 | 0 | 6.37 | 0.68
138 | 2012-04-25 | 9:00 | Oscar Diaz | 441 | BT6 | 4-d | 0-6 mm | Gneis | - | - |  | - | - | - | - | - | - | 441 | AV2 | Por caida | - | - | - | - | - | - | - | - | - | 32 | 16 | 160 |  | 100 | 100 | 100 | 100 | 100 | 100 | 100 | 100 | 100 | 100 | 100 | 100 | 100 | 100 | 95.69 | 0 | Falta alimentación al cono 4° | 4.24 | 1.630921 | 24.89438 | 32.98% | 441 | CV1 | Loro | 20 (80) y 27 (16) | 15 | 5 |  |  |  | HMG1-01559 | 2012-04-25 | 441-BT6 | 0-6 mm | 100 | 100 | 100 | 100 | 95.69 | 66.47 | 0 | 3.27 | 11.49
139 | 2012-05-02 | 12:00 | Lamapereyra | 411 | BT2 | 1-a | 0-30 mm | Gneis | 411 | AV1 | Dos velocidades, con pala mecanica | - | - | - | - | - | - | - | - | - | - | - | - | - | - | - | - | - | - | - | - | - | [17 empty] | Alimentacion de material con pala, demasiado fino | 12.78 | 1.605882 | 73.88344 | 11.14% | 411 | CV1 | Loro primaria | 65 | 12 (3), 22 y 34 (casi todo tapado) | - | [6 empty] | 0-30 mm
140 | 2012-05-02 | 12:00 | Lamapereyra | 411 | BT3 | 1-a | 25-180 mm | Gneis | 411 | AV1 | Dos velocidades, con pala mecanica | - | - | - | - | - | - | - | - | - | - | - | - | - | - | - | - | - | - | - | - | - | [17 empty] | Alimentacion de material con pala, demasiado fino | 121.16 | 1.351064 | 589.3016 |  | 411 | CV1 | Loro primaria | 65 | 12 (3), 22 y 34 (casi todo tapado) | - |  | 100 |  |  |  |  | 25-180 mm
141 | 2012-05-03 | 11:00 | Jesus Ferraris | 441 | BT1 | 4-c |  | Gneis | - | - |  | - | - | - | - | - | - | 441 | AV2 | Por caida | - | - | - | - | - | - | - | - | - | 32 | 17 | 160 | [17 empty] | Falta alimentación al cono 4° | 16.38 | 1.640502 | 96.73714 |  | - | - | - | - | - | -
142 | 2012-05-03 | 11:00 | Jesus Ferraris | 441 | BT3 | 4-c |  | Gneis | - | - |  | - | - | - | - | - | - | 441 | AV2 | Por caida | - | - | - | - | - | - | - | - | - | 32 | 17 | 160 | [17 empty] | Falta alimentación al cono 4° | 1.72 | 1.62623 | 10.06961 |  | 441 | CV1 | Loro | 20 (80) y 27 (16) | 15 | 5
143 | 2012-05-03 | 11:00 | Jesus Ferraris | 441 | BT4 | 4-c | 6-19 mm | Gneis | - | - |  | - | - | - | - | - | - | 441 | AV2 | Por caida | - | - | - | - | - | - | - | - | - | 32 | 17 | 160 |  | 100 | 100 | 100 | 100 | 100 | 100 | 100 | 100 | 100 | 100 | 100 | 92.26 | 41.62 | 24.16 | 2.26 | 0 | Falta alimentación al cono 4° | 11.97 | 1.614022 | 69.55144 | 72.43% | 441 | CV1 | Loro | 20 (80) y 27 (16) | 15 | 5 |  | 58.38 |  | HMG1-01566 | 2012-05-03 | 441-BT4 | 6-19 mm | 100 | 92.26 | 41.62 | 24.16 | 2.26 | 0.6 | 0 | 6.81
144 | 2012-05-03 | 11:00 | Jesus Ferraris | 441 | BT6 | 4-c | 0-6 mm | Gneis | - | - |  | - | - | - | - | - | - | 441 | AV2 | Por caida | - | - | - | - | - | - | - | - | - | 32 | 17 | 160 | [17 empty] | Falta alimentación al cono 4° | 4.51 | 1.630921 | 26.47963 | 27.57% | 441 | CV1 | Loro | 20 (80) y 27 (16) | 15 | 5 |  |  |  | HMG1-01565 | 2012-05-03 | 441-BT6 | 0-6 mm
145 | 2012-05-03 | 11:00 | Jesus Ferraris | 441 | BT4 | 4-c | 6-19 mm | Gneis | - | - |  | - | - | - | - | - | - | 441 | AV2 | Por caida | - | - | - | - | - | - | - | - | - | 32 | 17 | 160 |  | 100 | 100 | 100 | 100 | 100 | 100 | 100 | 100 | 100 | 100 | 100 | 91.64 | 38.16 | 21.81 | 1.73 | 0 | Falta alimentación al cono 4° | 11.61 | 1.614022 | 67.45966 |  | 441 | CV1 | Loro | 20 (80) y 27 (16) | 15 | 5 |  | 61.84 |  | HMG1-01567 | 2012-05-03 | 441-BT4 | 6-19 mm | 100 | 91.64 | 38.16 | 21.81 | 1.73 | 0.49 | 0 | 6.84
146 | 2012-05-07 | 10:00 | Lamapereyra | 411 | BT2 | 1-a | 0-30 mm | Gneis | 411 | AV1 | Dos velocidades, con pala mecanica | - | - | - | - | - | - | - | - | - | - | 150 | - | - | - | - | - | - | - | - | - | - | [17 empty] | Alimentacion de material con pala | 7.5 | 1.605882 | 43.35882 | 9.636% | 411 | CV1 | Loro primaria | 65 | 12 (3), 22 y 34 (casi todo tapado) | - | [6 empty] | 0-30 mm
147 | 2012-05-07 | 10:00 | Lamapereyra | 411 | BT3 | 1-a | 25-180 mm | Gneis | 411 | AV1 | Dos velocidades, con pala mecanica | - | - | - | - | - | - | - | - | - | - | 150 | - | - | - | - | - | - | - | - | - | - | [17 empty] | Alimentacion de material con pala | 83.6 | 1.351064 | 406.6162 |  | 411 | CV1 | Loro primaria | 65 | 12 (3), 22 y 34 (casi todo tapado) | - |  | 100 |  |  |  |  | 25-180 mm
148 | 2012-05-07 | 11:30 | Lamapereyra | 421 | BT1 | 2-3 a |  | Gneis | - | - |  | 421 | AV1 | 20 | 421 | AV2 | 20 | - | - | - | - | - | - | 53 | 45 | 210-230 | 46 | 25 | 270 | - | - | - | [17 empty] | Gneis. Manto 3° muy gastado | 68.34 | 1.36 | 334.59264 |  | 411 | CV1 | Loro primaria | 65 | 12 (3), 22 y 34 (casi todo tapado) | - |  | 100
149 | 2012-05-07 | 11:30 | Lamapereyra | 421 | BT3 | 2-3 a |  | Gneis | - | - |  | 421 | AV1 | 20 | 421 | AV2 | 20 | - | - | - | - | - | - | 53 | 45 | 210-230 | 46 | 25 | 270 | - | - | - |  | 100 | 100 | 100 | 100 | 100 | 100 | 100 | 100 | 84.78392 | 46.27454 | 6.472463 | 1.493302 | 1.493302 | 1.493302 | 0.5059398 | 0 | Gneis. Manto 3° muy gastado | 44.9 | 1.69279 | 273.6226 |  | 421 | CV1 | Banana | 38 (colocaron 22 de goma) | 22 | 5 | 53.72546
150 | 2012-05-07 | 11:30 | Lamapereyra | 421 | BT6 | 2-3 a |  | Gneis | - | - |  | 421 | AV1 | 20 | 421 | AV2 | 20 | - | - | - | - | - | - | 53 | 45 | 210-230 | 46 | 25 | 270 | - | - | - | [17 empty] | Gneis. Manto 3° muy gastado | 10.46 | 1.672323 | 62.97301 | 22.31% | 421 | CV1 | Banana | 38 (colocaron 22 de goma) | 22 | 5
151 | 2012-05-07 | 11:30 | Lamapereyra | 421 | BT7 | 2-3 a | 6-19 mm | Gneis | - | - |  | 421 | AV1 | 20 | 421 | AV2 | 20 | - | - | - | - | - | - | 53 | 45 | 210-230 | 46 | 25 | 270 | - | - | - |  | 100 | 100 | 100 | 100 | 100 | 100 | 100 | 100 | 100 | 100 | 100 | 99.68 | 64.7 | 43.14 | 3.27 | 0 | Gneis. Manto 3° muy gastado | 15.31 | 1.647059 | 90.77929 | 32.16% | 421 | CV2 | Sandvik | 22 | 5 | - |  | 96.73 |  | HMG1-01571 | 2012-05-07 | 421-BT7 | 6-19 mm | 100 | 99.68 | 64.7 | 43.14 | 3.27 | 0.72 | 0 | 6.53
152 | 2012-05-07 | 11:30 | Lamapereyra | 421 | BT9 | 2-3 a | 20-38 mm | Gneis | - | - |  | 421 | AV1 | 20 | 421 | AV2 | 20 | - | - | - | - | - | - | 53 | 45 | 210-230 | 46 | 25 | 270 | - | - | - |  | 100 | 100 | 100 | 100 | 100 | 100 | 100 | 100 | 100 | 100 | 61.79 | 19.38 | 1.19 | 0.44 | 0 | 0 | Gneis. Manto 3° muy gastado | 21.94 | 1.627686 | 128.5611 | 45.54% | 421 | CV2 | Sandvik | 22 | 5 | - | 80.62 |  |  | HMG1-01572 | 2012-05-07 | 421-BT9 | 20-38 mm | 61.79 | 19.38 | 1.19 | 0.44 | 0 | 0 | 0 | 7.81
153 | 2012-05-07 | 12:30 | Lamapereyra | 441 | BT1 | 4-d |  | Gneis | - | - |  | - | - | - | - | - | - | 441 | AV2 | Por caida | - | - | - | - | - | - | - | - | - | 32 | 16 | 190 | [17 empty] | Chapa a la salida del alimentador para evitar llenado de tolva | 15.42 | 1.640502 | 91.06757 |  | - | - | - | - | - | -
154 | 2012-05-07 | 12:30 | Lamapereyra | 441 | BT3 | 4-d |  | Gneis | - | - |  | - | - | - | - | - | - | 441 | AV2 | Por caida | - | - | - | - | - | - | - | - | - | 32 | 16 | 190 |  | 100 | 100 | 100 | 100 | 100 | 100 | 100 | 100 | 100 | 100 | 100 | 64.7986 | 2.62697 | 0.3502627 | 0.3502627 | 0 | Chapa a la salida del alimentador para evitar llenado de tolva | 0.56 | 1.62623 | 3.278479 |  | 441 | CV1 | Loro | 20 (80) y 27 (16) | 15 | 5 | 35.2014
155 | 2012-05-07 | 12:30 | Lamapereyra | 441 | BT4 | 4-d | 6-19 mm | Gneis | - | - |  | - | - | - | - | - | - | 441 | AV2 | Por caida | - | - | - | - | - | - | - | - | - | 32 | 16 | 190 |  | 100 | 100 | 100 | 100 | 100 | 100 | 100 | 100 | 100 | 100 | 100 | 98.77 | 66.2 | 35.63 | 4.01 | 0 | Clapeta a la mitad p/ prod de 6-19 mm | 10.01 | 1.614022 | 58.1629 | 61.48% | 441 | CV1 | Loro | 20 (80) y 27 (16) | 15 | 5 |  | 33.8 |  | HMG1-01570 | 2012-05-07 | 441-BT4 | 6-19 mm | 100 | 98.77 | 66.2 | 35.63 | 4.01 | 0.94 | 0 | 6.61
156 | 2012-05-07 | 12:30 | Lamapereyra | 441 | BT5 | 4-d | 6-12 mm | Gneis | - | - |  | - | - | - | - | - | - | 441 | AV2 | Por caida | - | - | - | - | - | - | - | - | - | 32 | 16 | 190 |  | 100 | 100 | 100 | 100 | 100 | 100 | 100 | 100 | 100 | 100 | 100 | 100 | 96.89 | 63.76 | 2.62 | 0 | Clapeta a la mitad p/ prod de 6-12 mm | 2.12 | 1.582443 | 12.0772 | 12.77% | 441 | CV1 | Loro | 20 (80) y 27 (16) | 15 | 5 |  |  | 97.38 | HMG1-01569 | 2012-05-07 | 441-BT5 | 6-12 mm | 100 | 100 | 96.89 | 63.76 | 2.62 | 0.59 | 0 | 6.33
157 | 2012-05-07 | 12:30 | Lamapereyra | 441 | BT6 | 4-d | 0-6 mm | Gneis | - | - |  | - | - | - | - | - | - | 441 | AV2 | Por caida | - | - | - | - | - | - | - | - | - | 32 | 16 | 190 | [18 empty] | 4.15 | 1.630921 | 24.36596 | 25.76% | 441 | CV1 | Loro | 20 (80) y 27 (16) | 15 | 5 |  |  |  | HMG1-01568 | 2012-05-07 | 441-BT6 | 0-6 mm | 100 | 100 | 100 | 100 | 94.8 | 60.83 | 0 | 3.55
158 | 2012-05-14 | 9:00 | David Lopez | 411 | BT2 | 1-a | 0-30 mm | Caliza | 411 | AV1 | Dos velocidades, con pala mecanica | - | - | - | - | - | - | - | - | - | - | 150 | - | - | - | - | - | - | - | - | - | - | [17 empty] | Caliza | 7.83 | 1.605882 | 45.26661 | 13.32% | 411 | CV1 | Loro primaria | 65 | 12 (3), 22 y 34 (se sacaron algunas gomas) | - | [6 empty] | 0-30 mm
159 | 2012-05-14 | 9:00 | David Lopez | 411 | BT3 | 1-a | 25-180 mm | Caliza | 411 | AV1 | Dos velocidades, con pala mecanica | - | - | - | - | - | - | - | - | - | - | 150 | - | - | - | - | - | - | - | - | - | - | [17 empty] | Caliza | 60.54 | 1.351064 | 294.4563 |  | 411 | CV1 | Loro primaria | 65 | 12 (3), 22 y 34 (se sacaron algunas gomas) | - |  | 100 |  |  |  |  | 25-180 mm
160 | 2012-05-14 | 11:00 | Jesus Ferraris | 421 | BT1 | 2-3 a |  | Caliza | - | - |  | 421 | AV1 | 32 | 421 | AV2 | 32 | - | - | - | - | - | - | 53 | 45 | 230 | 46 | 25 | 190-200 | - | - | - | [17 empty] | Caliza - Manto y concavo 3° muy gastado | 78.3 | 1.36 | 383.3568 |  | 411 | CV1 | Loro primaria | 65 | 12 (3), 22 y 34 (se sacaron algunas gomas) | - |  | 100
161 | 2012-05-14 | 11:00 | Jesus Ferraris | 421 | BT3 | 2-3 a |  | Caliza | - | - |  | 421 | AV1 | 32 | 421 | AV2 | 32 | - | - | - | - | - | - | 53 | 45 | 230 | 46 | 25 | 190-200 | - | - | - |  | 100 | 100 | 100 | 100 | 100 | 100 | 100 | 100 | 100 | 41.02316 | 5.129148 | 0.979049 | 0.3541952 | 0.2773415 | 0.2773415 | 0 | Caliza - Manto y concavo 3° muy gastado | 29.94 | 1.69279 | 182.4557 |  | 421 | CV1 | Banana | 38 (colocaron 22 de goma) | 22 | 5 | 58.97684
162 | 2012-05-14 | 11:00 | Jesus Ferraris | 421 | BT6 | 2-3 a | 0-6 mm | Caliza | - | - |  | 421 | AV1 | 32 | 421 | AV2 | 32 | - | - | - | - | - | - | 53 | 45 | 230 | 46 | 25 | 190-200 | - | - | - |  | 100 | 100 | 100 | 100 | 100 | 100 | 100 | 100 | 100 | 100 | 100 | 100 | 100 | 100 | 99.6 | 0 | Caliza - Manto y concavo 3° muy gastado | 10.3 | 1.672323 | 62.00975 | 22.12% | 421 | CV1 | Banana | 38 (colocaron 22 de goma) | 22 | 5 |  |  |  | HMG1-01583 | 2012-05-14 | 421-BT6 | 0-6 mm | 100 | 100 | 100 | 100 | 99.6 | 80.08 | 0 | 2.54
163 | 2012-05-14 | 11:00 | Jesus Ferraris | 421 | BT7 | 2-3 a | 6-19 mm | Caliza | - | - |  | 421 | AV1 | 32 | 421 | AV2 | 32 | - | - | - | - | - | - | 53 | 45 | 230 | 46 | 25 | 190-200 | - | - | - |  | 100 | 100 | 100 | 100 | 100 | 100 | 100 | 100 | 100 | 100 | 100 | 99.22 | 64.23 | 40.91 | 3.07 | 0 | Caliza - Manto y concavo 3° muy gastado | 15.14 | 1.647059 | 89.77129 | 32.02% | 421 | CV2 | Sandvik | 22 | 5 | - |  | 96.93 |  | HMG1-01584 | 2012-05-14 | 421-BT7 | 6-19 mm | 100 | 99.22 | 64.23 | 40.91 | 3.07 | 0.83 | 0 | 6.56
164 | 2012-05-14 | 11:00 | Jesus Ferraris | 421 | BT9 | 2-3 a | 20-38 mm | Caliza | - | - |  | 421 | AV1 | 32 | 421 | AV2 | 32 | - | - | - | - | - | - | 53 | 45 | 230 | 46 | 25 | 190-200 | - | - | - |  | 100 | 100 | 100 | 100 | 100 | 100 | 100 | 100 | 100 | 100 | 64.04 | 22.93 | 1.73 | 0.78 | 0 | 0 | Caliza - Manto y concavo 3° muy gastado | 21.94 | 1.627686 | 128.5611 | 45.86% | 421 | CV2 | Sandvik | 22 | 5 | - | 77.07 |  |  | HMG1-01585 | 2012-05-14 | 421-BT9 | 20-38 mm | 64.04 | 22.93 | 1.73 | 0.78 | 0 | 0 | 0 | 7.76
165 | 2012-05-15 | 15:00 | Lamapereyra | 441 | BT1 | 4-c |  | Caliza | - | - |  | - | - | - | - | - | - | 441 | AV2 | Por caida | - | - | - | - | - | - | - | - | - | 32 | 15 | 150 | [17 empty] | Caliza | 17.68 | 1.640502 | 104.4147 |  | - | - | - | - | - | -
166 | 2012-05-15 | 15:00 | Lamapereyra | 441 | BT3 | 4-c |  | Caliza | - | - |  | - | - | - | - | - | - | 441 | AV2 | Por caida | - | - | - | - | - | - | - | - | - | 32 | 15 | 150 | [17 empty] | Caliza | 0.54 | 1.62623 | 3.16139 |  | 441 | CV1 | Loro | 20 (80) y 27 (16) | 15 | 5
167 | 2012-05-15 | 15:00 | Lamapereyra | 441 | BT5 | 4-c | 6-19 mm | Caliza | - | - |  | - | - | - | - | - | - | 441 | AV2 | Por caida | - | - | - | - | - | - | - | - | - | 32 | 15 | 150 |  | 100 | 100 | 100 | 100 | 100 | 100 | 100 | 100 | 100 | 100 | 100 | 98.64 | 65.35 | 38.19 | 3.42 | 0 |  | 10.76 | 1.582443 | 61.2975 | 59.12% | 441 | CV1 | Loro | 20 (80) y 27 (16) | 15 | 5 |  | 34.65 |  | HMG1-01591 | 2012-05-15 | 441-BT5 | 6-19 mm | 100 | 98.64 | 65.35 | 38.19 | 3.42 | 0.88 | 0 | 6.59
168 | 2012-05-15 | 15:00 | Lamapereyra | 441 | BT6 | 4-c | 0-6 mm | Caliza | - | - |  | - | - | - | - | - | - | 441 | AV2 | Por caida | - | - | - | - | - | - | - | - | - | 32 | 15 | 150 |  | 100 | 100 | 100 | 100 | 100 | 100 | 100 | 100 | 100 | 100 | 100 | 100 | 100 | 100 | 96.65 | 0 |  | 7.22 | 1.630921 | 42.3909 | 40.88% | 441 | CV1 | Loro | 20 (80) y 27 (16) | 15 | 5 |  |  |  | HMG1-01592 | 2012-05-15 | 441-BT6 | 0-6 mm | 100 | 100 | 100 | 100 | 96.65 | 69.49 | 0 | 3.15
169 | 2012-05-21 | 11:00 | Lamapereyra | 411 | BT2 | 1-a | 0-30 mm | Gneis | 411 | AV1 | Dos velocidades, con pala mecanica | - | - | - | - | - | - | - | - | - | - | 150 | - | - | - | - | - | - | - | - | - | - | [17 empty] | Alimentacion de material con pala | 15.58 | 1.605882 | 90.07073 | 17.76% | 411 | CV1 | Loro primaria | 65 | 12 (3), 22 y 34 (se sacaron algunas gomas) | - | [6 empty] | 0-30 mm
170 | 2012-05-21 | 11:00 | Lamapereyra | 411 | BT3 | 1-a | 25-180 mm | Gneis | 411 | AV1 | Dos velocidades, con pala mecanica | - | - | - | - | - | - | - | - | - | - | 150 | - | - | - | - | - | - | - | - | - | - | [17 empty] | Alimentacion de material con pala | 85.76 | 1.351064 | 417.122 |  | 411 | CV1 | Loro primaria | 65 | 12 (3), 22 y 34 (se sacaron algunas gomas) | - |  | 100 |  |  |  |  | 25-180 mm
171 | 2012-05-22 | 15:00 | David Lopez | 421 | BT1 | 2-3 a |  | Gneis | - | - |  | 421 | AV1 | 25 | 421 | AV2 | 25 | - | - | - | - | - | - | 53 | 45 | 190-200 | 46 | 25 | 200-210 | - | - | - | [18 empty] | 63.94 | 1.36 | 313.05024 |  | 411 | CV1 | Loro primaria | 65 | 12 (3), 22 y 34 (se sacaron algunas gomas) | - |  | 100
172 | 2012-05-22 | 15:00 | David Lopez | 421 | BT3 | 2-3 a |  | Gneis | - | - |  | 421 | AV1 | 25 | 421 | AV2 | 25 | - | - | - | - | - | - | 53 | 45 | 190-200 | 46 | 25 | 200-210 | - | - | - |  | 100 | 100 | 100 | 100 | 100 | 100 | 100 | 100 | 100 | 32.67372 | 4.611835 | 1.178067 | 0.4533116 | 0.388165 | 0.388165 | 0 |  | 36.84 | 1.69279 | 224.5046 |  | 421 | CV1 | Banana | 38 (colocaron 22 de goma) | 22 | 5 | 67.32628
173 | 2012-05-22 | 15:00 | David Lopez | 421 | BT6 | 2-3 a | 0-6 mm | Gneis | - | - |  | 421 | AV1 | 25 | 421 | AV2 | 25 | - | - | - | - | - | - | 53 | 45 | 190-200 | 46 | 25 | 200-210 | - | - | - |  | 100 | 100 | 100 | 100 | 100 | 100 | 100 | 100 | 100 | 100 | 100 | 100 | 100 | 100 | 98.82 | 0 |  | 9.8 | 1.672323 | 58.99957 | 21.89% | 421 | CV1 | Banana | 38 (colocaron 22 de goma) | 22 | 5 |  |  |  | HMG1-01599 | 2012-05-22 | 421-BT6 | 0-6 mm | 100 | 100 | 100 | 100 | 98.82 | 77.71 | 0 | 2.69
174 | 2012-05-22 | 15:00 | David Lopez | 421 | BT7 | 2-3 a | 6-19 mm | Gneis | - | - |  | 421 | AV1 | 25 | 421 | AV2 | 25 | - | - | - | - | - | - | 53 | 45 | 190-200 | 46 | 25 | 200-210 | - | - | - |  | 100 | 100 | 100 | 100 | 100 | 100 | 100 | 100 | 100 | 100 | 100 | 99.16 | 64.52 | 41.59 | 2.97 | 0 |  | 14.9 | 1.647059 | 88.34824 | 32.77% | 421 | CV2 | Sandvik | 22 | 5 | - |  | 97.03 |  | HMG1-01603 | 2012-05-22 | 421-BT7 | 6-19 mm | 100 | 99.16 | 64.52 | 41.59 | 2.97 | 0.75 | 0 | 6.56
175 | 2012-05-22 | 15:00 | David Lopez | 421 | BT9 | 2-3 a | 20-38 mm | Gneis | - | - |  | 421 | AV1 | 25 | 421 | AV2 | 25 | - | - | - | - | - | - | 53 | 45 | 190-200 | 46 | 25 | 200-210 | - | - | - |  | 100 | 100 | 100 | 100 | 100 | 100 | 100 | 100 | 100 | 100 | 62.65 | 20.9 | 1.7 | 0.66 | 0 | 0 |  | 20.86 | 1.627686 | 122.2327 | 45.34% | 421 | CV2 | Sandvik | 22 | 5 | - | 79.1 |  |  | HMG1-01604 | 2012-05-22 | 421-BT9 | 20-38 mm | 62.65 | 20.9 | 1.7 | 0.66 | 0 | 0 | 0 | 7.78
176 | 2012-05-22 | 15:00 | David Lopez | 441 | BT1 | 4-d |  | Gneis | - | - |  | - | - | - | - | - | - | 441 | AV2 | Por caida | - | - | - | - | - | - | - | - | - | 32 | 16 | 180-190 | [18 empty] | 18.2 | 1.640502 | 107.4857 |  | - | - | - | - | - | -
177 | 2012-05-22 | 15:00 | David Lopez | 441 | BT3 | 4-d |  | Gneis | - | - |  | - | - | - | - | - | - | 441 | AV2 | Por caida | - | - | - | - | - | - | - | - | - | 32 | 16 | 180-190 |  | 100 | 100 | 100 | 100 | 100 | 100 | 100 | 100 | 100 | 100 | 94.68967 | 28.74748 | 0.9186646 | 0.9186646 | 0.9186646 | 0 |  | 2.23 | 1.62623 | 13.05537 |  | 441 | CV1 | Loro | 20 (80) y 27 (16) | 15 | 5 | 71.25252
178 | 2012-05-22 | 15:00 | David Lopez | 441 | BT4 | 4-d | 6-19 mm | Gneis | - | - |  | - | - | - | - | - | - | 441 | AV2 | Por caida | - | - | - | - | - | - | - | - | - | 32 | 16 | 180-190 |  | 100 | 100 | 100 | 100 | 100 | 100 | 100 | 100 | 100 | 100 | 100 | 92.28 | 32.02 | 18.54 | 3.56 | 0 |  | 11.21 | 1.614022 | 65.13547 | 65.09% | 441 | CV1 | Loro | 20 (80) y 27 (16) | 15 | 5 |  | 67.98 |  | HMG1-01602 | 2012-05-22 | 441-BT4 | 6-19 mm | 100 | 92.28 | 32.02 | 18.54 | 3.56 | 0.76 | 0 | 6.85
179 | 2012-05-22 | 15:00 | David Lopez | 441 | BT5 | 4-d | 6-12 mm | Gneis | - | - |  | - | - | - | - | - | - | 441 | AV2 | Por caida | - | - | - | - | - | - | - | - | - | 32 | 16 | 180-190 |  | 100 | 100 | 100 | 100 | 100 | 100 | 100 | 100 | 100 | 100 | 100 | 100 | 96.05 | 3.92 | 0.7 | 0 |  | 3.06 | 1.582443 | 17.43219 | 17.42% | 441 | CV1 | Loro | 20 (80) y 27 (16) | 15 | 5 |  |  | 99.3 | HMG1-01601 | 2012-05-22 | 441-BT5 | 6-12 mm | 100 | 100 | 96.05 | 3.92 | 0.7 | 0 | 0 | 6.31
180 | 2012-05-22 | 15:00 | David Lopez | 441 | BT6 | 4-d | 0-6 mm | Gneis | - | - |  | - | - | - | - | - | - | 441 | AV2 | Por caida | - | - | - | - | - | - | - | - | - | 32 | 16 | 180-190 |  | 100 | 100 | 100 | 100 | 100 | 100 | 100 | 100 | 100 | 100 | 100 | 100 | 100 | 100 | 92.53 | 0 |  | 2.98 | 1.630921 | 17.49652 | 17.49% | 441 | CV1 | Loro | 20 (80) y 27 (16) | 15 | 5 |  |  |  | HMG1-01600 | 2012-05-22 | 441-BT6 | 0-6 mm | 100 | 100 | 100 | 100 | 92.53 | 64.83 | 0 | 3.3
181 | 2012-06-04 | 9:00 | Lamapereyra | 411 | BT2 | 1-a | 0-30 mm | Gneis | 411 | AV1 | Variador 75%, con pala mecanica | - | - | - | - | - | - | - | - | - | - | 150 | - | - | - | - | - | - | - | - | - | - | [18 empty] | 12.13 | 1.605882 | 70.12567 | 13.37% | 411 | CV1 | Loro primaria | 65 | 12 (3), 22 y 34 (se sacaron algunas gomas) | - | [6 empty] | 0-30 mm
182 | 2012-06-04 | 9:00 | Lamapereyra | 411 | BT3 | 1-a | 25-180 mm | Gneis | 411 | AV1 | Variador 75%, con pala mecanica | - | - | - | - | - | - | - | - | - | - | 150 | - | - | - | - | - | - | - | - | - | - | [18 empty] | 93.4 | 1.351064 | 454.2817 |  | 411 | CV1 | Loro primaria | 65 | 12 (3), 22 y 34 (se sacaron algunas gomas) | - |  | 100 |  |  |  |  | 25-180 mm
183 | 2012-06-04 | 11:30 | Oscar Diaz | 421 | BT1 | 2-3 a |  | Gneis | - | - |  | 421 | AV1 | 20 | 421 | AV2 | 20 | - | - | - | - | - | - | 53 | 45 | 190-200 | 46 | 22 | 190 | - | - | - | [17 empty] | Manto y concavo del 3° nuevo | 40.68 | 1.36 | 199.16928 |  | 411 | CV1 | Loro primaria | 65 | 12 (3), 22 y 34 (se sacaron algunas gomas) |  |  | 100
184 | 2012-06-04 | 11:30 | David Lopez | 421 | BT3 | 2-3 a |  | Gneis | - | - |  | 421 | AV1 | 20 | 421 | AV2 | 20 | - | - | - | - | - | - | 53 | 45 | 190-200 | 46 | 22 | 190 | - | - | - | [17 empty] | Manto y concavo del 3° nuevo | 28.64 | 1.69279 | 174.5334 |  | 421 | CV1 | Banana | 38 (colocaron 22 de goma) | 22 | 5 | 100
185 | 2012-06-04 | 11:30 | David Lopez | 421 | BT6 | 2-3 a | 0-6 mm | Gneis | - | - |  | 421 | AV1 | 20 | 421 | AV2 | 20 | - | - | - | - | - | - | 53 | 45 | 190-200 | 46 | 22 | 190 | - | - | - |  | 100 | 100 | 100 | 100 | 100 | 100 | 100 | 100 | 100 | 100 | 100 | 100 | 100 | 100 | 98.81 | 0 | Manto y concavo del 3° nuevo | 6.42 | 1.672323 | 38.65074 | 15.64% | 421 | CV1 | Banana | 38 (colocaron 22 de goma) | 22 | 5 |  |  |  | HMG1-01614 | 2012-06-04 | 421-BT6 | 0-6 mm | 100 | 100 | 100 | 100 | 98.81 | 71.77 | 0 | 3.05 |  |  |  |  | 19 | 0 | 26 | 9
186 | 2012-06-04 | 11:30 | David Lopez | 421 | BT7 | 2-3 a | 6-19 mm | Gneis | - | - |  | 421 | AV1 | 20 | 421 | AV2 | 20 | - | - | - | - | - | - | 53 | 45 | 190-200 | 46 | 22 | 190 | - | - | - |  | 100 | 100 | 100 | 100 | 100 | 100 | 100 | 100 | 100 | 100 | 100 | 98.66 | 62.61 | 39.81 | 4.58 | 0 | Manto y concavo del 3° nuevo | 9.18 | 1.647059 | 54.432 | 22.03% | 421 | CV2 | Sandvik | 22 | 5 |  |  | 95.42 |  | HMG1-01616 | 2012-06-04 | 421-BT7 | 6-19 mm | 100 | 98.66 | 62.61 | 39.81 | 4.58 | 1.12 | 0 | 6.56
187 | 2012-06-04 | 11:30 | David Lopez | 421 | BT9 | 2-3 a | 20-38 mm | Gneis | - | - |  | 421 | AV1 | 20 | 421 | AV2 | 20 | - | - | - | - | - | - | 53 | 45 | 190-200 | 46 | 22 | 190 | - | - | - |  | 100 | 100 | 100 | 100 | 100 | 100 | 100 | 100 | 100 | 100 | 66.93 | 21.98 | 0.8 | 0.46 | 0 | 0 | Manto y concavo del 3° nuevo | 26.28 | 1.627686 | 153.9921 | 62.33% | 421 | CV2 | Sandvik | 22 | 5 |  | 78.02 |  |  | HMG1-01617 | 2012-06-04 | 421-BT9 | 20-38 mm | 66.93 | 21.98 | 0.8 | 0.46 | 0 | 0 | 0 | 7.78
188 | 2012-06-04 | 12:00 | David Lopez | 441 | BT1 | 4-b |  | Gneis | - | - |  | - | - | - | - | - | - | 441 | AV2 | Por caida | - | - | - | - | - | - | - | - | - | 32 | 16 | 190-200 | [18 empty] | 24.46 | 1.640502 | 144.4561 |  | - | - | - | - | - | -
189 | 2012-06-04 | 12:00 | David Lopez | 441 | BT3 | 4-b |  | Gneis | - | - |  | - | - | - | - | - | - | 441 | AV2 | Por caida | - | - | - | - | - | - | - | - | - | 32 | 16 | 190-200 | [18 empty] | 1.27 | 1.62623 | 7.435121 |  | 441 | CV1 | Loro | 20 (80) y 27 (16) | 15 | 5 | 100
190 | 2012-06-04 | 12:00 | David Lopez | 441 | BT4 | 4-b | 12-19 mm | Gneis | - | - |  | - | - | - | - | - | - | 441 | AV2 | Por caida | - | - | - | - | - | - | - | - | - | 32 | 16 | 190-200 |  | 100 | 100 | 100 | 100 | 100 | 100 | 100 | 100 | 100 | 100 | 100 | 92.19 | 23.8 | 7.77 | 0.67 | 0 |  | 17.12 | 1.614022 | 99.4754 | 49.46% | 441 | CV1 | Loro | 20 (80) y 27 (16) | 15 | 5 |  | 76.2 |  | HMG1-01618 | 2012-06-04 | 441-BT4 | 12-19 mm | 100 | 92.19 | 23.8 | 7.77 | 0.67 | 0 | 0 | 6.99
191 | 2012-06-04 | 12:00 | David Lopez | 441 | BT5 | 4-b | 6-12 mm | Gneis | - | - |  | - | - | - | - | - | - | 441 | AV2 | Por caida | - | - | - | - | - | - | - | - | - | 32 | 16 | 190-200 |  | 100 | 100 | 100 | 100 | 100 | 100 | 100 | 100 | 100 | 100 | 100 | 100 | 94.67 | 66.79 | 10.41 | 0 |  | 8.98 | 1.582443 | 51.15721 | 25.44% | 441 | CV1 | Loro | 20 (80) y 27 (16) | 15 | 5 |  |  | 89.59 | HMG1-01619 | 2012-06-04 | 441-BT5 | 6-12 mm | 100 | 100 | 94.67 | 66.79 | 10.41 | 1.66 | 0 | 6.21
192 | 2012-06-04 | 12:00 | David Lopez | 441 | BT6 | 4-b | 0-6 mm | Gneis | - | - |  | - | - | - | - | - | - | 441 | AV2 | Por caida | - | - | - | - | - | - | - | - | - | 32 | 16 | 190-200 |  | 100 | 100 | 100 | 100 | 100 | 100 | 100 | 100 | 100 | 100 | 100 | 100 | 100 | 100 | 97.47 | 0 |  | 8.6 | 1.630921 | 50.49331 | 25.11% | 441 | CV1 | Loro | 20 (80) y 27 (16) | 15 | 5 |  |  |  | HMG1-01615 | 2012-06-04 | 441-BT6 | 0-6 mm | 100 | 100 | 100 | 100 | 97.47 | 74.07 | 0 | 3.06
193 | 2012-06-08 | 9:00 | David Lopez | 411 | BT2 | 1-a | 0-30 mm | Caliza | 411 | AV1 | Variador 93% | - | - | - | - | - | - | - | - | - | - | 150 | - | - | - | - | - | - | - | - | - | - | [17 empty] | Caliza | 7.26 | 1.605882 | 41.97134 | 9.772% | 411 | CV1 | Loro primaria | 65 | 12 (3), 22 y 34 (se volvieron a tapar casi todo el piso) | - |  | 100 |  |  |  |  | 0-30 mm
194 | 2012-06-08 | 9:00 | David Lopez | 411 | BT3 | 1-a | 25-180 mm | Caliza | 411 | AV1 | Variador 93% | - | - | - | - | - | - | - | - | - | - | 150 | - | - | - | - | - | - | - | - | - | - | [17 empty] | Caliza | 79.68 | 1.351064 | 387.55 |  | 411 | CV1 | Loro primaria | 65 | 12 (3), 22 y 34 (se volvieron a tapar casi todo el piso) | - | [6 empty] | 25-180 mm
195 | 2012-06-11 | 11:30 | Oscar Diaz | 421 | BT1 | 2-3 a |  | Caliza | - | - |  | 421 | AV1 | 40 | 421 | AV2 | 38 | - | - | - | - | - | - | 53 | 45 | 260 (2) | 46 | 21 | 210 (2) | - | - | - | [17 empty] | Caliza | 69.54 | 1.36 | 340.46784 |  | 411 | CV1 | Loro primaria | 65 | 12 (3), 22 y 34 (se sacaron algunas gomas) |  |  | 100
196 | 2012-06-11 | 11:30 | David Lopez | 421 | BT3 | 2-3 a |  | Caliza | - | - |  | 421 | AV1 | 40 | 421 | AV2 | 38 | - | - | - | - | - | - | 53 | 45 | 260 (2) | 46 | 21 | 210 (2) | - | - | - | [17 empty] | Caliza | 41.6 | 1.69279 | 253.5122 |  | 421 | CV1 | Banana | 38 (colocaron 22 de goma) | 22 | 5 | 100
197 | 2012-06-11 | 11:30 | David Lopez | 421 | BT6 | 2-3 a | 0-6 mm | Caliza | - | - |  | 421 | AV1 | 40 | 421 | AV2 | 38 | - | - | - | - | - | - | 53 | 45 | 260 (2) | 46 | 21 | 210 (2) | - | - | - |  | 100 | 100 | 100 | 100 | 100 | 100 | 100 | 100 | 100 | 100 | 100 | 100 | 100 | 100 | 98.58 | 0 | Caliza | 10.5 | 1.672323 | 63.21383 | 19.19% | 421 | CV1 | Banana | 38 (colocaron 22 de goma) | 22 | 5 |  |  |  | HMG1-01621 | 2012-06-11 | 421-BT6 | 0-6 mm | 100 | 100 | 100 | 100 | 98.58 | 79.11 | 0 | 2.59
198 | 2012-06-11 | 11:30 | David Lopez | 421 | BT7 | 2-3 a | 6-19 mm | Caliza | - | - |  | 421 | AV1 | 40 | 421 | AV2 | 38 | - | - | - | - | - | - | 53 | 45 | 260 (2) | 46 | 21 | 210 (2) | - | - | - |  | 100 | 100 | 100 | 100 | 100 | 100 | 100 | 100 | 100 | 100 | 100 | 97.88 | 64.32 | 41.63 | 4.71 | 0 | Caliza | 20.22 | 1.647059 | 119.8927 | 36.39% | 421 | CV2 | Sandvik | 22 | 5 |  |  | 95.29 |  | HMG1-01623 | 2012-06-11 | 421-BT7 | 6-19 mm | 100 | 97.88 | 64.32 | 41.63 | 4.71 | 0.9 | 0 | 6.55
199 | 2012-06-11 | 11:30 | David Lopez | 421 | BT9 | 2-3 a | 20-38 mm | Caliza | - | - |  | 421 | AV1 | 40 | 421 | AV2 | 38 | - | - | - | - | - | - | 53 | 45 | 260 (2) | 46 | 21 | 210 (2) | - | - | - |  | 100 | 100 | 100 | 100 | 100 | 100 | 100 | 100 | 100 | 100 | 68.71 | 21.99 | 1.76 | 0.83 | 0 | 0 | Caliza | 24.98 | 1.627686 | 146.3745 | 44.43% | 421 | CV2 | Sandvik | 22 | 5 |  | 78.01 |  |  | HMG1-01625 | 2012-06-11 | 421-BT9 | 20-38 mm | 68.71 | 21.99 | 1.76 | 0.83 | 0 | 0 | 0 | 7.77
200 | 2012-06-11 | 12:00 | David Lopez | 441 | BT1 | 4-c |  | Caliza | - | - |  | - | - | - | - | - | - | 441 | AV2 | Por caida | - | - | - | - | - | - | - | - | - | 32 | 19 | 120 (2) | [17 empty] | Caliza - Alimentación con chapa a la mitad | 17.7 | 1.640502 | 104.5328 |  | - | - | - | - | - | -
201 | 2012-06-11 | 12:00 | David Lopez | 441 | BT3 | 4-c |  | Caliza | - | - |  | - | - | - | - | - | - | 441 | AV2 | Por caida | - | - | - | - | - | - | - | - | - | 32 | 19 | 120 (2) | [17 empty] | Caliza - Alimentación con chapa a la mitad | 2.76 | 1.62623 | 16.15822 |  | 441 | CV1 | Loro | 20 (80) y 27 (16) | 15 | 5 | 100
202 | 2012-06-11 | 12:00 | David Lopez | 441 | BT4 | 4-c | 6-19 mm | Caliza | - | - |  | - | - | - | - | - | - | 441 | AV2 | Por caida | - | - | - | - | - | - | - | - | - | 32 | 19 | 120 (2) |  | 100 | 100 | 100 | 100 | 100 | 100 | 100 | 100 | 100 | 100 | 100 | 94.66 | 57.09 | 32.14 | 2.18 | 0 | Alimentación con chapa a la mitad | 12.31 | 1.614022 | 71.527 | 77.19% | 441 | CV1 | Loro | 20 (80) y 27 (16) | 15 | 5 |  | 42.91 |  | HMG1-01624 | 2012-06-11 | 441-BT4 | 6-19 mm | 100 | 94.66 | 57.09 | 32.14 | 2.18 | 0.69 | 0 | 6.7
203 | 2012-06-11 | 12:00 | David Lopez | 441 | BT6 | 4-c | 0-6 mm | Caliza | - | - |  | - | - | - | - | - | - | 441 | AV2 | Por caida | - | - | - | - | - | - | - | - | - | 32 | 19 | 120 (2) |  | 100 | 100 | 100 | 100 | 100 | 100 | 100 | 100 | 100 | 100 | 100 | 100 | 100 | 100 | 95.02 | 0 | Alimentación con chapa a la mitad | 3.6 | 1.630921 | 21.13674 | 22.81% | 441 | CV1 | Loro | 20 (80) y 27 (16) | 15 | 5 |  |  |  | HMG1-01622 | 2012-06-11 | 441-BT6 | 0-6 mm | 100 | 100 | 100 | 100 | 95.02 | 69.72 | 0 | 3.01
204 | 2012-06-12 | 11:00 | Lamapereyra | 411 | BT2 | 1-a | 0-30 mm | Caliza | 411 | AV1 | Variador 80% | - | - | - | - | - | - | - | - | - | - | 150 | - | - | - | - | - | - | - | - | - | - | [17 empty] | Caliza - con exceso de finos de cantera | 14.58 | 1.605882 | 84.28955 | 14.27% | 411 | CV1 | Loro primaria | 65 | 12 (3), 22 y 34 (se volvieron a tapar casi todo el piso) | - |  | 100 |  |  |  |  | 0-30 mm
205 | 2012-06-12 | 11:00 | Juan Nieto | 411 | BT3 | 1-a | 25-180 mm | Caliza | 411 | AV1 | Variador 80% | - | - | - | - | - | - | - | - | - | - | 150 | - | - | - | - | - | - | - | - | - | - | [17 empty] | Caliza - con exceso de finos de cantera | 104.12 | 1.351064 | 506.422 |  | 411 | CV1 | Loro primaria | 65 | 12 (3), 22 y 34 (se volvieron a tapar casi todo el piso) | - | [6 empty] | 25-180 mm
206 | 2012-06-25 | 12:00 | Juan Nieto | 441 | BT1 | 4-b |  | Gneis | - | - |  | - | - | - | - | - | - | 441 | AV2 | Por caida | - | - | - | - | - | - | - | - | - | 32 | 16 | 190 | [18 empty] | 24.2 | 1.640502 | 142.9206 |  | - | - | - | - | - | -
207 | 2012-06-25 | 12:00 | Juan Nieto | 441 | BT3 | 4-b |  | Gneis | - | - |  | - | - | - | - | - | - | 441 | AV2 | Por caida | - | - | - | - | - | - | - | - | - | 32 | 16 | 190 | [18 empty] | 1.75 | 1.62623 | 10.24525 |  | 441 | CV1 | Loro | 20 (80) y 27 (16) | 15 | 5 | 100
208 | 2012-06-25 | 12:00 | Juan Nieto | 441 | BT4 | 4-b | 12-19 mm | Gneis | - | - |  | - | - | - | - | - | - | 441 | AV2 | Por caida | - | - | - | - | - | - | - | - | - | 32 | 16 | 190 |  | 100 | 100 | 100 | 100 | 100 | 100 | 100 | 100 | 100 | 100 | 100 | 84.19 | 10.44 | 1.26 | 0.56 | 0 |  | 9.16 | 1.614022 | 53.22399 | 39.96% | 441 | CV1 | Loro | 20 (80) y 27 (16) | 15 | 5 |  | 89.56 |  | HMG1-01643 | 2012-06-25 | 441-BT4 | 12-19 mm | 100 | 84.19 | 10.44 | 1.26 | 0.56 | 0 | 0 | 7.14
209 | 2012-06-25 | 12:00 | Juan Nieto | 441 | BT5 | 4-b | 6-12 mm | Gneis | - | - |  | - | - | - | - | - | - | 441 | AV2 | Por caida | - | - | - | - | - | - | - | - | - | 32 | 16 | 190 |  | 100 | 100 | 100 | 100 | 100 | 100 | 100 | 100 | 100 | 100 | 100 | 100 | 95.92 | 70.1 | 10.76 | 0 |  | 7.32 | 1.582443 | 41.70053 | 31.31% | 441 | CV1 | Loro | 20 (80) y 27 (16) | 15 | 5 |  |  | 89.24 | HMG1-01642 | 2012-06-25 | 441-BT5 | 6-12 mm | 100 | 100 | 95.92 | 70.1 | 10.76 | 1.49 | 0 | 6.18
210 | 2012-06-25 | 12:00 | Juan Nieto | 441 | BT6 | 4-b | 0-6 mm | Gneis | - | - |  | - | - | - | - | - | - | 441 | AV2 | Por caida | - | - | - | - | - | - | - | - | - | 32 | 16 | 190 |  | 100 | 100 | 100 | 100 | 100 | 100 | 100 | 100 | 100 | 100 | 100 | 100 | 100 | 100 | 96.61 | 0 |  | 6.52 | 1.630921 | 38.28098 | 28.74% | 441 | CV1 | Loro | 20 (80) y 27 (16) | 15 | 5 |  |  |  | HMG1-01641 | 2012-06-25 | 441-BT6 | 0-6 mm | 100 | 100 | 100 | 100 | 96.61 | 73.31 | 0 | 2.99
211 | 2012-06-28 | 10:00 | Lamapereyra | 421 | BT1 | 2-3 a |  | Gneis | - | - |  | 421 | AV1 | 10 | 421 | AV2 | 10 | - | - | - | - | - | - | 53 | 45 | 180 (1) | 46 | 21 | 200 (2,5) | - | - | - | [18 empty] | 69.02 | 1.36 | 337.92192 |  | 411 | CV1 | Loro primaria | 65 | 12 (3), 22 y 34 (se sacaron algunas gomas) |  |  | 100
212 | 2012-06-28 | 10:00 | Lamapereyra | 421 | BT3 | 2-3 a |  | Gneis | - | - |  | 421 | AV1 | 10 | 421 | AV2 | 10 | - | - | - | - | - | - | 53 | 45 | 180 (1) | 46 | 21 | 200 (2,5) | - | - | - |  | 100 | 100 | 100 | 100 | 100 | 100 | 100 | 100 | 64.10349 | 35.48937 | 3.142309 | 0.8363559 | 0.350473 | 0.350473 | 0.350473 | 0 |  | 49.86 | 1.69279 | 303.849 |  | 421 | CV1 | Banana | 38 (colocaron 34 de goma) | 22 | 5 | 64.51063
213 | 2012-06-28 | 10:00 | Lamapereyra | 421 | BT6 | 2-3 a | 0-6 mm | Gneis | - | - |  | 421 | AV1 | 10 | 421 | AV2 | 10 | - | - | - | - | - | - | 53 | 45 | 180 (1) | 46 | 21 | 200 (2,5) | - | - | - |  | 100 | 100 | 100 | 100 | 100 | 100 | 100 | 100 | 100 | 100 | 100 | 100 | 100 | 100 | 98.03 | 0 |  | 8.32 | 1.672323 | 50.08943 | 18.43% | 421 | CV1 | Banana | 38 (colocaron 34 de goma) | 22 | 5 |  |  |  | HMG1-01644 | 2012-06-28 | 421-BT6 | 0-6 mm | 100 | 100 | 100 | 100 | 98.03 | 74.75 | 0 | 2.92 | [6 empty] | 22 | 5
214 | 2012-06-28 | 10:00 | Lamapereyra | 421 | BT7 | 2-3 a | 6-19 mm | Gneis | - | - |  | 421 | AV1 | 10 | 421 | AV2 | 10 | - | - | - | - | - | - | 53 | 45 | 180 (1) | 46 | 21 | 200 (2,5) | - | - | - |  | 100 | 100 | 100 | 100 | 100 | 100 | 100 | 100 | 100 | 100 | 100 | 98.36 | 60.8 | 39.91 | 2.5 | 0 |  | 14.98 | 1.647059 | 88.82259 | 32.68% | 421 | CV2 | Sandvik | 22 | 5 |  |  | 97.5 |  | HMG1-01645 | 2012-06-28 | 421-BT7 | 6-19 mm | 100 | 98.36 | 60.8 | 39.91 | 2.5 | 0.39 | 0 | 6.59
215 | 2012-06-28 | 10:00 | Lamapereyra | 421 | BT9 | 2-3 a | 20-38 mm | Gneis | - | - |  | 421 | AV1 | 10 | 421 | AV2 | 10 | - | - | - | - | - | - | 53 | 45 | 180 (1) | 46 | 21 | 200 (2,5) | - | - | - |  | 100 | 100 | 100 | 100 | 100 | 100 | 100 | 100 | 100 | 100 | 52.74 | 13.61 | 0.49 | 0.23 | 0 | 0 |  | 22.68 | 1.627686 | 132.8973 | 48.89% | 421 | CV2 | Sandvik | 22 | 5 |  | 86.39 |  |  | HMG1-01646 | 2012-06-28 | 421-BT9 | 20-38 mm | 52.74 | 13.61 | 0.49 | 0.23 | 0 | 0 | 0 | 7.86
216 | 2012-07-02 | 10:15 | Lamapereyra | 411 | BT1 | 1-a |  | Gneis | 411 | AV1 | Variador 82% | - | - | - | - | - | - | - | - | - | - | 150 | - | - | - | - | - | - | - | - | - | - |  | 100 | 100 | 100 | 100 | 100 | 100 | 100 | 100 | 100 | 100 | 100 | 100 | 100 | 100 | 6.965745 | 0 | Control de % finos - Gneis - Piedra muy dura | 102.76 | 1.3 | 480.9168 |  | - | - | - | - | - | - | [15 empty] | 6.965745
217 | 2012-07-02 | 10:15 | Lamapereyra | 411 | BT2 | 1-a | 0-30 mm | Gneis | 411 | AV1 | Variador 82% | - | - | - | - | - | - | - | - | - | - | 150 | - | - | - | - | - | - | - | - | - | - | [17 empty] | Piedra muy dura | 13.16 | 1.605882 | 76.08028 | 18.12% | 411 | CV1 | Loro primaria | 65 | 10 (2), 22 (2) y 34 (tapado la mitad) | - |  | 100 |  |  |  |  | 0-30 mm
218 | 2012-07-02 | 10:15 | Lamapereyra | 411 | BT3 | 1-a | 25-180 mm | Gneis | 411 | AV1 | Variador 82% | - | - | - | - | - | - | - | - | - | - | 150 | - | - | - | - | - | - | - | - | - | - | [17 empty] | Piedra muy dura | 70.68 | 1.351064 | 343.7755 |  | 411 | CV1 | Loro primaria | 65 | 10 (2), 22 (2) y 34 (tapado la mitad) | - | [6 empty] | 25-180 mm
219 | 2012-07-04 | 15:00 | Jesus Ferraris | 421 | BT1 | 2-3 a |  | Gneis | - | - |  | 421 | AV1 | 13 | 421 | AV2 | 13 | - | - | - | - | - | - | 53 | 45 | 180 (1,5) | 46 | 22 | 240 (2,5) | - | - | - | [18 empty] | 83.66 | 1.36 | 409.59936 |  | 411 | CV1 | Loro primaria | 65 | 10 (2), 22 (2) y 34 (tapado la mitad) |  |  | 100
220 | 2012-07-04 | 15:00 | Jesus Ferraris | 421 | BT3 | 2-3 a |  | Gneis | - | - |  | 421 | AV1 | 13 | 421 | AV2 | 13 | - | - | - | - | - | - | 53 | 45 | 180 (1,5) | 46 | 22 | 240 (2,5) | - | - | - |  | 100 | 100 | 100 | 100 | 100 | 100 | 100 | 100 | 69.67603 | 32.55551 | 3.806072 | 1.037608 | 0.3534209 | 0.2854554 | 0.2106932 | 0 |  | 44.14 | 1.69279 | 268.9911 |  | 421 | CV1 | Banana | 38 (colocaron 34 de goma) | 22 | 5 | 67.44449
221 | 2012-07-04 | 15:00 | Jesus Ferraris | 421 | BT6 | 2-3 a | 0-6 mm | Gneis | - | - |  | 421 | AV1 | 13 | 421 | AV2 | 13 | - | - | - | - | - | - | 53 | 45 | 180 (1,5) | 46 | 22 | 240 (2,5) | - | - | - |  | 100 | 100 | 100 | 100 | 100 | 100 | 100 | 100 | 100 | 100 | 100 | 100 | 100 | 100 | 98.4 | 0 |  | 9.6 | 1.672323 | 57.7955 | 19.56% | 421 | CV1 | Banana | 38 (colocaron 34 de goma) | 22 | 5 |  |  |  | HMG1-01654 | 2012-07-04 | 421-BT6 | 0-6 mm | 100 | 100 | 100 | 100 | 98.4 | 73 | 0 | 3.02 | [6 empty] | 23 | 0
222 | 2012-07-04 | 15:00 | Jesus Ferraris | 421 | BT7 | 2-3 a | 6-19 mm | Gneis | - | - |  | 421 | AV1 | 13 | 421 | AV2 | 13 | - | - | - | - | - | - | 53 | 45 | 180 (1,5) | 46 | 22 | 240 (2,5) | - | - | - |  | 100 | 100 | 100 | 100 | 100 | 100 | 100 | 100 | 100 | 100 | 100 | 97.24 | 62.88 | 3.17 | 0.31 | 0 |  | 16.8 | 1.647059 | 99.61412 | 33.71% | 421 | CV2 | Sandvik | 22 | 5 |  |  | 99.69 |  | HMG1-01658 | 2012-07-04 | 421-BT7 | 6-19 mm | 100 | 97.24 | 62.88 | 3.17 | 0.31 | 0 | 0 | 6.59
223 | 2012-07-04 | 15:00 | Jesus Ferraris | 421 | BT9 | 2-3 a | 20-38 mm | Gneis | - | - |  | 421 | AV1 | 13 | 421 | AV2 | 13 | - | - | - | - | - | - | 53 | 45 | 180 (1,5) | 46 | 22 | 240 (2,5) | - | - | - |  | 100 | 100 | 100 | 100 | 100 | 100 | 100 | 100 | 100 | 100 | 57.17 | 16.51 | 1.33 | 0.39 | 0.21 | 0 |  | 23.56 | 1.627686 | 138.0538 | 46.72% | 421 | CV2 | Sandvik | 22 | 5 |  | 83.49 |  |  | HMG1-01659 | 2012-07-04 | 421-BT9 | 20-38 mm | 57.17 | 16.51 | 1.33 | 0.39 | 0.21 | 0 | 0 | 7.83
224 | 2012-07-04 | 15:30 | Jesus Ferraris | 441 | BT1 | 4-b |  | Gneis | - | - |  | - | - | - | - | - | - | 441 | AV2 | Por caida | - | - | - | - | - | - | - | - | - | 32 | 16 | 160 | [17 empty] | Clapeta en AV1 para evitar el llenado de la tolva | 22.9 | 1.640502 | 135.243 |  | - | - | - | - | - | -
225 | 2012-07-04 | 15:30 | Jesus Ferraris | 441 | BT3 | 4-b |  | Gneis | - | - |  | - | - | - | - | - | - | 441 | AV2 | Por caida | - | - | - | - | - | - | - | - | - | 32 | 16 | 160 |  | 100 | 100 | 100 | 100 | 100 | 100 | 100 | 100 | 100 | 100 | 88.64621 | 15.09025 | 0.01805054 | 0.01805054 | 0.01805054 | 0 | Clapeta en AV1 para evitar el llenado de la tolva | 2.77 | 1.62623 | 16.21676 |  | 441 | CV1 | Loro | 20 (80) y 27 (16) | 15 | 5 | 84.90975
226 | 2012-07-04 | 15:30 | Jesus Ferraris | 441 | BT4 | 4-b | 12-19 mm | Gneis | - | - |  | - | - | - | - | - | - | 441 | AV2 | Por caida | - | - | - | - | - | - | - | - | - | 32 | 16 | 160 |  | 100 | 100 | 100 | 100 | 100 | 100 | 100 | 100 | 100 | 100 | 100 | 85.85 | 10.91 | 1.09 | 0.44 | 0 | Clapeta en AV1 para evitar el llenado de la tolva | 8.59 | 1.614022 | 49.91202 | 42.96% | 441 | CV1 | Loro | 20 (80) y 27 (16) | 15 | 5 |  | 89.09 |  | HMG1-01657 | 2012-07-04 | 441-BT4 | 12-19 mm | 100 | 85.85 | 10.91 | 1.09 | 0.44 | 0 | 0 | 7.13
227 | 2012-07-04 | 15:30 | Jesus Ferraris | 441 | BT5 | 4-b | 6-12 mm | Gneis | - | - |  | - | - | - | - | - | - | 441 | AV2 | Por caida | - | - | - | - | - | - | - | - | - | 32 | 16 | 160 |  | 100 | 100 | 100 | 100 | 100 | 100 | 100 | 100 | 100 | 100 | 100 | 100 | 96.86 | 70.89 | 8.49 | 0 | Clapeta en AV1 para evitar el llenado de la tolva | 5.82 | 1.582443 | 33.15534 | 28.54% | 441 | CV1 | Loro | 20 (80) y 27 (16) | 15 | 5 |  |  | 91.51 | HMG1-01656 | 2012-07-04 | 441-BT5 | 6-12 mm | 100 | 100 | 96.86 | 70.89 | 8.49 | 0.62 | 0 | 6.2
228 | 2012-07-04 | 15:30 | Jesus Ferraris | 441 | BT6 | 4-b | 0-6 mm | Gneis | - | - |  | - | - | - | - | - | - | 441 | AV2 | Por caida | - | - | - | - | - | - | - | - | - | 32 | 16 | 160 |  | 100 | 100 | 100 | 100 | 100 | 100 | 100 | 100 | 100 | 100 | 100 | 100 | 100 | 100 | 96.84 | 0 | Clapeta en AV1 para evitar el llenado de la tolva | 5.64 | 1.630921 | 33.11422 | 28.5% | 441 | CV1 | Loro | 20 (80) y 27 (16) | 15 | 5 |  |  |  | HMG1-01655 | 2012-07-04 | 441-BT6 | 0-6 mm | 100 | 100 | 100 | 100 | 96.84 | 70.75 | 0 | 3.15
229 | 2012-07-10 | 11:00 | Jesus Ferraris | 411 | BT1 | 1-a |  | Caliza | 411 | AV1 | Variador 90% | - | - | - | - | - | - | - | - | - | - | 150 | - | - | - | - | - | - | - | - | - | - |  | 100 | 100 | 100 | 100 | 100 | 100 | 100 | 100 | 100 | 100 | 100 | 100 | 100 | 100 | 4.660926 | 0 | Caliza | 74.32 | 1.3 | 347.8176 |  | - | - | - | - | - | - | [15 empty] | 5
230 | 2012-07-10 | 11:00 | Jesus Ferraris | 411 | BT2 | 1-a | 0-30 mm | Caliza | 411 | AV1 | Variador 90% | - | - | - | - | - | - | - | - | - | - | 150 | - | - | - | - | - | - | - | - | - | - | [17 empty] | Caliza | 2.52 | 1.605882 | 14.56856 | 4.272% | 411 | CV1 | Loro primaria | 65 | 10 (2), 22 (2) y 34 - Tapado casi todo el piso | - |  | 100 |  |  |  |  | 0-30 mm
231 | 2012-07-10 | 11:00 | Jesus Ferraris | 411 | BT3 | 1-a | 25-180 mm | Caliza | 411 | AV1 | Variador 90% | - | - | - | - | - | - | - | - | - | - | 150 | - | - | - | - | - | - | - | - | - | - |  | 100 | 100 | 100 | 100 | 100 | 100 | 100 | 100 | 100 | 100 | 100 | 100 | 100 | 100 | 3.104887 | 0 | Caliza | 67.12 | 1.351064 | 326.4603 |  | 411 | CV1 | Loro primaria | 65 | 10 (2), 22 (2) y 34 - Tapado casi todo el piso | - | [6 empty] | 25-180 mm
232 | 2012-07-11 | 14:00 | Lamapereyra | 421 | BT1 | 2-3 a |  | Caliza | - | - |  | 421 | AV1 | 35 | 421 | AV2 | 33 | - | - | - | - | - | - | 53 | 45 | 180-190 (1) | 46 | 22 | 170 (1,5) | - | - | - | [17 empty] | Caliza | 53.82 | 1.36 | 263.50272 |  | 411 | CV1 | Loro primaria | 65 | 10 (2), 22 (2) y 34 (tapado la mitad) |  |  | 100
233 | 2012-07-11 | 14:00 | Lamapereyra | 421 | BT3 | 2-3 a |  | Caliza | - | - |  | 421 | AV1 | 35 | 421 | AV2 | 33 | - | - | - | - | - | - | 53 | 45 | 180-190 (1) | 46 | 22 | 170 (1,5) | - | - | - | [17 empty] | Caliza | 30.86 | 1.69279 | 188.0622 |  | 421 | CV1 | Banana | 38 (colocaron 34 de goma) | 22 | 5 | 100
234 | 2012-07-11 | 14:00 | Lamapereyra | 421 | BT6 | 2-3 a | 0-6 mm | Caliza | - | - |  | 421 | AV1 | 35 | 421 | AV2 | 33 | - | - | - | - | - | - | 53 | 45 | 180-190 (1) | 46 | 22 | 170 (1,5) | - | - | - |  | 100 | 100 | 100 | 100 | 100 | 100 | 100 | 100 | 100 | 100 | 100 | 100 | 100 | 100 | 98.62 | 0 | Caliza | 5.12 | 1.672323 | 30.82427 | 15.31% | 421 | CV1 | Banana | 38 (colocaron 34 de goma) | 22 | 5 |  |  |  | HMG1-01661 | 2012-07-11 | 421-BT6 | 0-6 mm | 100 | 100 | 100 | 100 | 98.62 | 78.15 | 0 | 2.66
235 | 2012-07-11 | 14:00 | Lamapereyra | 421 | BT7 | 2-3 a | 6-19 mm | Caliza | - | - |  | 421 | AV1 | 35 | 421 | AV2 | 33 | - | - | - | - | - | - | 53 | 45 | 180-190 (1) | 46 | 22 | 170 (1,5) | - | - | - |  | 100 | 100 | 100 | 100 | 100 | 100 | 100 | 100 | 100 | 100 | 100 | 99.02 | 57.61 | 33.29 | 2.18 | 0.54 |  | 11.69 | 1.647059 | 69.31482 | 34.44% | 421 | CV2 | Sandvik | 22 | 5 |  |  | 97.82 |  | HMG1-01663 | 2012-07-11 | 421-BT7 | 6-19 mm | 100 | 99.02 | 57.61 | 33.29 | 2.18 | 0.54 | 0 | 6.65 |  |  |  | 34
236 | 2012-07-11 | 14:00 | Lamapereyra | 421 | BT9 | 2-3 a | 20-38 mm | Caliza | - | - |  | 421 | AV1 | 35 | 421 | AV2 | 33 | - | - | - | - | - | - | 53 | 45 | 180-190 (1) | 46 | 22 | 170 (1,5) | - | - | - |  | 100 | 100 | 100 | 100 | 100 | 100 | 100 | 100 | 100 | 100 | 56.65 | 16.53 | 1.06 | 0.53 | 0.4 | 0 | Caliza | 17.26 | 1.627686 | 101.1379 | 50.25% | 421 | CV2 | Sandvik | 22 | 5 |  | 83.47 |  |  | HMG1-01665 | 2012-07-11 | 421-BT9 | 20-38 mm | 56.65 | 16.53 | 1.06 | 0.53 | 0.4 | 0 | 0 | 7.83
237 | 2012-07-11 | 12:00 | Juan Nieto | 441 | BT1 | 4-c |  | Caliza | - | - |  | - | - | - | - | - | - | 441 | AV2 | Por caida | - | - | - | - | - | - | - | - | - | 32 | 16 | 130 (2) | [17 empty] | Caliza - Clapeta en AV1 para evitar el llenado de la tolva | 13.28 | 1.640502 | 78.42914 |  | - | - | - | - | - | -
238 | 2012-07-11 | 12:00 | Juan Nieto | 441 | BT3 | 4-c |  | Caliza | - | - |  | - | - | - | - | - | - | 441 | AV2 | Por caida | - | - | - | - | - | - | - | - | - | 32 | 16 | 130 (2) | [17 empty] | Caliza - Clapeta en AV1 para evitar el llenado de la tolva | 1.53 | 1.62623 | 8.957272 |  | 441 | CV1 | Loro | 20 (80) y 27 (16) | 15 | 5 | 100
239 | 2012-07-11 | 12:00 | Juan Nieto | 441 | BT5 | 4-c | 6-19 mm | Caliza | - | - |  | - | - | - | - | - | - | 441 | AV2 | Por caida | - | - | - | - | - | - | - | - | - | 32 | 16 | 130 (2) |  | 100 | 100 | 100 | 100 | 100 | 100 | 100 | 100 | 100 | 100 | 100 | 96.41 | 55.88 | 33.91 | 1.93 | 0.87 | Clapeta en AV1 para evitar el llenado de la tolva | 5.72 | 1.582443 | 32.58566 | 61.06% | 441 | CV1 | Loro | 20 (80) y 27 (16) | 15 | 5 |  | 44.12 |  | HMG1-01664 | 2012-07-11 | 441-BT5 | 6-19 mm | 100 | 96.41 | 55.88 | 33.91 | 1.93 | 0.87 | 0 | 6.67
240 | 2012-07-11 | 12:00 | Juan Nieto | 441 | BT6 | 4-c | 0-6 mm | Caliza | - | - |  | - | - | - | - | - | - | 441 | AV2 | Por caida | - | - | - | - | - | - | - | - | - | 32 | 16 | 130 (2) |  | 100 | 100 | 100 | 100 | 100 | 100 | 100 | 100 | 100 | 100 | 100 | 100 | 100 | 100 | 0 | 0 | Clapeta en AV1 para evitar el llenado de la tolva | 3.54 | 1.630921 | 20.78446 | 38.94% | 441 | CV1 | Loro | 20 (80) y 27 (16) | 15 | 5 |  |  | 100 | HMG1-01662 | 2012-07-11 | 441-BT6 | 0-6 mm | 100 | 100 | 100 | 100 |  |  | 0
241 | 2012-07-16 | 16:00 | David Lopez | 411 | BT1 | 1-a |  | Gneis | 411 | AV1 | Variador 80% | - | - | - | - | - | - | - | - | - | - | 150 | - | - | - | - | - | - | - | - | - | - |  | 100 | 100 | 100 | 100 | 100 | 100 | 100 | 100 | 100 | 100 | 100 | 100 | 100 | 100 | 8.870631 | 0 | Control de % finos - Gneis | 153.36 | 1.3 | 717.7248 |  | - | - | - | - | - | - | [15 empty] | 9 | [10 empty] | Cantera 10 - Pit Pétreos
242 | 2012-07-16 | 16:00 | David Lopez | 411 | BT2 | 1-a | 0-30 mm | Gneis | 411 | AV1 | Variador 80% | - | - | - | - | - | - | - | - | - | - | 150 | - | - | - | - | - | - | - | - | - | - | [18 empty] | 18.88 | 1.605882 | 109.1486 | 22.34% | 411 | CV1 | Loro primaria | 65 | 10 (2), 22 (2) y 34 - Tapado casi todo el piso | - |  | 100 |  |  |  |  | 0-30 mm
243 | 2012-07-16 | 16:00 | David Lopez | 411 | BT3 | 1-a | 25-180 mm | Gneis | 411 | AV1 | Variador 80% | - | - | - | - | - | - | - | - | - | - | 150 | - | - | - | - | - | - | - | - | - | - |  | 100 | 100 | 100 | 100 | 100 | 100 | 100 | 100 | 100 | 20.67949 | 13.81282 | 9.54359 | 6.069231 | 4.576923 | 2.35641 | 0 |  | 78 | 1.351064 | 379.3787 |  | 411 | CV1 | Loro primaria | 65 | 10 (2), 22 (2) y 34 - Tapado casi todo el piso | - | [6 empty] | 25-180 mm
244 | 2012-07-18 | 14:30 | Ariel Achaval | 421 | BT1 | 2-3 a |  | Gneis | - | - |  | 421 | AV1 | 0 | 421 | AV2 | 0 | - | - | - | - | - | - | 53 | 45 | 140 (1) | 46 | 22 | 200 (2,5) | - | - | - | [18 empty] | 65.44 | 1.36 | 320.39424 |  | 411 | CV1 | Loro primaria | 65 | 10 (2), 22 (2) y 34 (tapado la mitad) |  |  | 100
245 | 2012-07-18 | 14:30 | Ariel Achaval | 421 | BT3 | 2-3 a |  | Gneis | - | - |  | 421 | AV1 | 0 | 421 | AV2 | 0 | - | - | - | - | - | - | 53 | 45 | 140 (1) | 46 | 22 | 200 (2,5) | - | - | - | [18 empty] | 42.94 | 1.69279 | 261.6782 |  | 421 | CV1 | Banana | 38 (colocaron 34 de goma) | 22 | 5 | 100
246 | 2012-07-18 | 14:30 | Ariel Achaval | 421 | BT6 | 2-3 a | 0-6 mm | Gneis | - | - |  | 421 | AV1 | 0 | 421 | AV2 | 0 | - | - | - | - | - | - | 53 | 45 | 140 (1) | 46 | 22 | 200 (2,5) | - | - | - |  | 100 | 100 | 100 | 100 | 100 | 100 | 100 | 100 | 100 | 100 | 100 | 100 | 100 | 100 | 99 | 0 |  | 8.82 | 1.672323 | 53.09962 | 17.4% | 421 | CV1 | Banana | 38 (colocaron 34 de goma) | 22 | 5 |  |  |  | HMG1-01671 | 2012-07-18 | 421-BT6 | 0-6 mm | 100 | 100 | 100 | 100 | 99 | 78.16 | 0 | 2.85 | [6 empty] | 27 | 9
247 | 2012-07-18 | 14:30 | Ariel Achaval | 421 | BT7 | 2-3 a | 6-19 mm | Gneis | - | - |  | 421 | AV1 | 0 | 421 | AV2 | 0 | - | - | - | - | - | - | 53 | 45 | 140 (1) | 46 | 22 | 200 (2,5) | - | - | - |  | 100 | 100 | 100 | 100 | 100 | 100 | 100 | 100 | 100 | 100 | 100 | 98.85 | 65.96 | 42.89 | 3.47 | 0.37 |  | 20.58 | 1.647059 | 122.0273 | 39.98% | 421 | CV2 | Sandvik | 22 | 5 |  |  | 96.53 |  | HMG1-01675 | 2012-07-18 | 421-BT7 | 6-19 mm | 100 | 98.85 | 65.96 | 42.89 | 3.47 | 0.37 | 0 | 6.54
248 | 2012-07-18 | 14:30 | Ariel Achaval | 421 | BT9 | 2-3 a | 20-38 mm | Gneis | - | - |  | 421 | AV1 | 0 | 421 | AV2 | 0 | - | - | - | - | - | - | 53 | 45 | 140 (1) | 46 | 22 | 200 (2,5) | - | - | - |  | 100 | 100 | 100 | 100 | 100 | 100 | 100 | 100 | 100 | 100 | 64.01 | 21.15 | 1.25 | 0.4 | 0.23 | 0 |  | 22.2 | 1.627686 | 130.0847 | 42.62% | 421 | CV2 | Sandvik | 22 | 5 |  | 78.85 |  |  | HMG1-01676 | 2012-07-18 | 421-BT9 | 20-38 mm | 64.01 | 21.15 | 1.25 | 0.4 | 0.23 | 0 | 0 | 7.78
249 | 2012-07-18 | 15:00 | Ariel Achaval | 441 | BT1 | 4-b |  | Gneis | - | - |  | - | - | - | - | - | - | 441 | AV2 | Por caida | - | - | - | - | - | - | - | - | - | 32 | 16 | 190 (4) | [18 empty] | 22.72 | 1.640502 | 134.18 |  | - | - | - | - | - | -
250 | 2012-07-18 | 15:00 | Ariel Achaval | 441 | BT3 | 4-b |  | Gneis | - | - |  | - | - | - | - | - | - | 441 | AV2 | Por caida | - | - | - | - | - | - | - | - | - | 32 | 16 | 190 (4) | [18 empty] | 3.28 | 1.62623 | 19.20252 |  | 441 | CV1 | Loro | 20 (80) y 27 (16) | 15 | 5 | 100
251 | 2012-07-18 | 15:00 | Ariel Achaval | 441 | BT4 | 4-b | 12-19 mm | Gneis | - | - |  | - | - | - | - | - | - | 441 | AV2 | Por caida | - | - | - | - | - | - | - | - | - | 32 | 16 | 190 (4) |  | 100 | 100 | 100 | 100 | 100 | 100 | 100 | 100 | 100 | 100 | 100 | 84.63 | 10.33 | 0.89 | 0.39 | 0 |  | 15.24 | 1.614022 | 88.5517 | 54.35% | 441 | CV1 | Loro | 20 (80) y 27 (16) | 15 | 5 |  | 89.67 |  | HMG1-01674 | 2012-07-18 | 441-BT4 | 12-19 mm | 100 | 84.63 | 10.33 | 0.89 | 0.39 | 0 | 0 | 7.14
252 | 2012-07-18 | 15:00 | Ariel Achaval | 441 | BT5 | 4-b | 6-12 mm | Gneis | - | - |  | - | - | - | - | - | - | 441 | AV2 | Por caida | - | - | - | - | - | - | - | - | - | 32 | 16 | 190 (4) |  | 100 | 100 | 100 | 100 | 100 | 100 | 100 | 100 | 100 | 100 | 100 | 100 | 96.91 | 68.37 | 6.32 | 0.67 |  | 10.5 | 1.582443 | 59.81634 | 36.71% | 441 | CV1 | Loro | 20 (80) y 27 (16) | 15 | 5 |  |  | 93.68 | HMG1-01673 | 2012-07-18 | 441-BT5 | 6-12 mm | 100 | 100 | 96.91 | 68.37 | 6.32 | 0.67 | 0 | 6.25
253 | 2012-07-18 | 15:00 | Ariel Achaval | 441 | BT6 | 4-b | 0-6 mm | Gneis | - | - |  | - | - | - | - | - | - | 441 | AV2 | Por caida | - | - | - | - | - | - | - | - | - | 32 | 16 | 190 (4) |  | 100 | 100 | 100 | 100 | 100 | 100 | 100 | 100 | 100 | 100 | 100 | 100 | 100 | 100 | 0 | 0 |  | 2.48 | 1.630921 | 14.56086 | 8.937% | 441 | CV1 | Loro | 20 (80) y 27 (16) | 15 | 5 |  |  | 100 | HMG1-01672 | 2012-07-18 | 441-BT6 | 0-6 mm | 100 | 100 | 100 | 100 |  |  | 0
254 | 2012-07-30 | 10:30 | Oscar Diaz | 411 | BT1 | 1-a |  | Gneis | 411 | AV1 | Variador 85% | - | - | - | - | - | - | - | - | - | - | 150 | - | - | - | - | - | - | - | - | - | - |  | 100 | 100 | 100 | 100 | 100 | 100 | 100 | 100 | 100 | 100 | 100 | 100 | 100 | 100 | 6.993805 | 0 | Control de % finos - Gneis | 142.04 | 1.3 | 664.7472 |  | - | - | - | - | - | - | [15 empty] | 7 | [10 empty] | Cantera 10 - Pit Pétreos
255 | 2012-07-30 | 10:30 | Lamapereyra | 411 | BT2 | 1-a | 0-30 mm | Gneis | 411 | AV1 | Variador 85% | - | - | - | - | - | - | - | - | - | - | 150 | - | - | - | - | - | - | - | - | - | - | [18 empty] | 14.36 | 1.605882 | 83.01769 | 12.51% | 411 | CV1 | Loro primaria | 65 | 10 (2), 22 (2) y 34 - Tapado casi todo el piso | - |  | 100 |  |  |  |  | 0-30 mm
256 | 2012-07-30 | 10:30 | Lamapereyra | 411 | BT3 | 1-a | 25-180 mm | Gneis | 411 | AV1 | Variador 85% | - | - | - | - | - | - | - | - | - | - | 150 | - | - | - | - | - | - | - | - | - | - |  | 100 | 100 | 100 | 100 | 100 | 100 | 100 | 100 | 17.95477 | 11.53936 | 4.271357 | 2.757119 | 1.393635 | 1.00335 | 0.561139 | 0 |  | 119.4 | 1.351064 | 580.7413 |  | 411 | CV1 | Loro primaria | 65 | 10 (2), 22 (2) y 34 - Tapado casi todo el piso | - | [6 empty] | 25-180 mm
257 | 2012-07-31 | 10:30 | Oscar Diaz | 421 | BT1 | 2-3 a |  | Gneis | - | - |  | 421 | AV1 | 10 | 421 | AV2 | 10 | - | - | - | - | - | - | 53 | 45 | 250-240 (1,5) | 46 | 22 | 230 (3,5) | - | - | - |  | 100 | 100 | 100 | 100 | 100 | 100 | 100 | 100 | 55.72272 | 43.79076 | 30.56098 | 23.54685 | 16.68549 | 13.74198 | 9.106547 | 0 |  | 77.9 | 1.36 | 381.3984 |  | 411 | CV1 | Loro primaria | 65 | 10 (2), 22 (2) y 34 (tapado la mitad) |  |  | 76.45315
258 | 2012-07-31 | 10:30 | Oscar Diaz | 421 | BT3 | 2-3 a |  | Gneis | - | - |  | 421 | AV1 | 10 | 421 | AV2 | 10 | - | - | - | - | - | - | 53 | 45 | 250-240 (1,5) | 46 | 22 | 230 (3,5) | - | - | - |  | 100 | 100 | 100 | 100 | 100 | 100 | 100 | 100 | 72.44386 | 31.80763 | 3.379491 | 1.062874 | 0.501497 | 0.4528443 | 0.3592814 | 0 |  | 26.72 | 1.69279 | 162.8329 |  | 421 | CV1 | Banana | 38 (colocaron 34 de goma) | 22 | 5 | 68.19237
259 | 2012-07-31 | 10:30 | Oscar Diaz | 421 | BT6 | 2-3 a | 0-6 mm | Gneis | - | - |  | 421 | AV1 | 10 | 421 | AV2 | 10 | - | - | - | - | - | - | 53 | 45 | 250-240 (1,5) | 46 | 22 | 230 (3,5) | - | - | - |  | 100 | 100 | 100 | 100 | 100 | 100 | 100 | 100 | 100 | 100 | 100 | 100 | 100 | 100 | 99.6 | 0 |  | 10.76 | 1.672323 | 64.77912 | 19.08% | 421 | CV1 | Banana | 38 (colocaron 34 de goma) | 22 | 5 |  |  |  | HMG1-01688 | 2012-07-31 | 421-BT6 | 0-6 mm | 100 | 100 | 100 | 100 | 99.6 | 81.33 | 0 | 2.68
260 | 2012-07-31 | 10:30 | Oscar Diaz | 421 | BT7 | 2-3 a | 6-19 mm | Gneis | - | - |  | 421 | AV1 | 10 | 421 | AV2 | 10 | - | - | - | - | - | - | 53 | 45 | 250-240 (1,5) | 46 | 22 | 230 (3,5) | - | - | - |  | 100 | 100 | 100 | 100 | 100 | 100 | 100 | 100 | 100 | 100 | 100 | 97.6 | 63.65 | 43.07 | 5.7 | 0.82 |  | 24.84 | 1.647059 | 147.2866 | 43.39% | 421 | CV2 | Sandvik | 22 | 5 |  |  | 94.3 |  | HMG1-01689 | 2012-07-31 | 421-BT7 | 6-19 mm | 100 | 97.6 | 63.65 | 43.07 | 5.7 | 0.82 | 0 | 6.53
261 | 2012-07-31 | 10:30 | Oscar Diaz | 421 | BT9 | 2-3 a | 20-38 mm | Gneis | - | - |  | 421 | AV1 | 10 | 421 | AV2 | 10 | - | - | - | - | - | - | 53 | 45 | 250-240 (1,5) | 46 | 22 | 230 (3,5) | - | - | - |  | 100 | 100 | 100 | 100 | 100 | 100 | 100 | 100 | 100 | 100 | 66.29 | 24.7 | 1.95 | 0.49 | 0.26 | 0 |  | 21.74 | 1.627686 | 127.3892 | 37.53% | 421 | CV2 | Sandvik | 22 | 5 |  | 75.3 |  |  | HMG1-01690 | 2012-07-31 | 421-BT9 | 20-38 mm | 66.29 | 24.7 | 1.95 | 0.49 | 0.26 | 0 | 0 | 7.75
262 | 2012-08-01 | 11:00 | Lamapereyra | 441 | BT1 | 4-b |  | Gneis | - | - |  | - | - | - | - | - | - | 441 | AV2 | Por caida | - | - | - | - | - | - | - | - | - | 32 | 18 | 140 (2,5) | [18 empty] | 18.02 | 1.640502 | 106.4227 |  | - | - | - | - | - | -
263 | 2012-08-01 | 11:00 | Lamapereyra | 441 | BT3 | 4-b |  | Gneis | - | - |  | - | - | - | - | - | - | 441 | AV2 | Por caida | - | - | - | - | - | - | - | - | - | 32 | 18 | 140 (2,5) | [18 empty] | 4.4 | 1.62623 | 25.75948 |  | 441 | CV1 | Loro | 20 (80) y 27 (16) | 15 | 5 | 100
264 | 2012-08-01 | 11:00 | Lamapereyra | 441 | BT4 | 4-b | 12-19 mm | Gneis | - | - |  | - | - | - | - | - | - | 441 | AV2 | Por caida | - | - | - | - | - | - | - | - | - | 32 | 18 | 140 (2,5) |  | 100 | 100 | 100 | 100 | 100 | 100 | 100 | 100 | 100 | 100 | 100 | 70.93 | 8.51 | 0.69 | 0.32 | 0 |  | 11.38 | 1.614022 | 66.12325 | 56.65% | 441 | CV1 | Loro | 20 (80) y 27 (16) | 15 | 5 |  | 91.49 |  | HMG1-01693 | 2012-08-01 | 441-BT4 | 12-19 mm | 100 | 70.93 | 8.51 | 0.69 | 0.32 | 0 | 0 | 7.28
265 | 2012-08-01 | 11:00 | Lamapereyra | 441 | BT5 | 4-b | 6-12 mm | Gneis | - | - |  | - | - | - | - | - | - | 441 | AV2 | Por caida | - | - | - | - | - | - | - | - | - | 32 | 18 | 140 (2,5) |  | 100 | 100 | 100 | 100 | 100 | 100 | 100 | 100 | 100 | 100 | 100 | 100 | 95.05 | 63.51 | 2.82 | 0.6 |  | 4.76 | 1.582443 | 27.11674 | 23.23% | 441 | CV1 | Loro | 20 (80) y 27 (16) | 15 | 5 |  |  | 97.18 | HMG1-01692 | 2012-08-01 | 441-BT5 | 6-12 mm | 100 | 100 | 95.05 | 63.51 | 2.82 | 0.6 | 0 | 6.33
266 | 2012-08-01 | 11:00 | Lamapereyra | 441 | BT6 | 4-b | 0-6 mm | Gneis | - | - |  | - | - | - | - | - | - | 441 | AV2 | Por caida | - | - | - | - | - | - | - | - | - | 32 | 18 | 140 (2,5) |  | 100 | 100 | 100 | 100 | 100 | 100 | 100 | 100 | 100 | 100 | 100 | 100 | 100 | 100 | 0 | 0 |  | 4 | 1.630921 | 23.48526 | 20.12% | 441 | CV1 | Loro | 20 (80) y 27 (16) | 15 | 5 |  |  | 100 | HMG1-01691 | 2012-08-01 | 441-BT6 | 0-6 mm | 100 | 100 | 100 | 100 |  |  | 0
267 | 2012-08-07 | 10:30 | David Lopez | 411 | BT1 | 1-a |  | Gneis | 411 | AV1 | Variador 80% | - | - | - | - | - | - | - | - | - | - | 150 | - | - | - | - | - | - | - | - | - | - |  | 100 | 100 | 100 | 100 | 100 | 100 | 100 | 100 | 100 | 100 | 100 | 100 | 100 | 100 | 9.004107 | 0 | Control de % finos - Gneis | 130.36 | 1.3 | 610.0848 |  | - | - | - | - | - | - | [15 empty] | 9 | [10 empty] | Cantera 10 - Pit Pétreos
268 | 2012-08-07 | 10:30 | Lamapereyra | 411 | BT2 | 1-a | 0-30 mm | Gneis | 411 | AV1 | Variador 80% | - | - | - | - | - | - | - | - | - | - | 150 | - | - | - | - | - | - | - | - | - | - | [18 empty] | 3.51 | 1.605882 | 20.29193 | 6.084% | 411 | CV1 | Loro primaria | 65 | 10 (2), 22 (2) y 34 - Tapado casi todo el piso | - |  | 100 |  |  |  |  | 0-30 mm
269 | 2012-08-07 | 10:30 | David Lopez | 411 | BT3 | 1-a | 25-180 mm | Gneis | 411 | AV1 | Variador 80% | - | - | - | - | - | - | - | - | - | - | 150 | - | - | - | - | - | - | - | - | - | - | [18 empty] | 64.4 | 1.351064 | 313.2306 |  | 411 | CV1 | Loro primaria | 65 | 10 (2), 22 (2) y 34 - Tapado casi todo el piso | - | [6 empty] | 25-180 mm
270 | 2012-08-09 | 10:30 | David Lopez | 411 | BT2 | 1-a | 0-30 mm | Caliza | 411 | AV1 | Variador 80% | - | - | - | - | - | - | - | - | - | - | 150 | - | - | - | - | - | - | - | - | - | - | [17 empty] | Caliza | 9.22 | 1.605882 | 53.30245 | 8.438% | 411 | CV1 | Loro primaria | 65 | 10 (2), 22 (2) y 34 - Tapado casi todo el piso | - |  | 100 |  |  |  |  | 0-30 mm
271 | 2012-08-09 | 10:30 | David Lopez | 411 | BT3 | 1-a | 25-180 mm | Caliza | 411 | AV1 | Variador 80% | - | - | - | - | - | - | - | - | - | - | 150 | - | - | - | - | - | - | - | - | - | - | [17 empty] | Caliza | 118.92 | 1.351064 | 578.4066 |  | 411 | CV1 | Loro primaria | 65 | 10 (2), 22 (2) y 34 - Tapado casi todo el piso | - | [6 empty] | 25-180 mm
272 | 2012-08-13 | 10:30 | Lamapereyra | 421 | BT1 | 2-3 a |  | Caliza | - | - |  | 421 | AV1 | 5 | 421 | AV2 | 5 | - | - | - | - | - | - | 53 | 45 | 220 (1,5) | 46 | 22 | 190 (2,5) | - | - | - | [17 empty] | Manto 3° gastado - Caliza | 66.48 | 1.36 | 325.48608 |  | 411 | CV1 | Loro primaria | 65 | 10 (2), 22 (2) y 34 (tapado la mitad) |  |  | 100
273 | 2012-08-13 | 10:30 | Lamapereyra | 421 | BT3 | 2-3 a |  | Caliza | - | - |  | 421 | AV1 | 5 | 421 | AV2 | 5 | - | - | - | - | - | - | 53 | 45 | 220 (1,5) | 46 | 22 | 190 (2,5) | - | - | - | [17 empty] | Manto 3° gastado - Caliza | 27.24 | 1.69279 | 166.0018 |  | 421 | CV1 | Banana | 38 (colocaron 34 de goma) | 22 | 5 | 100
274 | 2012-08-13 | 10:30 | Lamapereyra | 421 | BT6 | 2-3 a | 0-6 mm | Caliza | - | - |  | 421 | AV1 | 5 | 421 | AV2 | 5 | - | - | - | - | - | - | 53 | 45 | 220 (1,5) | 46 | 22 | 190 (2,5) | - | - | - |  | 100 | 100 | 100 | 100 | 100 | 100 | 100 | 100 | 100 | 100 | 100 | 100 | 100 | 100 | 99.19 | 0 | Manto 3° gastado - Caliza | 7.72 | 1.672323 | 46.47721 | 18.06% | 421 | CV1 | Banana | 38 (colocaron 34 de goma) | 22 | 5 |  |  |  | HMG1-01702 | 2012-08-13 | 421-BT6 | 0-6 mm | 100 | 100 | 100 | 100 | 99.19 | 78.09 | 0 | 2.74
275 | 2012-08-13 | 10:30 | Lamapereyra | 421 | BT7 | 2-3 a | 6-19 mm | Caliza | - | - |  | 421 | AV1 | 5 | 421 | AV2 | 5 | - | - | - | - | - | - | 53 | 45 | 220 (1,5) | 46 | 22 | 190 (2,5) | - | - | - |  | 100 | 100 | 100 | 100 | 100 | 100 | 100 | 100 | 100 | 100 | 100 | 96.97 | 58.82 | 37.37 | 3.71 | 0.66 | Manto 3° gastado - Caliza | 17.6 | 1.647059 | 104.3576 | 40.55% | 421 | CV2 | Sandvik | 22 | 5 |  |  | 96.29 |  | HMG1-01704 | 2012-08-13 | 421-BT7 | 6-19 mm | 100 | 96.97 | 58.82 | 37.37 | 3.71 | 0.66 | 0 | 6.61
276 | 2012-08-13 | 10:30 | Lamapereyra | 421 | BT9 | 2-3 a | 20-38 mm | Caliza | - | - |  | 421 | AV1 | 5 | 421 | AV2 | 5 | - | - | - | - | - | - | 53 | 45 | 220 (1,5) | 46 | 22 | 190 (2,5) | - | - | - |  | 100 | 100 | 100 | 100 | 100 | 100 | 100 | 100 | 100 | 100 | 61.64 | 15.39 | 0.83 | 0.42 | 0.3 | 0 | Manto 3° gastado - Caliza | 18.18 | 1.627686 | 106.5288 | 41.39% | 421 | CV2 | Sandvik | 22 | 5 |  | 84.61 |  |  | HMG1-01706 | 2012-08-13 | 421-BT9 | 20-38 mm | 61.64 | 15.39 | 0.83 | 0.42 | 0.3 | 0 | 0 | 7.84
277 | 2012-08-13 | 11:00 | Lamapereyra | 441 | BT1 | 4-c |  | Caliza | - | - |  | - | - | - | - | - | - | 441 | AV2 | Por caida | - | - | - | - | - | - | - | - | - | 32 | 18 | 190 (2,8) | [17 empty] | Caliza | 22.66 | 1.640502 | 133.8256 |  | - | - | - | - | - | -
278 | 2012-08-13 | 11:00 | Lamapereyra | 441 | BT3 | 4-c |  | Caliza | - | - |  | - | - | - | - | - | - | 441 | AV2 | Por caida | - | - | - | - | - | - | - | - | - | 32 | 18 | 190 (2,8) | [17 empty] | Caliza | 1.06 | 1.62623 | 6.205692 |  | 441 | CV1 | Loro | 20 (80) y 27 (16) | 15 | 5 | 100
279 | 2012-08-13 | 11:00 | Lamapereyra | 441 | BT4 | 4-c | 6-19 mm | Caliza | - | - |  | - | - | - | - | - | - | 441 | AV2 | Por caida | - | - | - | - | - | - | - | - | - | 32 | 18 | 190 (2,8) |  | 100 | 100 | 100 | 100 | 100 | 100 | 100 | 100 | 100 | 100 | 100 | 87.15 | 41.04 | 25.71 | 3.42 | 0.69 |  | 14.8 | 1.614022 | 85.99509 | 72.27% | 441 | CV1 | Loro | 20 (80) y 27 (16) | 15 | 5 |  | 58.96 |  | HMG1-01705 | 2012-08-13 | 441-BT4 | 6-19 mm | 100 | 87.15 | 41.04 | 25.71 | 3.42 | 0.69 | 0 | 6.83
280 | 2012-08-13 | 11:00 | Lamapereyra | 441 | BT6 | 4-c | 0-6 mm | Caliza | - | - |  | - | - | - | - | - | - | 441 | AV2 | Por caida | - | - | - | - | - | - | - | - | - | 32 | 18 | 190 (2,8) |  | 100 | 100 | 100 | 100 | 100 | 100 | 100 | 100 | 100 | 100 | 100 | 100 | 100 | 100 | 0 | 0 |  | 5.62 | 1.630921 | 32.99679 | 27.73% | 441 | CV1 | Loro | 20 (80) y 27 (16) | 15 | 5 |  |  | 100 | HMG1-01703 | 2012-08-13 | 441-BT6 | 0-6 mm | 100 | 100 | 100 | 100 |  |  | 0
281 | 2012-08-21 | 10:00 | Jesus Ferraris | 411 | BT1 | 1-a |  | Gneis | 411 | AV1 | Variador 82% | - | - | - | - | - | - | - | - | - | - | 150 | - | - | - | - | - | - | - | - | - | - |  | 100 | 100 | 100 | 100 | 100 | 100 | 100 | 100 | 100 | 100 | 100 | 100 | 100 | 100 | 6 | 0 | Control de % finos - Gneis | 118.6 | 1.3 | 555.048 |  | - | - | - | - | - | - | [15 empty] | 6
282 | 2012-08-21 | 10:00 | David Lopez | 411 | BT2 | 1-a | 0-30 mm | Gneis | 411 | AV1 | Variador 82% | - | - | - | - | - | - | - | - | - | - | 150 | - | - | - | - | - | - | - | - | - | - | [18 empty] | 7.52 | 1.605882 | 43.47445 | 6.973% | 411 | CV1 | Loro primaria | 65 | 10 (2), 22 (2) y 34 - Tapado casi todo el piso | - |  | 100 |  |  |  |  | 0-30 mm
283 | 2012-08-21 | 10:00 | David Lopez | 411 | BT3 | 1-a | 25-180 mm | Gneis | 411 | AV1 | Variador 82% | - | - | - | - | - | - | - | - | - | - | 150 | - | - | - | - | - | - | - | - | - | - | [18 empty] | 119.24 | 1.351064 | 579.9631 |  | 411 | CV1 | Loro primaria | 65 | 10 (2), 22 (2) y 34 - Tapado casi todo el piso | - | [6 empty] | 25-180 mm
284 | 2012-08-27 | 10:00 | Lamapereyra | 411 | BT1 | 1-a |  | Gneis | 411 | AV1 | Variador 83% | - | - | - | - | - | - | - | - | - | - | 120 | - | - | - | - | - | - | - | - | - | - |  | 100 | 100 | 100 | 100 | 100 | 100 | 100 | 100 | 100 | 100 | 100 | 100 | 100 | 100 | 10 | 0 | Control de % finos - Gneis | 66.96 | 1.3 | 313.3728 |  | - | - | - | - | - | - | [15 empty] | 10
285 | 2012-08-27 | 10:00 | Lamapereyra | 411 | BT2 | 1-a | 0-30 mm | Gneis | 411 | AV1 | Variador 83% | - | - | - | - | - | - | - | - | - | - | 120 | - | - | - | - | - | - | - | - | - | - | [18 empty] | 11.66 | 1.605882 | 67.40852 | 11.28% | 411 | CV1 | Loro primaria | 65 | 10 (2), 22 (2) y 34 - Tapado casi todo el piso | - |  | 100 |  |  |  |  | 0-30 mm
286 | 2012-08-27 | 10:00 | Lamapereyra | 411 | BT3 | 1-a | 25-180 mm | Gneis | 411 | AV1 | Variador 83% | - | - | - | - | - | - | - | - | - | - | 120 | - | - | - | - | - | - | - | - | - | - | [18 empty] | 108.96 | 1.351064 | 529.9629 |  | 411 | CV1 | Loro primaria | 65 | 10 (2), 22 (2) y 34 - Tapado casi todo el piso | - | [6 empty] | 25-180 mm
287 | 2012-08-28 | 11:30 | Lamapereyra | 421 | BT1 | 2-3 a |  | Gneis | - | - |  | 421 | AV1 | 30 | 421 | AV2 | 0 | - | - | - | - | - | - | 53 | 55 | 170 (1) | 46 | 22 | 190 (1,5) | - | - | - | [17 empty] | Alimentacion con pala mecanica en pulmon | 53.12 | 1.36 | 260.07552 |  | 411 | CV1 | Loro primaria | 65 | 10 (2), 22 (2) y 34 (tapado la mitad) |  |  | 100
288 | 2012-08-28 | 11:30 | Hugo Basualdo | 421 | BT6 | 2-3 a | 0-6 mm | Gneis | - | - |  | 421 | AV1 | 30 | 421 | AV2 | 0 | - | - | - | - | - | - | 53 | 55 | 170 (1) | 46 | 22 | 190 (1,5) | - | - | - |  | 100 | 100 | 100 | 100 | 100 | 100 | 100 | 100 | 100 | 100 | 100 | 100 | 100 | 100 | 98.8 | 0 |  | 4.14 | 1.672323 | 24.92431 | 12.97% | 421 | CV1 | Banana | 38 (colocaron 34 de goma) | 22 | 5 |  |  |  | HMG1-01716 | 2012-08-28 | 421-BT6 | 0-6 mm | 100 | 100 | 100 | 100 | 98.8 | 75.3 | 0 | 2.89
289 | 2012-08-28 | 11:30 | Hugo Basualdo | 421 | BT7 | 2-3 a | 6-19 mm | Gneis | - | - |  | 421 | AV1 | 30 | 421 | AV2 | 0 | - | - | - | - | - | - | 53 | 55 | 170 (1) | 46 | 22 | 190 (1,5) | - | - | - |  | 100 | 100 | 100 | 100 | 100 | 100 | 100 | 100 | 100 | 100 | 100 | 98.11 | 59.88 | 37.57 | 2.94 | 0.8 |  | 10.98 | 1.647059 | 65.10494 | 33.89% | 421 | CV2 | Sandvik | 22 | 5 |  |  | 97.06 |  | HMG1-01720 | 2012-08-28 | 421-BT7 | 6-19 mm | 100 | 98.11 | 59.88 | 37.57 | 2.94 | 0.8 | 0 | 6.61
290 | 2012-08-28 | 11:30 | Hugo Basualdo | 421 | BT9 | 2-3 a | 20-38 mm | Gneis | - | - |  | 421 | AV1 | 30 | 421 | AV2 | 0 | - | - | - | - | - | - | 53 | 55 | 170 (1) | 46 | 22 | 190 (1,5) | - | - | - |  | 100 | 100 | 100 | 100 | 100 | 100 | 100 | 100 | 100 | 100 | 60.84 | 18.65 | 1.38 | 0.62 | 0.5 | 0 |  | 17.42 | 1.627686 | 102.0754 | 53.14% | 421 | CV2 | Sandvik | 22 | 5 |  | 81.35 |  |  | HMG1-01721 | 2012-08-28 | 421-BT9 | 20-38 mm | 60.84 | 18.65 | 1.38 | 0.62 | 0.5 | 0 | 0 | 7.8
291 | 2012-08-28 | 12:00 | Lamapereyra | 441 | BT1 | 4-b |  | Gneis | - | - |  | - | - | - | - | - | - | 441 | AV2 | Por caida | - | - | - | - | - | - | - | - | - | 32 | 18 | 140 (2,5) | [17 empty] | Cono invertido | 11.36 | 1.640502 | 67.08998 |  | - | - | - | - | - | -
292 | 2012-08-28 | 12:00 | Oscar Diaz | 441 | BT3 | 4-b |  | Gneis | - | - |  | - | - | - | - | - | - | 441 | AV2 | Por caida | - | - | - | - | - | - | - | - | - | 32 | 18 | 140 (2,5) | [18 empty] | 1.56 | 1.62623 | 9.132905 |  | 441 | CV1 | Loro | 20 (80) y 27 (16) | 15 | 5 | 100
293 | 2012-08-28 | 12:00 | Oscar Diaz | 441 | BT4 | 4-b | 12-19 mm | Gneis | - | - |  | - | - | - | - | - | - | 441 | AV2 | Por caida | - | - | - | - | - | - | - | - | - | 32 | 18 | 140 (2,5) |  | 100 | 100 | 100 | 100 | 100 | 100 | 100 | 100 | 100 | 100 | 100 | 87.4 | 5.05 | 0.77 | 0.32 | 0 |  | 5.36 | 1.614022 | 31.14417 | 40.41% | 441 | CV1 | Loro | 20 (80) y 27 (16) | 15 | 5 |  | 94.95 |  | HMG1-01719 | 2012-08-28 | 441-BT4 | 12-19 mm | 100 | 87.4 | 5.05 | 0.77 | 0.32 | 0 | 0 | 7.12
294 | 2012-08-28 | 12:00 | Oscar Diaz | 441 | BT5 | 4-b | 6-12 mm | Gneis | - | - |  | - | - | - | - | - | - | 441 | AV2 | Por caida | - | - | - | - | - | - | - | - | - | 32 | 18 | 140 (2,5) |  | 100 | 100 | 100 | 100 | 100 | 100 | 100 | 100 | 100 | 100 | 100 | 100 | 95.41 | 62.52 | 7.18 | 1.5 |  | 4.93 | 1.582443 | 28.08519 | 36.44% | 441 | CV1 | Loro | 20 (80) y 27 (16) | 15 | 5 |  |  | 92.82 | HMG1-01718 | 2012-08-28 | 441-BT5 | 6-12 mm | 100 | 100 | 95.41 | 62.52 | 7.18 | 1.5 | 0 | 6.29
295 | 2012-08-28 | 12:00 | Oscar Diaz | 441 | BT6 | 4-b | 0-6 mm | Gneis | - | - |  | - | - | - | - | - | - | 441 | AV2 | Por caida | - | - | - | - | - | - | - | - | - | 32 | 18 | 140 (2,5) |  | 100 | 100 | 100 | 100 | 100 | 100 | 100 | 100 | 100 | 100 | 100 | 100 | 100 | 100 | 0 | 0 |  | 3.04 | 1.630921 | 17.8488 | 23.16% | 441 | CV1 | Loro | 20 (80) y 27 (16) | 15 | 5 |  |  | 100 | HMG1-01717 | 2012-08-28 | 441-BT6 | 0-6 mm | 100 | 100 | 100 | 100 |  |  | 0
296 | 2012-09-03 | 10:30 | Juan Nieto | 411 | BT1 | 1-a |  | Gneis | 411 | AV1 | Variador 83% | - | - | - | - | - | - | - | - | - | - | 120 | - | - | - | - | - | - | - | - | - | - |  | 100 | 100 | 100 | 100 | 100 | 100 | 100 | 100 | 100 | 100 | 100 | 100 | 100 | 100 | 12 | 0 | Control de % finos - Gneis | 146.4 | 1.3 | 685.152 |  | - | - | - | - | - | - | [15 empty] | 12 | [10 empty] | Cantera 10 - Pit Pétreos
297 | 2012-09-03 | 10:30 | Lamapereyra | 411 | BT2 | 1-a | 0-30 mm | Gneis | 411 | AV1 | Variador 83% | - | - | - | - | - | - | - | - | - | - | 120 | - | - | - | - | - | - | - | - | - | - | [18 empty] | 9.64 | 1.605882 | 55.73054 | 11.22% | 411 | CV1 | Loro primaria | 65 | 10 (2), 22 (2) y 34 - Tapado casi todo el piso | - |  | 100 |  |  |  |  | 0-30 mm
298 | 2012-09-03 | 10:30 | Juan Nieto | 411 | BT3 | 1-a | 25-180 mm | Gneis | 411 | AV1 | Variador 83% | - | - | - | - | - | - | - | - | - | - | 120 | - | - | - | - | - | - | - | - | - | - | [18 empty] | 90.68 | 1.351064 | 441.0521 |  | 411 | CV1 | Loro primaria | 65 | 10 (2), 22 (2) y 34 - Tapado casi todo el piso | - | [6 empty] | 25-180 mm
299 | 2012-09-10 | 10:00 | Pablo Tabares | 411 | BT1 | 1-a |  | Gneis | 411 | AV1 | Variador 86% | - | - | - | - | - | - | - | - | - | - | 120 | - | - | - | - | - | - | - | - | - | - |  | 100 | 100 | 100 | 100 | 100 | 100 | 100 | 100 | 100 | 100 | 100 | 100 | 100 | 100 | 13 | 0 | Control de % finos - Gneis | 106.32 | 1.3 | 497.5776 |  | - | - | - | - | - | -
300 | 2012-09-10 | 10:00 | Pablo Tabares | 411 | BT2 | 1-a | 0-30 mm | Gneis | 411 | AV1 | Variador 86% | - | - | - | - | - | - | - | - | - | - | 120 | - | - | - | - | - | - | - | - | - | - | [18 empty] | 3.08 | 1.605882 | 17.80602 | 5.772% | 411 | CV1 | Loro primaria | 65 | 10 (2), 22 (2) y 34 - Tapado casi todo el piso | - |  | 100 |  |  |  |  | 0-30 mm
301 | 2012-09-10 | 10:00 | Pablo Tabares | 411 | BT3 | 1-a | 25-180 mm | Gneis | 411 | AV1 | Variador 86% | - | - | - | - | - | - | - | - | - | - | 120 | - | - | - | - | - | - | - | - | - | - | [18 empty] | 59.76 | 1.351064 | 290.6625 |  | 411 | CV1 | Loro primaria | 65 | 10 (2), 22 (2) y 34 - Tapado casi todo el piso | - | [6 empty] | 25-180 mm
302 | 2012-09-10 | 11:30 | Oscar Diaz | 421 | BT1 | 2-3 a |  | Gneis | - | - |  | 421 | AV1 | 10 | 421 | AV2 | 11 | - | - | - | - | - | - | 53 | 47 | 140 (0.8) | 46 | 22 | 140 (1) | - | - | - | [18 empty] | 37.58 | 1.36 | 183.99168 |  | 411 | CV1 | Loro primaria | 65 | 10 (2), 22 (2) y 34 (tapado la mitad) |  |  | 100
303 | 2012-09-10 | 11:30 | Lamapereyra | 421 | BT6 | 2-3 a | 0-6 mm | Gneis | - | - |  | 421 | AV1 | 10 | 421 | AV2 | 11 | - | - | - | - | - | - | 53 | 47 | 140 (0.8) | 46 | 22 | 140 (1) | - | - | - |  | 100 | 100 | 100 | 100 | 100 | 100 | 100 | 100 | 100 | 100 | 100 | 100 | 100 | 100 | 98.98 | 0 |  | 4.86 | 1.672323 | 29.25897 | 18.49% | 421 | CV1 | Banana | 38 (colocaron 34 de goma) | 22 | 5 |  |  |  | HMG1-01732 | 2012-09-10 | 421-BT6 | 0-6 mm | 100 | 100 | 100 | 100 | 98.98 | 77.44 | 0 | 2.88
304 | 2012-09-10 | 11:30 | Hugo Basualdo | 421 | BT7 | 2-3 a | 6-19 mm | Gneis | - | - |  | 421 | AV1 | 10 | 421 | AV2 | 11 | - | - | - | - | - | - | 53 | 47 | 140 (0.8) | 46 | 22 | 140 (1) | - | - | - |  | 100 | 100 | 100 | 100 | 100 | 100 | 100 | 100 | 100 | 100 | 100 | 98.28 | 57.36 | 39.72 | 4.65 | 0.4 |  | 11.64 | 1.647059 | 69.01835 | 43.61% | 421 | CV2 | Sandvik | 22 | 5 |  |  | 95.35 |  | HMG1-01735 | 2012-09-10 | 421-BT7 | 6-19 mm | 100 | 98.28 | 57.36 | 39.72 | 4.65 | 0.4 | 0 | 6.57
305 | 2012-09-10 | 11:30 | Hugo Basualdo | 421 | BT9 | 2-3 a | 20-38 mm | Gneis | - | - |  | 421 | AV1 | 10 | 421 | AV2 | 11 | - | - | - | - | - | - | 53 | 47 | 140 (0.8) | 46 | 22 | 140 (1) | - | - | - |  | 100 | 100 | 100 | 100 | 100 | 100 | 100 | 100 | 100 | 100 | 61.84 | 22.17 | 2.09 | 1.04 | 0.72 | 0 |  | 10.24 | 1.627686 | 60.00301 | 37.91% | 421 | CV2 | Sandvik | 22 | 5 |  | 77.83 |  |  | HMG1-01736 | 2012-09-10 | 421-BT9 | 20-38 mm | 61.84 | 22.17 | 2.09 | 1.04 | 0.72 | 0 | 0 | 7.76
306 | 2012-09-10 | 12:00 | Oscar Diaz | 441 | BT1 | 4-a |  | Gneis | - | - |  | - | - | - | - | - | - | 441 | AV2 | Por caida | - | - | - | - | - | - | - | - | - | 32 | 18 | 140-150 (2.8) | [18 empty] | 10.32 | 1.640502 | 60.94794 |  | - | - | - | - | - | -
307 | 2012-09-10 | 12:00 | Oscar Diaz | 441 | BT3 | 4-a |  | Gneis | - | - |  | - | - | - | - | - | - | 441 | AV2 | Por caida | - | - | - | - | - | - | - | - | - | 32 | 18 | 140-150 (2.8) | [18 empty] | 9.42 | 1.62623 | 55.1487 | 49.94% | 441 | CV1 | Loro | 20 (80) y 27 (16) | 15 | 5 | 100
309 | 2012-09-10 | 12:00 | Oscar Diaz | 441 | BT5 | 4-a | 6-12 mm | Gneis | - | - |  | - | - | - | - | - | - | 441 | AV2 | Por caida | - | - | - | - | - | - | - | - | - | 32 | 18 | 140-150 (2.8) |  | 100 | 100 | 100 | 100 | 100 | 100 | 100 | 100 | 100 | 100 | 100 | 100 | 95.14 | 62.9 | 6.77 | 0.58 |  | 6.2 | 1.582443 | 35.32012 | 31.98% | 441 | CV1 | Loro | 20 (80) y 27 (16) | 15 | 5 |  |  | 93.23 | HMG1-01734 | 2012-09-10 | 441-BT5 | 6-12 mm | 100 | 100 | 95.14 | 62.9 | 6.77 | 0.58 | 0 | 6.3
310 | 2012-09-10 | 12:00 | Oscar Diaz | 441 | BT6 | 4-a | 0-6 mm | Gneis | - | - |  | - | - | - | - | - | - | 441 | AV2 | Por caida | - | - | - | - | - | - | - | - | - | 32 | 18 | 140-150 (2.8) |  | 100 | 100 | 100 | 100 | 100 | 100 | 100 | 100 | 100 | 100 | 100 | 100 | 100 | 100 | 0 | 0 |  | 3.4 | 1.630921 | 19.96247 | 18.08% | 441 | CV1 | Loro | 20 (80) y 27 (16) | 15 | 5 |  |  | 100 | HMG1-01733 | 2012-09-10 | 441-BT6 | 0-6 mm | 100 | 100 | 100 | 100 |  |  | 0
311 | 2012-09-13 | 12:00 | Pablo Tabares | 411 | BT2 | 1-a | 0-30 mm | Caliza | 411 | AV1 | Variador 87% | - | - | - | - | - | - | - | - | - | - | 120 | - | - | - | - | - | - | - | - | - | - | [17 empty] | Caliza | 5.16 | 1.605882 | 29.83087 | 5.84% | 411 | CV1 | Loro primaria | 65 | 10 (2), 22 (2) y 34 - Tapado casi todo el piso | - |  | 100 |  |  |  |  | 0-30 mm
312 | 2012-09-13 | 12:00 | Pablo Tabares | 411 | BT3 | 1-a | 25-180 mm | Caliza | 411 | AV1 | Variador 87% | - | - | - | - | - | - | - | - | - | - | 120 | - | - | - | - | - | - | - | - | - | - | [17 empty] | Caliza | 98.88 | 1.351064 | 480.9355 |  | 411 | CV1 | Loro primaria | 65 | 10 (2), 22 (2) y 34 - Tapado casi todo el piso | - | [6 empty] | 25-180 mm
313 | 2012-09-13 | 10:30 | Hugo Basualdo | 421 | BT1 | 2-3 a |  | Caliza | - | - |  | 421 | AV1 | 25 | 421 | AV2 | 26 | - | - | - | - | - | - | 53 | 46 | 250 (1,5) | 46 | 22 | 220 (2,5) | - | - | - | [17 empty] | Caliza | 74.64 | 1.36 | 365.43744 |  | 411 | CV1 | Loro primaria | 65 | 10 (2), 22 (2) y 34 (tapado la mitad) |  |  | 100
314 | 2012-09-13 | 10:30 | Hugo Basualdo | 421 | BT6 | 2-3 a | 0-6 mm | Caliza | - | - |  | 421 | AV1 | 25 | 421 | AV2 | 26 | - | - | - | - | - | - | 53 | 46 | 250 (1,5) | 46 | 22 | 220 (2,5) | - | - | - |  | 100 | 100 | 100 | 100 | 100 | 100 | 100 | 100 | 100 | 100 | 100 | 100 | 100 | 100 | 99.18 | 0 | Caliza | 6.32 | 1.672323 | 38.0487 | 14.27% | 421 | CV1 | Banana | 38 (colocaron 34 de goma) | 22 | 5 |  |  |  | HMG1-01737 | 2012-09-10 | 421-BT6 | 0-6 mm | 100 | 100 | 100 | 100 | 99.18 | 81.8 | 0 | 2.5
315 | 2012-09-13 | 10:30 | Hugo Basualdo | 421 | BT7 | 2-3 a | 6-19 mm | Caliza | - | - |  | 421 | AV1 | 25 | 421 | AV2 | 26 | - | - | - | - | - | - | 53 | 46 | 250 (1,5) | 46 | 22 | 220 (2,5) | - | - | - |  | 100 | 100 | 100 | 100 | 100 | 100 | 100 | 100 | 100 | 100 | 100 | 98.39 | 58.35 | 37.36 | 3.95 | 1.75 |  | 20.5 | 1.647059 | 121.5529 | 45.59% | 421 | CV2 | Sandvik | 22 | 5 |  |  | 96.05 |  | HMG1-01739 | 2012-09-10 | 421-BT7 | 6-19 mm | 100 | 98.39 | 58.35 | 37.36 | 3.95 | 1.75 | 0 | 6.59
316 | 2012-09-13 | 10:30 | Hugo Basualdo | 421 | BT9 | 2-3 a | 20-38 mm | Caliza | - | - |  | 421 | AV1 | 25 | 421 | AV2 | 26 | - | - | - | - | - | - | 53 | 46 | 250 (1,5) | 46 | 22 | 220 (2,5) | - | - | - |  | 100 | 100 | 100 | 100 | 100 | 100 | 100 | 100 | 100 | 100 | 63.8 | 26.11 | 2.72 | 1.05 | 0.52 | 0 | Caliza | 18.26 | 1.627686 | 106.9976 | 40.13% | 421 | CV2 | Sandvik | 22 | 5 |  | 73.89 |  |  | HMG1-01741 | 2012-09-10 | 421-BT9 | 20-38 mm | 63.8 | 26.11 | 2.72 | 1.05 | 0.52 | 0 | 0 | 7.72
317 | 2012-09-13 | 10:30 | Oscar Diaz | 441 | BT1 | 4-c |  | Caliza | - | - |  | - | - | - | - | - | - | 441 | AV2 | Por caida | - | - | - | - | - | - | - | - | - | 32 | 18 | 130 (2) | [17 empty] | Caliza | 16.48 | 1.640502 | 97.32772 |  | - | - | - | - | - | -
318 | 2012-09-13 | 10:30 | Oscar Diaz | 441 | BT3 | 4-c |  | Caliza | - | - |  | - | - | - | - | - | - | 441 | AV2 | Por caida | - | - | - | - | - | - | - | - | - | 32 | 18 | 130 (2) | [17 empty] | Caliza | 1.86 | 1.62623 | 10.88923 |  | 441 | CV1 | Loro | 20 (80) y 27 (16) | 15 | 5 | 100
319 | 2012-09-13 | 10:30 | Oscar Diaz | 441 | BT4 | 4-c | 6-19 mm | Caliza | - | - |  | - | - | - | - | - | - | 441 | AV2 | Por caida | - | - | - | - | - | - | - | - | - | 32 | 18 | 130 (2) |  | 100 | 100 | 100 | 100 | 100 | 100 | 100 | 100 | 100 | 100 | 100 | 84.26 | 37.57 | 23.53 | 4.35 | 1.39 |  | 13.24 | 1.614022 | 76.93074 | 82.19% | 441 | CV1 | Loro | 20 (80) y 27 (16) | 15 | 5 |  |  | 95.65 | HMG1-01740 | 2012-09-10 | 441-BT5 | 6-19 mm | 100 | 84.26 | 37.57 | 23.53 | 4.35 | 1.39 | 0 | 6.86
320 | 2012-09-13 | 10:30 | Oscar Diaz | 441 | BT6 | 4-c | 0-6 mm | Caliza | - | - |  | - | - | - | - | - | - | 441 | AV2 | Por caida | - | - | - | - | - | - | - | - | - | 32 | 18 | 130 (2) |  | 100 | 100 | 100 | 100 | 100 | 100 | 100 | 100 | 100 | 100 | 100 | 100 | 100 | 100 | 0 | 0 |  | 2.84 | 1.630921 | 16.67454 | 17.81% | 441 | CV1 | Loro | 20 (80) y 27 (16) | 15 | 5 |  |  | 100 | HMG1-01738 | 2012-09-10 | 441-BT6 | 0-6 mm | 100 | 100 | 100 | 100 |  |  | 0
321 | 2012-09-19 | 11:30 | Jesus Ferraris | 421 | BT1 | 2-3 a |  | Gneis | - | - |  | 421 | AV1 | 25 | 421 | AV2 | 55 | - | - | - | - | - | - | 53 | 45 | 200 (1,5) | 46 | 22 | 170 (3) | - | - | - | [18 empty] | 73.08 | 1.36 | 357.79968 |  | 411 | CV1 | Loro primaria | 65 | 10 (2), 22 (2) y 34 (tapado la mitad) |  |  | 100
322 | 2012-09-19 | 11:30 | Jesus Ferraris | 421 | BT6 | 2-3 a | 0-6 mm | Gneis | - | - |  | 421 | AV1 | 25 | 421 | AV2 | 55 | - | - | - | - | - | - | 53 | 45 | 200 (1,5) | 46 | 22 | 170 (3) | - | - | - |  | 100 | 100 | 100 | 100 | 100 | 100 | 100 | 100 | 100 | 100 | 100 | 100 | 100 | 100 | 99.39 | 0 |  | 10.14 | 1.672323 | 61.0465 | 20.33% | 421 | CV1 | Banana | 38 (colocaron 34 de goma) | 22 | 5 |  |  |  | HMG1-01743 | 2012-09-19 | 421-BT6 | 0-6 mm | 100 | 100 | 100 | 100 | 99.39 | 80.93 | 0 | 2.75
323 | 2012-09-19 | 11:30 | Jesus Ferraris | 421 | BT7 | 2-3 a | 6-19 mm | Gneis | - | - |  | 421 | AV1 | 25 | 421 | AV2 | 55 | - | - | - | - | - | - | 53 | 45 | 200 (1,5) | 46 | 22 | 170 (3) | - | - | - |  | 100 | 100 | 100 | 100 | 100 | 100 | 100 | 100 | 100 | 100 | 100 | 98.26 | 67.15 | 43.74 | 4.9 | 1.12 |  | 21.16 | 1.647059 | 125.4664 | 41.78% | 421 | CV2 | Sandvik | 22 | 5 |  |  | 95.1 |  | HMG1-01746 | 2012-09-19 | 421-BT7 | 6-19 mm | 100 | 98.26 | 67.15 | 43.74 | 4.9 | 1.12 | 0 | 6.52
324 | 2012-09-19 | 11:30 | Jesus Ferraris | 421 | BT9 | 2-3 a | 20-38 mm | Gneis | - | - |  | 421 | AV1 | 25 | 421 | AV2 | 55 | - | - | - | - | - | - | 53 | 45 | 200 (1,5) | 46 | 22 | 170 (3) | - | - | - |  | 100 | 100 | 100 | 100 | 100 | 100 | 100 | 100 | 100 | 100 | 60.86 | 19.16 | 1.52 | 0.71 | 0.52 | 0 |  | 19.42 | 1.627686 | 113.7948 | 37.89% | 421 | CV2 | Sandvik | 22 | 5 |  | 80.84 |  |  | HMG1-01747 | 2012-09-19 | 421-BT9 | 20-38 mm | 60.86 | 19.16 | 1.52 | 0.71 | 0.52 | 0 | 0 | 7.8
325 | 2012-09-19 | 11:30 | Juan Nieto | 441 | BT1 | 4-a |  | Gneis | - | - |  | - | - | - | - | - | - | 441 | AV2 | Por caida | - | - | - | - | - | - | - | - | - | 32 | 17 | 200 (3,5) | [18 empty] | 15.42 | 1.640502 | 91.06757 |  | - | - | - | - | - | -
326 | 2012-09-19 | 11:30 | Juan Nieto | 441 | BT3 | 4-a |  | Gneis | - | - |  | - | - | - | - | - | - | 441 | AV2 | Por caida | - | - | - | - | - | - | - | - | - | 32 | 17 | 200 (3,5) | [18 empty] | 10.52 | 1.62623 | 61.58856 | 45.37% | 441 | CV1 | Loro | 20 (80) y 27 (16) | 15 | 5 | 100
327 | 2012-09-19 | 11:30 | Juan Nieto | 441 | BT5 | 4-a | 6-12 mm | Gneis | - | - |  | - | - | - | - | - | - | 441 | AV2 | Por caida | - | - | - | - | - | - | - | - | - | 32 | 17 | 200 (3,5) |  | 100 | 100 | 100 | 100 | 100 | 100 | 100 | 100 | 100 | 100 | 100 | 100 | 93.78 | 63.29 | 6.74 | 1.55 |  | 6.96 | 1.582443 | 39.64969 | 29.21% | 441 | CV1 | Loro | 20 (80) y 27 (16) | 15 | 5 |  |  | 93.26 | HMG1-01745 | 2012-09-19 | 441-BT5 | 6-12 mm | 100 | 100 | 93.78 | 63.29 | 6.74 | 1.55 | 0 | 6.28
328 | 2012-09-19 | 11:30 | Juan Nieto | 441 | BT6 | 4-a | 0-6 mm | Gneis | - | - |  | - | - | - | - | - | - | 441 | AV2 | Por caida | - | - | - | - | - | - | - | - | - | 32 | 17 | 200 (3,5) |  | 100 | 100 | 100 | 100 | 100 | 100 | 100 | 100 | 100 | 100 | 100 | 100 | 100 | 100 | 0 | 0 |  | 5.88 | 1.630921 | 34.52333 | 25.43% | 441 | CV1 | Loro | 20 (80) y 27 (16) | 15 | 5 |  |  | 100 | HMG1-01744 | 2012-09-19 | 441-BT6 | 0-6 mm | 100 | 100 | 100 | 100 |  |  | 0
329 | 2012-09-20 | 11:00 | Pablo Tabares | 411 | BT1 | 1-a |  | Gneis | 411 | AV1 | Variador 86% | - | - | - | - | - | - | - | - | - | - | 120 | - | - | - | - | - | - | - | - | - | - |  | 100 | 100 | 100 | 100 | 100 | 100 | 100 | 100 | 100 | 100 | 100 | 100 | 100 | 100 | 3 | 0 | Control de % finos - Gneis | 89.6 | 1.3 | 419.328 |  | - | - | - | - | - | - | [15 empty] | 3 | [10 empty] | Sur - nivel 535 Este
330 | 2012-09-20 | 11:00 | Pablo Tabares | 411 | BT2 | 1-a | 0-30 mm | Gneis | 411 | AV1 | Variador 86% | - | - | - | - | - | - | - | - | - | - | 120 | - | - | - | - | - | - | - | - | - | - | [18 empty] | 17.58 | 1.605882 | 101.6331 | 27.29% | 411 | CV1 | Loro primaria | 65 | 10 (2), 22 (2) y 34 - Tapado casi todo el piso (se destaparon algunos) | - |  | 100 |  |  |  |  | 0-30 mm
331 | 2012-09-20 | 11:00 | Pablo Tabares | 411 | BT3 | 1-a | 25-180 mm | Gneis | 411 | AV1 | Variador 86% | - | - | - | - | - | - | - | - | - | - | 120 | - | - | - | - | - | - | - | - | - | - | [18 empty] | 55.68 | 1.351064 | 270.818 |  | 411 | CV1 | Loro primaria | 65 | 10 (2), 22 (2) y 34 - Tapado casi todo el piso (se destaparon algunos) | - | [6 empty] | 25-180 mm
332 | 2012-10-01 | 10:00 | Lamapereyra | 411 | BT1 | 1-a |  | Gneis | 411 | AV1 | Variador 88% | - | - | - | - | - | - | - | - | - | - | 120 | - | - | - | - | - | - | - | - | - | - |  | 100 | 100 | 100 | 100 | 100 | 100 | 100 | 100 | 100 | 100 | 100 | 100 | 100 | 100 | 14 | 0 | Control de % finos - Gneis | 150.28 | 1.3 | 703.3104 |  | - | - | - | - | - | - | [15 empty] | 14 | [10 empty] | Cantera 10 - Pit Pétreos
333 | 2012-10-01 | 10:00 | Jesus Ferraris | 411 | BT2 | 1-a | 0-30 mm | Gneis | 411 | AV1 | Variador 88% | - | - | - | - | - | - | - | - | - | - | 120 | - | - | - | - | - | - | - | - | - | - | [18 empty] | 22.2 | 1.605882 | 128.3421 | 21.62% | 411 | CV1 | Loro primaria | 65 | 10 (2), 22 (2) y 34 - Tapado casi todo el piso (se destaparon algunos) | - |  | 100 |  |  |  |  | 0-30 mm
334 | 2012-10-01 | 10:00 | Lamapereyra | 411 | BT3 | 1-a | 25-180 mm | Gneis | 411 | AV1 | Variador 88% | - | - | - | - | - | - | - | - | - | - | 120 | - | - | - | - | - | - | - | - | - | - | [18 empty] | 95.68 | 1.351064 | 465.3712 |  | 411 | CV1 | Loro primaria | 65 | 10 (2), 22 (2) y 34 - Tapado casi todo el piso (se destaparon algunos) | - | [6 empty] | 25-180 mm
335 | 2012-10-02 | 11:30 | Juan Nieto | 441 | BT1 | 4-a |  | Gneis | - | - |  | - | - | - | - | - | - | 441 | AV2 | Por caida | - | - | - | - | - | - | - | - | - | 32 | 16 | 190 (3,8) | [18 empty] | 12.7 | 1.640502 | 75.00377 |  | - | - | - | - | - | -
336 | 2012-10-02 | 11:30 | Juan Nieto | 441 | BT3 | 4-a |  | Gneis | - | - |  | - | - | - | - | - | - | 441 | AV2 | Por caida | - | - | - | - | - | - | - | - | - | 32 | 16 | 190 (3,8) | [18 empty] | 13.12 | 1.62623 | 76.81007 | 50.72% | 441 | CV1 | Loro | 20 (80) y 27 (16) | 15 | 5 | 100
337 | 2012-10-02 | 11:30 | Juan Nieto | 441 | BT5 | 4-a | 6-12 mm | Gneis | - | - |  | - | - | - | - | - | - | 441 | AV2 | Por caida | - | - | - | - | - | - | - | - | - | 32 | 16 | 190 (3,8) |  | 100 | 100 | 100 | 100 | 100 | 100 | 100 | 100 | 100 | 100 | 100 | 100 | 93.44 | 55.95 | 4.32 | 0.77 |  | 7.08 | 1.582443 | 40.3333 | 26.63% | 441 | CV1 | Loro | 20 (80) y 27 (16) | 15 | 5 |  |  | 95.68 | HMG1-01757 | 2012-10-02 | 441-BT5 | 6-12 mm | 100 | 100 | 93.44 | 55.95 | 4.32 | 0.77 | 0 | 6.38
338 | 2012-10-02 | 11:30 | Juan Nieto | 441 | BT6 | 4-a | 0-6 mm | Gneis | - | - |  | - | - | - | - | - | - | 441 | AV2 | Por caida | - | - | - | - | - | - | - | - | - | 32 | 16 | 190 (3,8) |  | 100 | 100 | 100 | 100 | 100 | 100 | 100 | 100 | 100 | 100 | 100 | 100 | 100 | 100 | 0 | 0 |  | 5.84 | 1.630921 | 34.28848 | 22.64% | 441 | CV1 | Loro | 20 (80) y 27 (16) | 15 | 5 |  |  | 100 | HMG1-01756 | 2012-10-02 | 441-BT6 | 0-6 mm | 100 | 100 | 100 | 100 |  |  | 0
339 | 2012-10-05 | 11:30 | David Lopez | 421 | BT1 | 2-3 a |  | Gneis | - | - |  | 421 | AV1 | 5 | 421 | AV2 | 5 | - | - | - | - | - | - | 53 | 45 | 190 (1,2) | 46 | 22 | 230 (3) | - | - | - | [17 empty] | Piedra dura - llenado del 3° | 76.86 | 1.36 | 376.30656 |  | 411 | CV1 | Loro primaria | 65 | 10 (2), 22 (2) y 34 (tapado la mitad) |  |  | 100
340 | 2012-10-05 | 11:30 | Juan Nieto | 421 | BT6 | 2-3 a | 0-6 mm | Gneis | - | - |  | 421 | AV1 | 5 | 421 | AV2 | 5 | - | - | - | - | - | - | 53 | 45 | 190 (1,2) | 46 | 22 | 230 (3) | - | - | - |  | 100 | 100 | 100 | 100 | 100 | 100 | 100 | 100 | 100 | 100 | 100 | 100 | 100 | 100 | 99.4 | 0 | Piedra dura - llenado del 3° | 6.74 | 1.672323 | 40.57726 | 14.36% | 421 | CV1 | Banana | 38 (colocaron 34 de goma) | 22 | 5 |  |  |  | HMG1-01765 | 2012-10-05 | 421-BT6 | 0-6 mm | 100 | 100 | 100 | 100 | 99.4 | 78.76 | 0 | 2.75
341 | 2012-10-05 | 11:30 | Juan Nieto | 421 | BT7 | 2-3 a | 6-19 mm | Gneis | - | - |  | 421 | AV1 | 5 | 421 | AV2 | 5 | - | - | - | - | - | - | 53 | 45 | 190 (1,2) | 46 | 22 | 230 (3) | - | - | - |  | 100 | 100 | 100 | 100 | 100 | 100 | 100 | 100 | 100 | 100 | 100 | 98.16 | 58.3 | 40.14 | 4.54 | 1.06 | Piedra dura - llenado del 3° | 19.02 | 1.647059 | 112.7774 | 39.92% | 421 | CV2 | Sandvik | 22 | 5 |  |  | 95.46 |  | HMG1-01766 | 2012-10-05 | 421-BT7 | 6-19 mm | 100 | 98.16 | 58.3 | 40.14 | 4.54 | 1.06 | 0 | 6.56
342 | 2012-10-05 | 11:30 | Juan Nieto | 421 | BT9 | 2-3 a | 20-38 mm | Gneis | - | - |  | 421 | AV1 | 5 | 421 | AV2 | 5 | - | - | - | - | - | - | 53 | 45 | 190 (1,2) | 46 | 22 | 230 (3) | - | - | - |  | 100 | 100 | 100 | 100 | 100 | 100 | 100 | 100 | 100 | 100 | 62.03 | 19.01 | 3.43 | 1.22 | 0.69 | 0 | Piedra dura - llenado del 3° | 22.04 | 1.627686 | 129.1471 | 45.72% | 421 | CV2 | Sandvik | 22 | 5 |  | 80.99 |  |  | HMG1-01767 | 2012-10-05 | 421-BT9 | 20-38 mm | 62.03 | 19.01 | 3.43 | 1.22 | 0.69 | 0 | 0 | 7.79
343 | 2012-10-11 | 9:30 | Lamapereyra | 411 | BT1 | 1-a |  | Gneis | 411 | AV1 | Variador 70% | - | - | - | - | - | - | - | - | - | - | 150 | - | - | - | - | - | - | - | - | - | - |  | 100 | 100 | 100 | 100 | 100 | 100 | 100 | 100 | 100 | 100 | 100 | 100 | 100 | 100 | 9 | 0 | Control de % finos - Gneis - Placa muy gastada - Material muy humedo | 98.04 | 1.3 | 458.8272 |  | - | - | - | - | - | - | [15 empty] | 9 | [10 empty] | Cantera 10 - Pit Pétreos
344 | 2012-10-11 | 9:30 | Lamapereyra | 411 | BT2 | 1-a | 0-30 mm | Gneis | 411 | AV1 | Variador 70% | - | - | - | - | - | - | - | - | - | - | 150 | - | - | - | - | - | - | - | - | - | - | [17 empty] | Placa muy gastada - Material muy humedo | 14.24 | 1.605882 | 82.32395 | 15.64% | 411 | CV1 | Loro primaria | 65 | 10 (2), 22 (2) y 34 - Tapado casi todo el piso (se destaparon algunos) | - |  | 100 |  |  |  |  | 0-30 mm
345 | 2012-10-11 | 9:30 | Pablo Tabares | 411 | BT3 | 1-a | 25-180 mm | Gneis | 411 | AV1 | Variador 70% | - | - | - | - | - | - | - | - | - | - | 150 | - | - | - | - | - | - | - | - | - | - | [17 empty] | Placa muy gastada - Material muy humedo | 91.28 | 1.351064 | 443.9704 |  | 411 | CV1 | Loro primaria | 65 | 10 (2), 22 (2) y 34 - Tapado casi todo el piso (se destaparon algunos) | - | [6 empty] | 25-180 mm
346 | 2012-10-12 | 15:30 | Jesus Ferraris | 421 | BT1 | 2-3 a |  | Gneis | - | - |  | 421 | AV1 | 0 | 421 | AV2 | 5 | - | - | - | - | - | - | 53 | 45 | 200 (1,2) | 46 | 22 | 230 (2,8) | - | - | - | [18 empty] | 68.02 | 1.36 | 333.02592 |  | 411 | CV1 | Loro primaria | 65 | 10 (2), 22 (2) y 34 (tapado la mitad) |  |  | 100
347 | 2012-10-12 | 15:30 | Jesus Ferraris | 421 | BT6 | 2-3 a | 0-6 mm | Gneis | - | - |  | 421 | AV1 | 0 | 421 | AV2 | 5 | - | - | - | - | - | - | 53 | 45 | 200 (1,2) | 46 | 22 | 230 (2,8) | - | - | - |  | 100 | 100 | 100 | 100 | 100 | 100 | 100 | 100 | 100 | 100 | 100 | 100 | 100 | 100 | 99.19 | 0 |  | 7.22 | 1.672323 | 43.46703 | 15.84% | 421 | CV1 | Banana | 38 (colocaron 34 de goma) | 22 | 5 |  |  |  | HMG1-01768 | 2012-10-12 | 421-BT6 | 0-6 mm | 100 | 100 | 100 | 100 | 99.19 | 78 | 0 | 2.89
348 | 2012-10-12 | 15:30 | Jesus Ferraris | 421 | BT7 | 2-3 a | 6-19 mm | Gneis | - | - |  | 421 | AV1 | 0 | 421 | AV2 | 5 | - | - | - | - | - | - | 53 | 45 | 200 (1,2) | 46 | 22 | 230 (2,8) | - | - | - |  | 100 | 100 | 100 | 100 | 100 | 100 | 100 | 100 | 100 | 100 | 100 | 99.25 | 61.24 | 44.49 | 4.87 | 0.73 |  | 18.5 | 1.647059 | 109.6941 | 39.97% | 421 | CV2 | Sandvik | 22 | 5 |  |  | 95.13 |  | HMG1-01771 | 2012-10-12 | 421-BT7 | 6-19 mm | 100 | 99.25 | 61.24 | 44.49 | 4.87 | 0.73 | 0 | 6.51
349 | 2012-10-12 | 15:30 | Jesus Ferraris | 421 | BT9 | 2-3 a | 20-38 mm | Gneis | - | - |  | 421 | AV1 | 0 | 421 | AV2 | 5 | - | - | - | - | - | - | 53 | 45 | 200 (1,2) | 46 | 22 | 230 (2,8) | - | - | - |  | 100 | 100 | 100 | 100 | 100 | 100 | 100 | 100 | 100 | 100 | 64.23 | 22.71 | 4.94 | 1.37 | 0.56 | 0 |  | 20.7 | 1.627686 | 121.2952 | 44.19% | 421 | CV2 | Sandvik | 22 | 5 |  | 77.29 |  |  | HMG1-01772 | 2012-10-12 | 421-BT9 | 20-38 mm | 64.23 | 22.71 | 4.94 | 1.37 | 0.56 | 0 | 0 | 7.75
350 | 2012-10-12 | 15:30 | Juan Nieto | 441 | BT1 | 4-a |  | Gneis | - | - |  | - | - | - | - | - | - | 441 | AV2 | Por caida | - | - | - | - | - | - | - | - | - | 32 | 17 | 160 (3,2) | [18 empty] | 14.08 | 1.640502 | 83.15378 |  | - | - | - | - | - | -
351 | 2012-10-12 | 15:30 | Juan Nieto | 441 | BT3 | 4-a |  | Gneis | - | - |  | - | - | - | - | - | - | 441 | AV2 | Por caida | - | - | - | - | - | - | - | - | - | 32 | 17 | 160 (3,2) | [18 empty] | 13.14 | 1.62623 | 76.92716 | 53.22% | 441 | CV1 | Loro | 20 (80) y 27 (16) | 15 | 5 | 100
352 | 2012-10-12 | 15:30 | Juan Nieto | 441 | BT5 | 4-a | 6-12 mm | Gneis | - | - |  | - | - | - | - | - | - | 441 | AV2 | Por caida | - | - | - | - | - | - | - | - | - | 32 | 17 | 160 (3,2) |  | 100 | 100 | 100 | 100 | 100 | 100 | 100 | 100 | 100 | 100 | 100 | 100 | 94.39 | 64.65 | 7.49 | 0.94 |  | 6.86 | 1.582443 | 39.08001 | 27.04% | 441 | CV1 | Loro | 20 (80) y 27 (16) | 15 | 5 |  |  | 92.51 | HMG1-01770 | 2012-10-12 | 441-BT5 | 6-12 mm | 100 | 100 | 94.39 | 64.65 | 7.49 | 0.94 | 0 | 6.27
353 | 2012-10-12 | 15:30 | Juan Nieto | 441 | BT6 | 4-a | 0-6 mm | Gneis | - | - |  | - | - | - | - | - | - | 441 | AV2 | Por caida | - | - | - | - | - | - | - | - | - | 32 | 17 | 160 (3,2) |  | 100 | 100 | 100 | 100 | 100 | 100 | 100 | 100 | 100 | 100 | 100 | 100 | 100 | 100 | 0 | 0 |  | 4.86 | 1.630921 | 28.53459 | 19.74% | 441 | CV1 | Loro | 20 (80) y 27 (16) | 15 | 5 |  |  | 100 | HMG1-01769 | 2012-10-12 | 441-BT6 | 0-6 mm | 100 | 100 | 100 | 100 |  |  | 0
354 | 2012-10-17 | 10:30 | Juan Nieto | 411 | BT2 | 1-a | 0-30 mm | Caliza | 411 | AV1 | Variador 70% | - | - | - | - | - | - | - | - | - | - | 150 | - | - | - | - | - | - | - | - | - | - | [17 empty] | Caliza | 3.18 | 1.605882 | 18.38414 | 2.855% | 411 | CV1 | Loro primaria | 65 | 10 (2), 22 (2) y 34 - Tapado casi todo el piso | - |  | 100 |  |  |  |  | 0-30 mm
355 | 2012-10-17 | 10:30 | Juan Nieto | 411 | BT3 | 1-a | 25-180 mm | Caliza | 411 | AV1 | Variador 70% | - | - | - | - | - | - | - | - | - | - | 150 | - | - | - | - | - | - | - | - | - | - | [17 empty] | Caliza | 128.6 | 1.351064 | 625.4885 |  | 411 | CV1 | Loro primaria | 65 | 10 (2), 22 (2) y 34 - Tapado casi todo el piso | - | [6 empty] | 25-180 mm
356 | 2012-10-30 | 9:30 | Lamapereyra | 411 | BT1 | 1-a |  | Gneis | 411 | AV1 | Variador 70% | - | - | - | - | - | - | - | - | - | - | 150 | - | - | - | - | - | - | - | - | - | - |  | 100 | 100 | 100 | 100 | 100 | 100 | 100 | 100 | 100 | 100 | 100 | 100 | 100 | 100 | 6 | 0 | Control de % finos - Gneis - Placa muy gastada | 105.2 | 1.3 | 492.336 |  | - | - | - | - | - | - | [15 empty] | 6 | [10 empty] | Cantera Sur
357 | 2012-10-30 | 9:30 | Lamapereyra | 411 | BT2 | 1-a | 0-30 mm | Gneis | 411 | AV1 | Variador 70% | - | - | - | - | - | - | - | - | - | - | 150 | - | - | - | - | - | - | - | - | - | - | [17 empty] | Placa muy gastada | 10.04 | 1.605882 | 58.04301 | 11.92% | 411 | CV1 | Loro primaria | 65 | 10 (2), 22 (2) y 34 - Tapado casi todo el piso (se destaparon algunos) | - |  | 100 |  |  |  |  | 0-30 mm
358 | 2012-10-30 | 9:30 | Lamapereyra | 411 | BT3 | 1-a | 25-180 mm | Gneis | 411 | AV1 | Variador 70% | - | - | - | - | - | - | - | - | - | - | 150 | - | - | - | - | - | - | - | - | - | - | [17 empty] | Placa muy gastada | 88.16 | 1.351064 | 428.7952 |  | 411 | CV1 | Loro primaria | 65 | 10 (2), 22 (2) y 34 - Tapado casi todo el piso (se destaparon algunos) | - | [6 empty] | 25-180 mm
359 | 2012-10-31 | 10:30 | Juan Nieto - Jesus Ferraris | 421 | BT1 | 2-3 a |  | Gneis | - | - |  | 421 | AV1 | 30 | 421 | AV2 | 30 | - | - | - | - | - | - | 53 | 50 | 140 (1) | 46 | 21 | 190 (2) | - | - | - | [18 empty] | 74.4 | 1.36 | 364.2624 |  | 411 | CV1 | Loro primaria | 65 | 10 (2), 22 (2) y 34 (tapado la mitad) |  |  | 100
360 | 2012-10-31 | 10:30 | Juan Nieto - Jesus Ferraris | 421 | BT6 | 2-3 a | 0-6 mm | Gneis | - | - |  | 421 | AV1 | 30 | 421 | AV2 | 30 | - | - | - | - | - | - | 53 | 50 | 140 (1) | 46 | 21 | 190 (2) | - | - | - |  | 100 | 100 | 100 | 100 | 100 | 100 | 100 | 100 | 100 | 100 | 100 | 100 | 100 | 100 | 99.2 | 0 |  | 9.24 | 1.672323 | 55.62817 | 16.73% | 421 | CV1 | Banana | 38 (colocaron 34 de goma) | 22 | 5 |  |  |  | HMG1-01794 | 2012-10-31 | 421-BT6 | 0-6 mm | 100 | 100 | 100 | 100 | 99.2 | 79.68 | 0 | 2.66
361 | 2012-10-31 | 10:30 | Juan Nieto - Jesus Ferraris | 421 | BT7 | 2-3 a | 6-19 mm | Gneis | - | - |  | 421 | AV1 | 30 | 421 | AV2 | 30 | - | - | - | - | - | - | 53 | 50 | 140 (1) | 46 | 21 | 190 (2) | - | - | - |  | 100 | 100 | 100 | 100 | 100 | 100 | 100 | 100 | 100 | 100 | 100 | 97.54 | 60.37 | 41.16 | 3.61 | 0.83 |  | 19.96 | 1.647059 | 118.3511 | 35.59% | 421 | CV2 | Sandvik | 22 | 5 |  |  | 96.39 |  | HMG1-01797 | 2012-10-31 | 421-BT7 | 6-19 mm | 100 | 97.54 | 60.37 | 41.16 | 3.61 | 0.83 | 0 | 6.57
362 | 2012-10-31 | 10:30 | Juan Nieto - Jesus Ferraris | 421 | BT9 | 2-3 a | 20-38 mm | Gneis | - | - |  | 421 | AV1 | 30 | 421 | AV2 | 30 | - | - | - | - | - | - | 53 | 50 | 140 (1) | 46 | 21 | 190 (2) | - | - | - |  | 100 | 100 | 100 | 100 | 100 | 100 | 100 | 100 | 100 | 100 | 56.89 | 15.74 | 2.38 | 0.87 | 0.31 | 0 |  | 27.06 | 1.627686 | 158.5626 | 47.68% | 421 | CV2 | Sandvik | 22 | 5 |  | 84.26 |  |  | HMG1-01798 | 2012-10-31 | 421-BT9 | 20-38 mm | 56.89 | 15.74 | 2.38 | 0.87 | 0.31 | 0 | 0 | 7.83
363 | 2012-10-31 | 11:00 | Juan Nieto - Jesus Ferraris | 441 | BT1 | 4-a |  | Gneis | - | - |  | - | - | - | - | - | - | 441 | AV2 | Por caida | - | - | - | - | - | - | - | - | - | 32 | 16 | 160 (3,2) | [18 empty] | 16.88 | 1.640502 | 99.69005 |  | - | - | - | - | - | -
364 | 2012-10-31 | 11:00 | Juan Nieto - Jesus Ferraris | 441 | BT3 | 4-a |  | Gneis | - | - |  | - | - | - | - | - | - | 441 | AV2 | Por caida | - | - | - | - | - | - | - | - | - | 32 | 16 | 160 (3,2) | [18 empty] | 8.12 | 1.62623 | 47.53794 | 33.91% | 441 | CV1 | Loro | 20 (80) y 27 (16) | 15 | 5 | 100
365 | 2012-10-31 | 11:00 | Juan Nieto - Jesus Ferraris | 441 | BT5 | 4-a | 6-12 mm | Gneis | - | - |  | - | - | - | - | - | - | 441 | AV2 | Por caida | - | - | - | - | - | - | - | - | - | 32 | 16 | 160 (3,2) |  | 100 | 100 | 100 | 100 | 100 | 100 | 100 | 100 | 100 | 100 | 100 | 100 | 91.79 | 59.94 | 3.21 | 0.54 |  | 8 | 1.582443 | 45.57435 | 32.51% | 441 | CV1 | Loro | 20 (80) y 27 (16) | 15 | 5 |  |  | 96.79 | HMG1-01796 | 2012-10-31 | 441-BT5 | 6-12 mm | 100 | 100 | 91.79 | 59.94 | 3.21 | 0.54 | 0 | 6.36
366 | 2012-10-31 | 11:00 | Juan Nieto - Jesus Ferraris | 441 | BT6 | 4-a | 0-6 mm | Gneis | - | - |  | - | - | - | - | - | - | 441 | AV2 | Por caida | - | - | - | - | - | - | - | - | - | 32 | 16 | 160 (3,2) |  | 100 | 100 | 100 | 100 | 100 | 100 | 100 | 100 | 100 | 100 | 100 | 100 | 100 | 100 | 0 | 0 |  | 8.02 | 1.630921 | 47.08795 | 33.59% | 441 | CV1 | Loro | 20 (80) y 27 (16) | 15 | 5 |  |  | 100 | HMG1-01795 | 2012-10-31 | 441-BT6 | 0-6 mm | 100 | 100 | 100 | 100 |  |  | 0
367 | 2012-11-01 | 15:30 | Oscar Diaz | 411 | BT1 | 1-a |  | Gneis | 411 | AV1 | Variador 70% | - | - | - | - | - | - | - | - | - | - | 150 | - | - | - | - | - | - | - | - | - | - |  | 100 | 100 | 100 | 100 | 100 | 100 | 100 | 100 | 100 | 100 | 100 | 100 | 100 | 100 | 9 | 0 | Control de % finos - Gneis - Placa muy gastada | 115.12 | 1.3 | 538.7616 |  | - | - | - | - | - | - | [15 empty] | 9 | [10 empty] | Cantera 10 - Pit Pétreos
368 | 2012-11-06 | 9:30 | Lamapereyra | 411 | BT1 | 1-a |  | Gneis | 411 | AV1 | Variador 71% | - | - | - | - | - | - | - | - | - | - | 100 | - | - | - | - | - | - | - | - | - | - |  | 100 | 100 | 100 | 100 | 100 | 100 | 100 | 100 | 100 | 100 | 100 | 100 | 100 | 100 | 10 | 0 | Control de % finos - Gneis - Placa muy gastada | 91.48 | 1.3 | 428.1264 |  | - | - | - | - | - | - | [15 empty] | 10 | [10 empty] | Cantera 10 - Pit Pétreos
369 | 2012-11-06 | 9:30 | Pablo Tabares | 411 | BT2 | 1-a | 0-30 mm | Gneis | 411 | AV1 | Variador 71% | - | - | - | - | - | - | - | - | - | - | 100 | - | - | - | - | - | - | - | - | - | - | [17 empty] | Placa muy gastada | 17.16 | 1.605882 | 99.20499 | 22.43% | 411 | CV1 | Loro primaria | 65 | 10 (2), 22 (2) y 34 - Tapado casi todo el piso (se destaparon algunos) | - |  | 100 |  |  |  |  | 0-30 mm
370 | 2012-11-06 | 9:30 | Lamapereyra | 411 | BT3 | 1-a | 25-180 mm | Gneis | 411 | AV1 | Variador 71% | - | - | - | - | - | - | - | - | - | - | 100 | - | - | - | - | - | - | - | - | - | - | [17 empty] | Placa muy gastada | 70.52 | 1.351064 | 342.9973 |  | 411 | CV1 | Loro primaria | 65 | 10 (2), 22 (2) y 34 - Tapado casi todo el piso (se destaparon algunos) | - | [6 empty] | 25-180 mm
371 | 2012-11-07 | 10:30 | Hugo Basualdo | 421 | BT1 | 2-3 a |  | Gneis | - | - |  | 421 | AV1 | 0 | 421 | AV2 | 90 | - | - | - | - | - | - | 53 | 50 | 160 (1) | 46 | 22 | 160 (2) | - | - | - | [18 empty] | 62.64 | 1.36 | 306.68544 |  | 411 | CV1 | Loro primaria | 65 | 10 (2), 22 (2) y 34 (tapado la mitad) |  |  | 100
372 | 2012-11-07 | 10:30 | Hugo Basualdo | 421 | BT6 | 2-3 a | 0-6 mm | Gneis | - | - |  | 421 | AV1 | 0 | 421 | AV2 | 90 | - | - | - | - | - | - | 53 | 50 | 160 (1) | 46 | 22 | 160 (2) | - | - | - |  | 100 | 100 | 100 | 100 | 100 | 100 | 100 | 100 | 100 | 100 | 100 | 100 | 100 | 100 | 99 | 0 |  | 6.08 | 1.672323 | 36.60382 | 16.22% | 421 | CV1 | Banana | 38 (colocaron 34 de goma) | 22 | 5 |  |  |  | HMG1-01802 | 2012-11-07 | 421-BT6 | 0-6 mm | 100 | 100 | 100 | 100 | 99 | 79.24 | 0 | 2.79
373 | 2012-11-07 | 10:30 | Hugo Basualdo | 421 | BT7 | 2-3 a | 6-19 mm | Gneis | - | - |  | 421 | AV1 | 0 | 421 | AV2 | 90 | - | - | - | - | - | - | 53 | 50 | 160 (1) | 46 | 22 | 160 (2) | - | - | - |  | 100 | 100 | 100 | 100 | 100 | 100 | 100 | 100 | 100 | 100 | 100 | 97.7 | 61.72 | 44.09 | 4.37 | 0.89 |  | 16.28 | 1.647059 | 96.53082 | 42.77% | 421 | CV2 | Sandvik | 22 | 5 |  |  | 95.63 |  | HMG1-01805 | 2012-11-07 | 421-BT7 | 6-19 mm | 100 | 97.7 | 61.72 | 44.09 | 4.37 | 0.89 | 0 | 6.53
374 | 2012-11-07 | 10:30 | Hugo Basualdo | 421 | BT9 | 2-3 a | 20-38 mm | Gneis | - | - |  | 421 | AV1 | 0 | 421 | AV2 | 90 | - | - | - | - | - | - | 53 | 50 | 160 (1) | 46 | 22 | 160 (2) | - | - | - |  | 100 | 100 | 100 | 100 | 100 | 100 | 100 | 100 | 100 | 100 | 60.3 | 16.77 | 2.09 | 0.68 | 0.39 | 0 |  | 15.8 | 1.627686 | 92.58277 | 41.02% | 421 | CV2 | Sandvik | 22 | 5 |  | 83.23 |  |  | HMG1-01806 | 2012-11-07 | 421-BT9 | 20-38 mm | 60.3 | 16.77 | 2.09 | 0.68 | 0.39 | 0 | 0 | 7.82
375 | 2012-11-07 | 10:30 | Oscar Diaz | 441 | BT1 | 4-a |  | Gneis | - | - |  | - | - | - | - | - | - | 441 | AV2 | Por caida | - | - | - | - | - | - | - | - | - | 32 | 16 | 160 (3,2) | [18 empty] | 13.04 | 1.640502 | 77.01174 |  | - | - | - | - | - | -
376 | 2012-11-07 | 10:30 | Oscar Diaz | 441 | BT3 | 4-a |  | Gneis | - | - |  | - | - | - | - | - | - | 441 | AV2 | Por caida | - | - | - | - | - | - | - | - | - | 32 | 16 | 160 (3,2) | [18 empty] | 14.76 | 1.62623 | 86.41133 | 52.76% | 441 | CV1 | Loro | 20 (80) y 27 (16) | 15 | 5 | 100
377 | 2012-11-07 | 10:30 | Oscar Diaz | 441 | BT5 | 4-a | 6-12 mm | Gneis | - | - |  | - | - | - | - | - | - | 441 | AV2 | Por caida | - | - | - | - | - | - | - | - | - | 32 | 16 | 160 (3,2) |  | 100 | 100 | 100 | 100 | 100 | 100 | 100 | 100 | 100 | 100 | 100 | 100 | 95.35 | 64.59 | 5.91 | 0.7 |  | 7.56 | 1.582443 | 43.06776 | 26.3% | 441 | CV1 | Loro | 20 (80) y 27 (16) | 15 | 5 |  |  | 94.09 | HMG1-01804 | 2012-11-07 | 441-BT5 | 6-12 mm | 100 | 100 | 95.35 | 64.59 | 5.91 | 0.7 | 0 | 6.29
378 | 2012-11-07 | 10:30 | Oscar Diaz | 441 | BT6 | 4-a | 0-6 mm | Gneis | - | - |  | - | - | - | - | - | - | 441 | AV2 | Por caida | - | - | - | - | - | - | - | - | - | 32 | 16 | 160 (3,2) |  | 100 | 100 | 100 | 100 | 100 | 100 | 100 | 100 | 100 | 100 | 100 | 100 | 100 | 100 | 0 | 0 |  | 5.84 | 1.630921 | 34.28848 | 20.94% | 441 | CV1 | Loro | 20 (80) y 27 (16) | 15 | 5 |  |  | 100 | HMG1-01803 | 2012-11-07 | 441-BT6 | 0-6 mm | 100 | 100 | 100 | 100 |  |  | 0
379 | 2012-11-12 | 12:30 | Juan Nieto - David Lopez | 421 | BT1 | 2-3 a |  | Caliza | - | - |  | 421 | AV1 | 15 | 421 | AV2 | 15 | - | - | - | - | - | - | 53 | 50 | 160 (2,2) | 46 | 22 | 220 (3) | - | - | - | [17 empty] | Caliza | 59.22 | 1.36 | 289.94112 |  | 411 | CV1 | Loro primaria | 65 | 10 (2), 22 (2) y 34 (tapado la mitad) |  |  | 100
380 | 2012-11-12 | 12:30 | Juan Nieto - David Lopez | 421 | BT6 | 2-3 a | 0-6 mm | Caliza | - | - |  | 421 | AV1 | 15 | 421 | AV2 | 15 | - | - | - | - | - | - | 53 | 50 | 160 (2,2) | 46 | 22 | 220 (3) | - | - | - |  | 100 | 100 | 100 | 100 | 100 | 100 | 100 | 100 | 100 | 100 | 100 | 100 | 100 | 100 | 99.6 | 0 | Caliza | 5.72 | 1.672323 | 34.43649 | 14.92% | 421 | CV1 | Banana | 38 (colocaron 34 de goma) | 22 | 5 |  |  |  | HMG1-01816 | 2012-11-12 | 421-BT6 | 0-6 mm | 100 | 100 | 100 | 100 | 99.6 | 82.63 | 0 | 2.49
381 | 2012-11-12 | 12:30 | Juan Nieto - David Lopez | 421 | BT7 | 2-3 a | 6-19 mm | Caliza | - | - |  | 421 | AV1 | 15 | 421 | AV2 | 15 | - | - | - | - | - | - | 53 | 50 | 160 (2,2) | 46 | 22 | 220 (3) | - | - | - |  | 100 | 100 | 100 | 100 | 100 | 100 | 100 | 100 | 100 | 100 | 100 | 97.46 | 58 | 42.28 | 4.1 | 0.99 |  | 17.1 | 1.647059 | 101.3929 | 43.92% | 421 | CV2 | Sandvik | 22 | 5 |  |  | 95.9 |  | HMG1-01819 | 2012-11-12 | 421-BT7 | 6-19 mm | 100 | 97.46 | 58 | 42.28 | 4.1 | 0.99 | 0 | 6.55
382 | 2012-11-12 | 12:30 | Juan Nieto - David Lopez | 421 | BT9 | 2-3 a | 20-38 mm | Caliza | - | - |  | 421 | AV1 | 15 | 421 | AV2 | 15 | - | - | - | - | - | - | 53 | 50 | 160 (2,2) | 46 | 22 | 220 (3) | - | - | - |  | 100 | 100 | 100 | 100 | 100 | 100 | 100 | 100 | 100 | 100 | 59.5 | 16.32 | 2.42 | 0.65 | 0.3 | 0 | Caliza | 16.22 | 1.627686 | 95.04383 | 41.17% | 421 | CV2 | Sandvik | 22 | 5 |  | 83.68 |  |  | HMG1-01820 | 2012-11-12 | 421-BT9 | 20-38 mm | 59.5 | 16.32 | 2.42 | 0.65 | 0.3 | 0 | 0 | 7.83
383 | 2012-11-12 | 12:30 | Juan Nieto - David Lopez | 441 | BT1 | 4-c |  | Caliza | - | - |  | - | - | - | - | - | - | 441 | AV2 | Por caida | - | - | - | - | - | - | - | - | - | 32 | 16 | 120 (3) | [17 empty] | Caliza | 11.38 | 1.640502 | 67.2081 |  | - | - | - | - | - | -
384 | 2012-11-12 | 12:30 | Juan Nieto - David Lopez | 441 | BT3 | 4-c |  | Caliza | - | - |  | - | - | - | - | - | - | 441 | AV2 | Por caida | - | - | - | - | - | - | - | - | - | 32 | 16 | 120 (3) | [17 empty] | Caliza | 0.48 | 1.62623 | 2.810125 |  | 441 | CV1 | Loro | 20 (80) y 27 (16) | 15 | 5 | 100
385 | 2012-11-12 | 12:30 | Juan Nieto - David Lopez | 441 | BT4 | 4-c | 6-19 mm | Caliza | - | - |  | - | - | - | - | - | - | 441 | AV2 | Por caida | - | - | - | - | - | - | - | - | - | 32 | 16 | 120 (3) |  | 100 | 100 | 100 | 100 | 100 | 100 | 100 | 100 | 100 | 100 | 100 | 92.4 | 54.23 | 36.78 | 2.63 | 0.61 |  | 10 | 1.614022 | 58.10479 | 71.94% | 441 | CV1 | Loro | 20 (80) y 27 (16) | 15 | 5 |  |  | 97.37 | HMG1-01818 | 2012-11-12 | 441-BT4 | 6-19 mm | 100 | 92.4 | 54.23 | 36.78 | 2.63 | 0.61 | 0 | 6.68
386 | 2012-11-12 | 12:30 | Juan Nieto - David Lopez | 441 | BT6 | 4-c | 0-6 mm | Caliza | - | - |  | - | - | - | - | - | - | 441 | AV2 | Por caida | - | - | - | - | - | - | - | - | - | 32 | 16 | 120 (3) |  | 100 | 100 | 100 | 100 | 100 | 100 | 100 | 100 | 100 | 100 | 100 | 100 | 100 | 100 | 0 | 0 |  | 3.86 | 1.630921 | 22.66328 | 28.06% | 441 | CV1 | Loro | 20 (80) y 27 (16) | 15 | 5 |  |  | 100 | HMG1-01817 | 2012-11-12 | 441-BT6 | 0-6 mm | 100 | 100 | 100 | 100 |  |  | 0
387 | 2012-11-14 | 10:30 | Jesus Ferraris | 411 | BT2 | 1-a | 0-30 mm | Caliza | 411 | AV1 | Variador 91% | - | - | - | - | - | - | - | - | - | - | 100 | - | - | - | - | - | - | - | - | - | - | [17 empty] | Caliza - Placa fija nueva | 19.54 | 1.605882 | 112.9642 | 16.23% | 411 | CV1 | Loro primaria | 65 | 10 (2), 22 (2) y 34 - Tapado casi todo el piso (se destaparon algunos) | - |  | 100 |  |  |  |  | 0-30 mm
388 | 2012-11-14 | 10:30 | Lamapereyra | 411 | BT3 | 1-a | 25-180 mm | Caliza | 411 | AV1 | Variador 91% | - | - | - | - | - | - | - | - | - | - | 100 | - | - | - | - | - | - | - | - | - | - | [17 empty] | Caliza - Placa fija nueva | 119.92 | 1.351064 | 583.2705 |  | 411 | CV1 | Loro primaria | 65 | 10 (2), 22 (2) y 34 - Tapado casi todo el piso (se destaparon algunos) | - | [6 empty] | 25-180 mm
389 | 2012-11-27 | 9:30 | Juan Nieto | 411 | BT1 | 1-a |  | Gneis | 411 | AV1 | Variador % | - | - | - | - | - | - | - | - | - | - | 140 | - | - | - | - | - | - | - | - | - | - |  | 100 | 100 | 100 | 100 | 100 | 100 | 100 | 100 | 100 | 100 | 100 | 100 | 100 | 100 | 15 | 0 | Control de % finos - Gneis | 133.24 | 1.3 | 623.5632 |  | - | - | - | - | - | - | [15 empty] | 15 | [10 empty] | Cantera 10 - Pit Pétreos
390 | 2012-11-27 | 9:30 | Juan Nieto | 411 | BT2 | 1-a | 0-30 mm | Gneis | 411 | AV1 | Variador % | - | - | - | - | - | - | - | - | - | - | 140 | - | - | - | - | - | - | - | - | - | - | [18 empty] | 23.42 | 1.605882 | 135.3952 | 23.88% | 411 | CV1 | Loro primaria | 65 | 10 (2), 22 (2) y 34 - Tapado casi todo el piso (se destaparon algunos) | - |  | 100 |  |  |  |  | 0-30 mm
391 | 2012-11-27 | 9:30 | Lamapereyra | 411 | BT3 | 1-a | 25-180 mm | Gneis | 411 | AV1 | Variador % | - | - | - | - | - | - | - | - | - | - | 140 | - | - | - | - | - | - | - | - | - | - | [18 empty] | 88.72 | 1.351064 | 431.519 |  | 411 | CV1 | Loro primaria | 65 | 10 (2), 22 (2) y 34 - Tapado casi todo el piso (se destaparon algunos) | - | [6 empty] | 25-180 mm
392 | 2012-12-11 | 9:30 | David Lopez | 411 | BT1 | 1-a |  | Gneis | 411 | AV1 | Variador % | - | - | - | - | - | - | - | - | - | - | 140 | - | - | - | - | - | - | - | - | - | - |  | 100 | 100 | 100 | 100 | 100 | 100 | 100 | 100 | 100 | 100 | 100 | 100 | 100 | 100 | 13 | 0 | Control de % finos - Gneis | 86.2 | 1.3 | 403.416 |  | - | - | - | - | - | - | [15 empty] | 13 | [10 empty] | Sur - nivel 535 Este
393 | 2012-12-11 | 9:30 | Lamapereyra | 411 | BT2 | 1-a | 0-30 mm | Gneis | 411 | AV1 | Variador % | - | - | - | - | - | - | - | - | - | - | 140 | - | - | - | - | - | - | - | - | - | - | [18 empty] | 16.88 | 1.605882 | 97.58626 | 17.85% | 411 | CV1 | Loro primaria | 65 | 10 (2), 22 (2) y 34 - Tapado casi todo el piso (se destaparon algunos) | - |  | 100 |  |  |  |  | 0-30 mm
394 | 2012-12-11 | 9:30 | David Lopez | 411 | BT3 | 1-a | 25-180 mm | Gneis | 411 | AV1 | Variador % | - | - | - | - | - | - | - | - | - | - | 140 | - | - | - | - | - | - | - | - | - | - | [18 empty] | 92.36 | 1.351064 | 449.2233 |  | 411 | CV1 | Loro primaria | 65 | 10 (2), 22 (2) y 34 - Tapado casi todo el piso (se destaparon algunos) | - | [6 empty] | 25-180 mm
395 | 2013-01-15 | 9:00 | Gabriel San Martin | 411 | BT1 | 1-b |  | Gneis | 411 | AV1 | Dos velocidades | - | - | - | - | - | - | - | - | - | - | 140 | - | - | - | - | - | - | - | - | - | - |  | 100 | 100 | 100 | 100 | 100 | 100 | 100 | 100 | 100 | 100 | 100 | 100 | 100 | 100 | 13 | 0 | Control de % finos - Gneis | 97.64 | 1.3 | 456.9552 |  | - | - | - | - | - | - | [15 empty] | 13 | [10 empty] | Cantera 9-10 - Pit Pétreos
396 | 2013-01-15 | 9:00 | Gabriel San Martin | 411 | BT2 | 1-b | 0-20 mm | Gneis | 411 | AV1 | Dos velocidades | - | - | - | - | - | - | - | - | - | - | 140 | - | - | - | - | - | - | - | - | - | - | [18 empty] | 19.74 | 1.605882 | 114.1204 | 22.25% | 411 | CV1 | Loro primaria | 65 | 10 (2), 22 (2) y 27 - Tapado casi todo el piso (se destaparon algunos) | - |  | 100 |  |  |  |  | 0-20 mm
397 | 2013-01-15 | 9:00 | Gabriel San Martin | 411 | BT3 | 1-b | 25-180 mm | Gneis | 411 | AV1 | Dos velocidades | - | - | - | - | - | - | - | - | - | - | 140 | - | - | - | - | - | - | - | - | - | - | [18 empty] | 82 | 1.351064 | 398.834 |  | 411 | CV1 | Loro primaria | 65 | 10 (2), 22 (2) y 27 - Tapado casi todo el piso (se destaparon algunos) | - | [6 empty] | 25-180 mm
398 | 2013-01-30 | 15:30 | Juan Nieto | 411 | BT1 | 1-b |  | Gneis | 411 | AV1 | Dos velocidades | - | - | - | - | - | - | - | - | - | - | 140 | - | - | - | - | - | - | - | - | - | - |  | 100 | 100 | 100 | 100 | 100 | 100 | 100 | 100 | 100 | 100 | 100 | 100 | 100 | 100 | 15 | 0 | Control de % finos - Gneis | 161.35 | 1.3 | 755.118 |  | - | - | - | - | - | - | [15 empty] | 15 | [10 empty] | Sur - nivel 535 Este, cantera 9 y 10
399 | 2013-01-30 | 15:30 | Juan Nieto | 411 | BT2 | 1-b | 0-20 mm | Gneis | 411 | AV1 | Dos velocidades | - | - | - | - | - | - | - | - | - | - | 140 | - | - | - | - | - | - | - | - | - | - | [18 empty] | 27.68 | 1.605882 | 160.023 | 21.52% | 411 | CV1 | Loro primaria | 65 | 10 (2), 22 (2) y 27 - Tapado casi todo el piso (se destaparon algunos) | - |  | 100 |  |  |  |  | 0-20 mm
400 | 2013-01-30 | 15:30 | Juan Nieto | 411 | BT3 | 1-b | 25-180 mm | Gneis | 411 | AV1 | Dos velocidades | - | - | - | - | - | - | - | - | - | - | 140 | - | - | - | - | - | - | - | - | - | - | [18 empty] | 119.96 | 1.351064 | 583.465 |  | 411 | CV1 | Loro primaria | 65 | 10 (2), 22 (2) y 27 - Tapado casi todo el piso (se destaparon algunos) | - | [6 empty] | 25-180 mm
401 | 2013-02-07 | 14:00 | Lamapereyra | 421 | BT1 | 2-3 a |  | Gneis | - | - |  | 421 | AV1 | 0 | 421 | AV2 | 100 | - | - | - | - | - | - | 53 | 45 | 120 (1) | 46 | 22 | 150 (1,5) | - | - | - | [18 empty] | 48.2 | 1.36 | 235.9872 |  | 411 | CV1 | Loro primaria | 65 | 10 (2), 22 (2) y 34 (tapado la mitad) |  |  | 100
402 | 2013-02-07 | 14:00 | Lamapereyra | 421 | BT3 | 2-3 a |  | Gneis | - | - |  | 421 | AV1 | 0 | 421 | AV2 | 100 | - | - | - | - | - | - | 53 | 45 | 120 (1) | 46 | 22 | 150 (1,5) | - | - | - | [18 empty] | 34.06 | 1.69279 | 207.5631 |  | 421 | CV1 | Banana | 38 (colocaron 34 de goma) | 22 | 5 | 100
403 | 2013-02-07 | 14:00 | Lamapereyra | 421 | BT6 | 2-3 a | 0-6 mm | Gneis | - | - |  | 421 | AV1 | 0 | 421 | AV2 | 100 | - | - | - | - | - | - | 53 | 45 | 120 (1) | 46 | 22 | 150 (1,5) | - | - | - |  | 100 | 100 | 100 | 100 | 100 | 100 | 100 | 100 | 100 | 100 | 100 | 100 | 100 | 100 | 98.8 | 0 |  | 4.37 | 1.672323 | 26.30899 | 13.46% | 421 | CV1 | Banana | 38 (colocaron 34 de goma) | 22 | 5 |  |  |  | HMG1-01929 | 2013-02-07 | 421-BT6 | 0-6 mm | 100 | 100 | 100 | 100 | 98.8 | 79.4 | 0 | 2.76
404 | 2013-02-07 | 14:00 | Lamapereyra | 421 | BT7 | 2-3 a | 6-19 mm | Gneis | - | - |  | 421 | AV1 | 0 | 421 | AV2 | 100 | - | - | - | - | - | - | 53 | 45 | 120 (1) | 46 | 22 | 150 (1,5) | - | - | - |  | 100 | 100 | 100 | 100 | 100 | 100 | 100 | 100 | 100 | 100 | 100 | 98.58 | 63.28 | 44.5 | 4.4 | 1 |  | 11.54 | 1.647059 | 68.42541 | 35% | 421 | CV2 | Sandvik | 22 | 5 |  |  | 95.6 |  | HMG1-01930 | 2013-02-07 | 421-BT7 | 6-19 mm | 100 | 98.58 | 63.28 | 44.5 | 4.4 | 1 | 0 | 6.52
405 | 2013-02-07 | 14:00 | Lamapereyra | 421 | BT9 | 2-3 a | 20-38 mm | Gneis | - | - |  | 421 | AV1 | 0 | 421 | AV2 | 100 | - | - | - | - | - | - | 53 | 45 | 120 (1) | 46 | 22 | 150 (1,5) | - | - | - |  | 100 | 100 | 100 | 100 | 100 | 100 | 100 | 100 | 100 | 100 | 61.81 | 17.37 | 2.16 | 0.54 | 0.19 | 0 |  | 17.2 | 1.627686 | 100.7863 | 51.55% | 421 | CV2 | Sandvik | 22 | 5 |  | 82.63 |  |  | HMG1-01931 | 2013-02-07 | 421-BT9 | 20-38 mm | 61.81 | 17.37 | 2.16 | 0.54 | 0.19 | 0 | 0 | 7.82
406 | 2013-02-13 | 15:30 | David Lopez | 411 | BT1 | 1-b |  | Gneis | 411 | AV1 | Dos velocidades | - | - | - | - | - | - | - | - | - | - | 140 | - | - | - | - | - | - | - | - | - | - |  | 100 | 100 | 100 | 100 | 100 | 100 | 100 | 100 | 100 | 100 | 100 | 100 | 100 | 100 | 11 | 0 | Control de % finos - Gneis | 177.52 | 1.3 | 830.7936 |  | - | - | - | - | - | - | [15 empty] | 11 | [10 empty] | Sur - nivel 535 Este
407 | 2013-02-13 | 15:30 | David Lopez | 411 | BT2 | 1-b | 0-20 mm | Gneis | 411 | AV1 | Dos velocidades | - | - | - | - | - | - | - | - | - | - | 140 | - | - | - | - | - | - | - | - | - | - | [18 empty] | 41.88 | 1.605882 | 242.1157 | 29.69% | 411 | CV1 | Loro primaria | 65 | 10 (2), 22 (2) y 27 - Tapado casi todo el piso (se destaparon algunos) | - |  | 100 |  |  |  |  | 0-20 mm
408 | 2013-02-13 | 15:30 | David Lopez | 411 | BT3 | 1-b | 25-180 mm | Gneis | 411 | AV1 | Dos velocidades | - | - | - | - | - | - | - | - | - | - | 140 | - | - | - | - | - | - | - | - | - | - | [18 empty] | 117.88 | 1.351064 | 573.3483 |  | 411 | CV1 | Loro primaria | 65 | 10 (2), 22 (2) y 27 - Tapado casi todo el piso (se destaparon algunos) | - | [6 empty] | 25-180 mm
409 | 2013-02-15 | 11:00 | Oscar Diaz | 421 | BT1 | 2-3 a |  | Gneis | - | - |  | 421 | AV1 | 92 | 421 | AV2 | 0 | - | - | - | - | - | - | 53 | 38 | 130 (0.8) | 46 | 22 | 150 (1,3) | - | - | - | [18 empty] | 51.32 | 1.36 | 251.26272 |  | 411 | CV1 | Loro primaria | 65 | 10 (2), 22 (2) y 34 (tapado la mitad) |  |  | 100
410 | 2013-02-15 | 11:00 | Oscar Diaz | 421 | BT3 | 2-3 a |  | Gneis | - | - |  | 421 | AV1 | 92 | 421 | AV2 | 0 | - | - | - | - | - | - | 53 | 38 | 130 (0.8) | 46 | 22 | 150 (1,3) | - | - | - | [18 empty] | 26.48 | 1.69279 | 161.3703 |  | 421 | CV1 | Banana | 38 (colocaron 34 de goma) | 22 | 5 | 100
411 | 2013-02-15 | 11:00 | Oscar Diaz | 421 | BT6 | 2-3 a | 0-6 mm | Gneis | - | - |  | 421 | AV1 | 92 | 421 | AV2 | 0 | - | - | - | - | - | - | 53 | 38 | 130 (0.8) | 46 | 22 | 150 (1,3) | - | - | - |  | 100 | 100 | 100 | 100 | 100 | 100 | 100 | 100 | 100 | 100 | 100 | 100 | 100 | 100 | 97.59 | 0 |  | 5.9 | 1.672323 | 35.52015 | 16.45% | 421 | CV1 | Banana | 38 (colocaron 34 de goma) | 22 | 5 |  |  |  | HMG1-01938 | 2013-02-15 | 421-BT6 | 0-6 mm | 100 | 100 | 100 | 100 | 97.59 | 72.89 | 0 | 2.97
412 | 2013-02-15 | 11:00 | Oscar Diaz | 421 | BT7 | 2-3 a | 6-19 mm | Gneis | - | - |  | 421 | AV1 | 92 | 421 | AV2 | 0 | - | - | - | - | - | - | 53 | 38 | 130 (0.8) | 46 | 22 | 150 (1,3) | - | - | - |  | 100 | 100 | 100 | 100 | 100 | 100 | 100 | 100 | 100 | 100 | 100 | 98.47 | 55.98 | 34.53 | 3.61 | 0.67 |  | 13.26 | 1.647059 | 78.624 | 36.4% | 421 | CV2 | Sandvik | 22 | 5 |  |  | 96.39 |  | HMG1-01941 | 2013-02-15 | 421-BT7 | 6-19 mm | 100 | 98.47 | 55.98 | 34.53 | 3.61 | 0.67 | 0 | 6.63
413 | 2013-02-15 | 11:00 | Oscar Diaz | 421 | BT9 | 2-3 a | 20-38 mm | Gneis | - | - |  | 421 | AV1 | 92 | 421 | AV2 | 0 | - | - | - | - | - | - | 53 | 38 | 130 (0.8) | 46 | 22 | 150 (1,3) | - | - | - |  | 100 | 100 | 100 | 100 | 100 | 100 | 100 | 100 | 100 | 100 | 53.3 | 8.54 | 0.64 | 0.38 | 0.33 | 0 |  | 17.38 | 1.627686 | 101.841 | 47.15% | 421 | CV2 | Sandvik | 22 | 5 |  | 91.46 |  |  | HMG1-01942 | 2013-02-15 | 421-BT9 | 20-38 mm | 53.3 | 8.54 | 0.64 | 0.38 | 0.33 | 0 | 0 | 7.91
414 | 2013-02-15 | 11:00 | Oscar Diaz | 441 | BT1 | 4-a |  | Gneis | - | - |  | - | - | - | - | - | - | 441 | AV2 | Por caida | - | - | - | - | - | - | - | - | - | 32 | 17 | 150 (2,7) | [18 empty] | 15.24 | 1.640502 | 90.00452 |  | - | - | - | - | - | -
415 | 2013-02-15 | 11:00 | Oscar Diaz | 441 | BT3 | 4-a |  | Gneis | - | - |  | - | - | - | - | - | - | 441 | AV2 | Por caida | - | - | - | - | - | - | - | - | - | 32 | 17 | 150 (2,7) | [18 empty] | 8.54 | 1.62623 | 49.9968 | 40.15% | 441 | CV1 | Loro | 20 (80) y 27 (16) | 15 | 5 | 100
416 | 2013-02-15 | 11:00 | Oscar Diaz | 441 | BT5 | 4-a | 6-12 mm | Gneis | - | - |  | - | - | - | - | - | - | 441 | AV2 | Por caida | - | - | - | - | - | - | - | - | - | 32 | 17 | 150 (2,7) |  | 100 | 100 | 100 | 100 | 100 | 100 | 100 | 100 | 100 | 100 | 100 | 100 | 90.94 | 64.03 | 6.49 | 1.06 |  | 6.94 | 1.582443 | 39.53575 | 31.75% | 441 | CV1 | Loro | 20 (80) y 27 (16) | 15 | 5 |  |  | 93.51 | HMG1-01940 | 2013-02-15 | 441-BT5 | 6-12 mm | 100 | 100 | 90.94 | 64.03 | 6.49 | 1.06 | 0 | 6.28
417 | 2013-02-15 | 11:00 | Oscar Diaz | 441 | BT6 | 4-a | 0-6 mm | Gneis | - | - |  | - | - | - | - | - | - | 441 | AV2 | Por caida | - | - | - | - | - | - | - | - | - | 32 | 17 | 150 (2,7) |  | 100 | 100 | 100 | 100 | 100 | 100 | 100 | 100 | 100 | 100 | 100 | 100 | 100 | 100 | 0 | 0 |  | 5.96 | 1.630921 | 34.99304 | 28.1% | 441 | CV1 | Loro | 20 (80) y 27 (16) | 15 | 5 |  |  | 100 | HMG1-01939 | 2013-02-15 | 441-BT6 | 0-6 mm | 100 | 100 | 100 | 100 |  |  | 0
418 | 2013-02-19 | 11:30 | Lamapereyra | 411 | BT1 | 1-b |  | Gneis | 411 | AV1 | Dos velocidades | - | - | - | - | - | - | - | - | - | - | 140 | - | - | - | - | - | - | - | - | - | - |  | 100 | 100 | 100 | 100 | 100 | 100 | 100 | 100 | 100 | 100 | 100 | 100 | 100 | 100 | 9 | 0 | Control de % finos - Gneis | 104.84 | 1.3 | 490.6512 |  | - | - | - | - | - | - | [15 empty] | 9 | [10 empty] | Sur - nivel 535 Este, cantera 10
419 | 2013-02-19 | 11:30 | Juan Nieto | 411 | BT2 | 1-b | 0-20 mm | Gneis | 411 | AV1 | Dos velocidades | - | - | - | - | - | - | - | - | - | - | 140 | - | - | - | - | - | - | - | - | - | - | [18 empty] | 31.76 | 1.605882 | 183.6102 | 30.28% | 411 | CV1 | Loro primaria | 65 | 10 (2), 22 (2) y 27 - Tapado casi todo el piso (se destaparon algunos) | - |  | 100 |  |  |  |  | 0-20 mm
420 | 2013-02-19 | 11:30 | Juan Nieto | 411 | BT3 | 1-b | 25-180 mm | Gneis | 411 | AV1 | Dos velocidades | - | - | - | - | - | - | - | - | - | - | 140 | - | - | - | - | - | - | - | - | - | - | [18 empty] | 86.92 | 1.351064 | 422.7641 |  | 411 | CV1 | Loro primaria | 65 | 10 (2), 22 (2) y 27 - Tapado casi todo el piso (se destaparon algunos) | - | [6 empty] | 25-180 mm
421 | 2013-02-21 | 11:30 | David Lopez | 421 | BT1 | 2-3 a |  | Gneis | - | - |  | 421 | AV1 | 20 | 421 | AV2 | 50 | - | - | - | - | - | - | 53 | 45 | 220 (1,5) | 46 | 22 | 210 (2) | - | - | - | [18 empty] | 72.82 | 1.36 | 356.52672 |  | 411 | CV1 | Loro primaria | 65 | 10 (2), 22 (2) y 34 (tapado la mitad) |  |  | 100
422 | 2013-02-21 | 11:30 | David Lopez | 421 | BT3 | 2-3 a |  | Gneis | - | - |  | 421 | AV1 | 20 | 421 | AV2 | 50 |  | - | - | - | - | - | 53 | 45 | 220 (1,5) | 46 | 22 | 210 (2) | - | - | - | [18 empty] | 41.08 | 1.69279 | 250.3433 |  | 421 | CV1 | Banana | 38 (colocaron 34 de goma) | 22 | 5 | 100
423 | 2013-02-21 | 11:30 | David Lopez | 421 | BT6 | 2-3 a | 0-6 mm | Gneis | - | - |  | 421 | AV1 | 20 | 421 | AV2 | 50 | - | - | - | - | - | - | 53 | 45 | 220 (1,5) | 46 | 22 | 210 (2) | - | - | - |  | 100 | 100 | 100 | 100 | 100 | 100 | 100 | 100 | 100 | 100 | 100 | 100 | 100 | 100 | 99.01 | 0 |  | 11.38 | 1.672323 | 68.51175 | 19.18% | 421 | CV1 | Banana | 38 (colocaron 34 de goma) | 22 | 5 |  |  |  | HMG1-01950 | 2013-02-21 | 421-BT6 | 0-6 mm | 100 | 100 | 100 | 100 | 99.01 | 78.22 | 0 | 2.68
424 | 2013-02-21 | 11:30 | David Lopez | 421 | BT7 | 2-3 a | 6-19 mm | Gneis | - | - |  | 421 | AV1 | 20 | 421 | AV2 | 50 | - | - | - | - | - | - | 53 | 45 | 220 (1,5) | 46 | 22 | 210 (2) | - | - | - |  | 100 | 100 | 100 | 100 | 100 | 100 | 100 | 100 | 100 | 100 | 100 | 98.25 | 57.21 | 38.85 | 2.95 | 0.52 |  | 19.16 | 1.647059 | 113.6075 | 31.8% | 421 | CV2 | Sandvik | 22 | 5 |  |  | 97.05 |  | HMG1-01953 | 2013-02-21 | 421-BT7 | 6-19 mm | 100 | 98.25 | 57.21 | 38.85 | 2.95 | 0.52 | 0 | 6.59
425 | 2013-02-21 | 11:30 | David Lopez | 421 | BT9 | 2-3 a | 20-38 mm | Gneis | - | - |  | 421 | AV1 | 20 | 421 | AV2 | 50 | - | - | - | - | - | - | 53 | 45 | 220 (1,5) | 46 | 22 | 210 (2) | - | - | - |  | 100 | 100 | 100 | 100 | 100 | 100 | 100 | 100 | 100 | 100 | 57.03 | 13.37 | 0.72 | 0.25 | 0.17 | 0 |  | 29.88 | 1.627686 | 175.0869 | 49.02% | 421 | CV2 | Sandvik | 22 | 5 |  | 86.63 |  |  | HMG1-01954 | 2013-02-21 | 421-BT9 | 20-38 mm | 57.03 | 13.37 | 0.72 | 0.25 | 0.17 | 0 | 0 | 7.86
426 | 2013-02-21 | 12:00 | David Lopez | 441 | BT1 | 4-a |  | Gneis | - | - |  | - | - | - | - | - | - | 441 | AV2 | Por caida | - | - | - | - | - | - | - | - | - | 32 | 18 | 140 (2,5) | [18 empty] | 11.58 | 1.640502 | 68.38926 |  | - | - | - | - | - | -
427 | 2013-02-21 | 12:00 | David Lopez | 441 | BT3 | 4-a |  | Gneis | - | - |  | - | - | - | - | - | - | 441 | AV2 | Por caida | - | - | - | - | - | - | - | - | - | 32 | 18 | 140 (2,5) | [18 empty] | 12.08 | 1.62623 | 70.72147 | 53.6% | 441 | CV1 | Loro | 20 (80) y 27 (16) | 15 | 5 | 100
428 | 2013-02-21 | 12:00 | David Lopez | 441 | BT5 | 4-a | 6-12 mm | Gneis | - | - |  | - | - | - | - | - | - | 441 | AV2 | Por caida | - | - | - | - | - | - | - | - | - | 32 | 18 | 140 (2,5) |  | 100 | 100 | 100 | 100 | 100 | 100 | 100 | 100 | 100 | 100 | 100 | 100 | 91.02 | 63.18 | 5.34 | 1.42 |  | 6.09 | 1.582443 | 34.69347 | 26.29% | 441 | CV1 | Loro | 20 (80) y 27 (16) | 15 | 5 |  |  | 94.66 | HMG1-01952 | 2013-02-21 | 441-BT5 | 6-12 mm | 100 | 100 | 91.02 | 63.18 | 5.34 | 1.42 | 0 | 6.3
429 | 2013-02-21 | 12:00 | David Lopez | 441 | BT6 | 4-a | 0-6 mm | Gneis | - | - |  | - | - | - | - | - | - | 441 | AV2 | Por caida | - | - | - | - | - | - | - | - | - | 32 | 18 | 140 (2,5) |  | 100 | 100 | 100 | 100 | 100 | 100 | 100 | 100 | 100 | 100 | 100 | 100 | 100 | 100 | 0 | 0 |  | 4.52 | 1.630921 | 26.53835 | 20.11% | 441 | CV1 | Loro | 20 (80) y 27 (16) | 15 | 5 |  |  | 100 | HMG1-01951 | 2013-02-21 | 441-BT6 | 0-6 mm | 100 | 100 | 100 | 100 |  |  | 0
430 | 2013-03-01 | 15:30 | Lamapereyra | 421 | BT1 | 2-3 a |  | Caliza | - | - |  | 421 | AV1 | 20 | 421 | AV2 | 45 | - | - | - | - | - | - | 53 | 45 | 200 (1,5) | 46 | 22 | 210 (2,5) | - | - | - | [17 empty] | Caliza | 77.08 | 1.36 | 377.38368 |  | 411 | CV1 | Loro primaria | 65 | 10 (2), 22 (2) y 34 (tapado la mitad) |  |  | 100
431 | 2013-03-01 | 15:30 | Jesus Ferraris | 421 | BT3 | 2-3 a |  | Caliza | - | - |  | 421 | AV1 | 20 | 421 | AV2 | 45 |  | - | - | - | - | - | 53 | 45 | 200 (1,5) | 46 | 22 | 210 (2,5) | - | - | - | [17 empty] | Caliza | 37.96 | 1.69279 | 231.3299 |  | 421 | CV1 | Banana | 38 (colocaron 34 de goma) | 22 | 5 | 100
432 | 2013-03-01 | 15:30 | Lamapereyra | 421 | BT6 | 2-3 a | 0-6 mm | Caliza | - | - |  | 421 | AV1 | 20 | 421 | AV2 | 45 | - | - | - | - | - | - | 53 | 45 | 200 (1,5) | 46 | 22 | 210 (2,5) | - | - | - |  | 100 | 100 | 100 | 100 | 100 | 100 | 100 | 100 | 100 | 100 | 100 | 100 | 100 | 100 | 99.6 | 0 | Caliza | 8.18 | 1.672323 | 49.24658 | 16% | 421 | CV1 | Banana | 38 (colocaron 34 de goma) | 22 | 5 |  |  |  | HMG1-01966 | 2013-03-01 | 421-BT6 | 0-6 mm | 100 | 100 | 100 | 100 | 99.6 | 81.11 | 0 | 2.62
433 | 2013-03-01 | 15:30 | Lamapereyra | 421 | BT7 | 2-3 a | 6-19 mm | Caliza | - | - |  | 421 | AV1 | 20 | 421 | AV2 | 45 | - | - | - | - | - | - | 53 | 45 | 200 (1,5) | 46 | 22 | 210 (2,5) | - | - | - |  | 100 | 100 | 100 | 100 | 100 | 100 | 100 | 100 | 100 | 100 | 100 | 98.28 | 59.91 | 39.52 | 3 | 0.59 |  | 19.68 | 1.647059 | 116.6908 | 37.92% | 421 | CV2 | Sandvik | 22 | 5 |  |  | 97 |  | HMG1-01968 | 2013-03-01 | 421-BT7 | 6-19 mm | 100 | 98.28 | 59.91 | 39.52 | 3 | 0.59 | 0 | 6.59
434 | 2013-03-01 | 15:30 | Jesus Ferraris | 421 | BT9 | 2-3 a | 20-38 mm | Caliza | - | - |  | 421 | AV1 | 20 | 421 | AV2 | 45 | - | - | - | - | - | - | 53 | 45 | 200 (1,5) | 46 | 22 | 210 (2,5) | - | - | - |  | 100 | 100 | 100 | 100 | 100 | 100 | 100 | 100 | 100 | 100 | 59.14 | 15.42 | 0.81 | 0.47 | 0.34 | 0 | Caliza | 24.2 | 1.627686 | 141.804 | 46.08% | 421 | CV2 | Sandvik | 22 | 5 |  | 84.58 |  |  | HMG1-01970 | 2013-03-01 | 421-BT9 | 20-38 mm | 59.14 | 15.42 | 0.81 | 0.47 | 0.34 | 0 | 0 | 7.84
435 | 2013-03-01 | 15:30 | Juan Nieto | 441 | BT1 | 4-c |  | Caliza | - | - |  | - | - | - | - | - | - | 441 | AV2 | Por caida | - | - | - | - | - | - | - | - | - | 32 | 18 | 150 (3) | [17 empty] | Caliza | 27.58 | 1.640502 | 162.8822 |  | - | - | - | - | - | -
436 | 2013-03-01 | 15:30 | Juan Nieto | 441 | BT3 | 4-c |  | Caliza | - | - |  | - | - | - | - | - | - | 441 | AV2 | Por caida | - | - | - | - | - | - | - | - | - | 32 | 18 | 150 (3) | [17 empty] | Caliza | 0.81 | 1.62623 | 4.742085 |  | 441 | CV1 | Loro | 20 (80) y 27 (16) | 15 | 5 | 100
437 | 2013-03-01 | 15:30 | Juan Nieto | 441 | BT4 | 4-c | 6-19 mm | Caliza | - | - |  | - | - | - | - | - | - | 441 | AV2 | Por caida | - | - | - | - | - | - | - | - | - | 32 | 18 | 150 (3) |  | 100 | 100 | 100 | 100 | 100 | 100 | 100 | 100 | 100 | 100 | 100 | 94.7 | 56.41 | 32.24 | 1.95 | 0.47 |  | 13.52 | 1.614022 | 78.55768 | 72.88% | 441 | CV1 | Loro | 20 (80) y 27 (16) | 15 | 5 |  |  | 98.05 | HMG1-01969 | 2013-03-01 | 441-BT4 | 6-19 mm | 100 | 94.7 | 56.41 | 32.24 | 1.95 | 0.47 | 0 | 6.71
438 | 2013-03-01 | 15:30 | Juan Nieto | 441 | BT6 | 4-c | 0-6 mm | Caliza | - | - |  | - | - | - | - | - | - | 441 | AV2 | Por caida | - | - | - | - | - | - | - | - | - | 32 | 18 | 150 (3) |  | 100 | 100 | 100 | 100 | 100 | 100 | 100 | 100 | 100 | 100 | 100 | 100 | 100 | 100 | 0 | 0 |  | 4.98 | 1.630921 | 29.23915 | 27.12% | 441 | CV1 | Loro | 20 (80) y 27 (16) | 15 | 5 |  |  | 100 | HMG1-01967 | 2013-03-01 | 441-BT6 | 0-6 mm | 100 | 100 | 100 | 100 |  |  | 0
439 | 2013-03-05 | 9:30 | Jesus Ferraris | 411 | BT2 | 1-b | 0-20 mm | Caliza | 411 | AV1 | Dos velocidades | - | - | - | - | - | - | - | - | - | - | 140 | - | - | - | - | - | - | - | - | - | - | [17 empty] | Caliza | 6.3 | 1.605882 | 36.42141 | 8.555% | 411 | CV1 | Loro primaria | 65 | 10 (2), 22 (2) y 27 - Tapado casi todo el piso (se destaparon algunos) | - |  | 100 |  |  |  |  | 0-20 mm
440 | 2013-03-05 | 9:30 | Jesus Ferraris | 411 | BT3 | 1-b | 25-180 mm | Caliza | 411 | AV1 | Dos velocidades | - | - | - | - | - | - | - | - | - | - | 140 | - | - | - | - | - | - | - | - | - | - | [17 empty] | Caliza | 80.04 | 1.351064 | 389.3009 |  | 411 | CV1 | Loro primaria | 65 | 10 (2), 22 (2) y 27 - Tapado casi todo el piso (se destaparon algunos) | - | [6 empty] | 25-180 mm
441 | 2013-03-11 | 9:00 | Lamapereyra | 411 | BT1 | 1-b |  | Gneis | 411 | AV1 | Dos velocidades | - | - | - | - | - | - | - | - | - | - | 140 | - | - | - | - | - | - | - | - | - | - |  | 100 | 100 | 100 | 100 | 100 | 100 | 100 | 100 | 100 | 100 | 100 | 100 | 100 | 100 | 4 | 0 | Control de % finos - Gneis | 97.08 | 1.3 | 454.3344 |  | - | - | - | - | - | - | [15 empty] | 4
442 | 2013-03-11 | 9:00 | Leandro Heredia - Leonardo Pereyra | 411 | BT2 | 1-b | 0-20 mm | Gneis | 411 | AV1 | Dos velocidades | - | - | - | - | - | - | - | - | - | - | 140 | - | - | - | - | - | - | - | - | - | - | [18 empty] | 8.6 | 1.605882 | 49.71812 | 19.23% | 411 | CV1 | Loro primaria | 65 | 10 (2), 22 (2) y 27 - Tapado casi todo el piso (se destaparon algunos) | - |  | 100 |  |  |  |  | 0-20 mm
443 | 2013-03-11 | 9:00 | Lamapereyra | 411 | BT3 | 1-b | 25-180 mm | Gneis | 411 | AV1 | Dos velocidades | - | - | - | - | - | - | - | - | - | - | 140 | - | - | - | - | - | - | - | - | - | - | [18 empty] | 42.94 | 1.351064 | 208.8529 |  | 411 | CV1 | Loro primaria | 65 | 10 (2), 22 (2) y 27 - Tapado casi todo el piso (se destaparon algunos) | - | [6 empty] | 25-180 mm
444 | 2013-03-20 | 10:00 | Gabriel San Martin | 411 | BT1 | 1-b |  | Gneis | 411 | AV1 | Dos velocidades | - | - | - | - | - | - | - | - | - | - | 140 | - | - | - | - | - | - | - | - | - | - |  | 100 | 100 | 100 | 100 | 100 | 100 | 100 | 100 | 100 | 100 | 100 | 100 | 100 | 100 | 7 | 0 | Control de % finos - Gneis | 99.44 | 1.3 | 465.3792 |  | - | - | - | - | - | - | [15 empty] | 7
445 | 2013-03-20 | 10:00 | Gabriel San Martin | 411 | BT2 | 1-b | 0-20 mm | Gneis | 411 | AV1 | Dos velocidades | - | - | - | - | - | - | - | - | - | - | 140 | - | - | - | - | - | - | - | - | - | - | [18 empty] | 9.36 | 1.605882 | 54.11181 | 12% | 411 | CV1 | Loro primaria | 65 | 10 (2), 22 (2) y 27 - Tapado casi todo el piso (se destaparon algunos) | - |  | 100 |  |  |  |  | 0-20 mm
446 | 2013-03-20 | 10:00 | Gabriel San Martin | 411 | BT3 | 1-b | 25-180 mm | Gneis | 411 | AV1 | Dos velocidades | - | - | - | - | - | - | - | - | - | - | 140 | - | - | - | - | - | - | - | - | - | - | [18 empty] | 81.6 | 1.351064 | 396.8885 |  | 411 | CV1 | Loro primaria | 65 | 10 (2), 22 (2) y 27 - Tapado casi todo el piso (se destaparon algunos) | - | [6 empty] | 25-180 mm
447 | 2013-04-23 | 11:00 | Pablo Tabares | 411 | BT2 | 1-b | 0-20 mm | Caliza | 411 | AV1 | Dos velocidades | - | - | - | - | - | - | - | - | - | - | 140 | - | - | - | - | - | - | - | - | - | - | [17 empty] | Caliza | 12.04 | 1.605882 | 69.60536 | 13.19% | 411 | CV1 | Loro primaria | 65 | 10 (2), 22 (2) y 27 - Tapado casi todo el piso (se destaparon algunos) | - |  | 100 |  |  |  |  | 0-20 mm | [19 empty] | Centro - Rampita voladura 4570
448 | 2013-04-23 | 11:00 | Pablo Tabares | 411 | BT3 | 1-b | 25-180 mm | Caliza | 411 | AV1 | Dos velocidades | - | - | - | - | - | - | - | - | - | - | 140 | - | - | - | - | - | - | - | - | - | - | [17 empty] | Caliza | 94.16 | 1.351064 | 457.9782 |  | 411 | CV1 | Loro primaria | 65 | 10 (2), 22 (2) y 27 - Tapado casi todo el piso (se destaparon algunos) | - | [6 empty] | 25-180 mm | [19 empty] | Centro - Rampita voladura 4570
449 | 2013-04-23 | 14:00 | Gabriel San Martin | 421 | BT1 | 2-3 a |  | Caliza | - | - |  | 421 | AV1 | 10 | 421 | AV2 | 10 | - | - | - | - | - | - | 53 | 44 | 190 (1,5) | 46 | 31 | 170 (2,3) | - | - | - | [17 empty] | Caliza | 57.42 | 1.36 | 281.12832 |  | 411 | CV1 | Loro primaria | 65 | 10 (2), 22 (2) y 34 (tapado la mitad) |  |  | 100 | [24 empty] | Centro - Rampita voladura 4570
450 | 2013-04-23 | 14:00 | Gabriel San Martin | 421 | BT3 | 2-3 a |  | Caliza | - | - |  | 421 | AV1 | 10 | 421 | AV2 | 10 | - | - | - | - | - | - | 53 | 44 | 190 (1,5) | 46 | 31 | 170 (2,3) | - | - | - | [17 empty] | Caliza | 36.74 | 1.69279 | 223.8952 |  | 421 | CV1 | Banana | 38 (colocaron 34 de goma) | 22 | 5 | 100 | [25 empty] | Centro - Rampita voladura 4570
451 | 2013-04-23 | 14:00 | Gabriel San Martin | 421 | BT6 | 2-3 a | 0-6 mm | Caliza | - | - |  | 421 | AV1 | 10 | 421 | AV2 | 10 | - | - | - | - | - | - | 53 | 44 | 190 (1,5) | 46 | 31 | 170 (2,3) | - | - | - |  | 100 | 100 | 100 | 100 | 100 | 100 | 100 | 100 | 100 | 100 | 100 | 100 | 100 | 100 | 97.21 | 0 | Caliza | 7.38 | 1.672323 | 44.43029 | 17.36% | 421 | CV1 | Banana | 38 (colocaron 34 de goma) | 22 | 5 |  |  |  | HMG1-02028 | 2013-04-23 | 421-BT6 | 0-6 mm | 100 | 100 | 100 | 100 | 97.21 | 69.66 | 0 | 2.95 | [11 empty] | Centro - Rampita voladura 4570
452 | 2013-04-23 | 14:00 | Gabriel San Martin | 421 | BT7 | 2-3 a | 6-19 mm | Caliza | - | - |  | 421 | AV1 | 10 | 421 | AV2 | 10 | - | - | - | - | - | - | 53 | 44 | 190 (1,5) | 46 | 31 | 170 (2,3) | - | - | - |  | 100 | 100 | 100 | 100 | 100 | 100 | 100 | 100 | 100 | 100 | 100 | 98.97 | 61.46 | 38.89 | 2 | 0.7 |  | 11.86 | 1.647059 | 70.32282 | 27.47% | 421 | CV2 | Sandvik | 22 | 5 |  |  | 98 |  | HMG1-02026 | 2013-04-23 | 421-BT7 | 6-19 mm | 100 | 98.97 | 61.46 | 38.89 | 2 | 0.7 | 0 | 6.59 |  | 2679 | 0.6 | [5 empty] | 1.4 | 26 |  | Centro - Rampita voladura 4570
453 | 2013-04-23 | 14:00 | Gabriel San Martin | 421 | BT9 | 2-3 a | 20-38 mm | Caliza | - | - |  | 421 | AV1 | 10 | 421 | AV2 | 10 | - | - | - | - | - | - | 53 | 44 | 190 (1,5) | 46 | 31 | 170 (2,3) | - | - | - |  | 100 | 100 | 100 | 100 | 100 | 100 | 100 | 100 | 100 | 100 | 54.39 | 10.27 | 0.61 | 0.38 | 0.33 | 0 | Caliza | 24.1 | 1.627686 | 141.218 | 55.17% | 421 | CV2 | Sandvik | 22 | 5 |  | 89.73 |  |  | HMG1-02027 | 2013-04-23 | 421-BT9 | 20-38 mm | 54.39 | 10.27 | 0.61 | 0.38 | 0.33 | 0 | 0 | 7.89 | [11 empty] | Centro - Rampita voladura 4570
454 | 2013-04-23 | 14:00 | Gabriel San Martin | 441 | BT1 | 4-c |  | Caliza | - | - |  | - | - | - | - | - | - | 441 | AV2 | Por caida | - | - | - | - | - | - | - | - | - | 32 | 22 | 125 (2,7) | [17 empty] | Caliza | 18.5 | 1.640502 | 109.2575 |  | - | - | - | - | - | - | [26 empty] | Centro - Rampita voladura 4570
455 | 2013-04-23 | 14:00 | Gabriel San Martin | 441 | BT3 | 4-c |  | Caliza | - | - |  | - | - | - | - | - | - | 441 | AV2 | Por caida | - | - | - | - | - | - | - | - | - | 32 | 22 | 125 (2,7) | [17 empty] | Caliza | 2.52 | 1.62623 | 14.75315 |  | 441 | CV1 | Loro | 20 (80) y 27 (16) | 15 | 5 | 100 | [25 empty] | Centro - Rampita voladura 4570
456 | 2013-04-23 | 14:00 | Gabriel San Martin | 441 | BT4 | 4-c | 6-19 mm | Caliza | - | - |  | - | - | - | - | - | - | 441 | AV2 | Por caida | - | - | - | - | - | - | - | - | - | 32 | 22 | 125 (2,7) |  | 100 | 100 | 100 | 100 | 100 | 100 | 100 | 100 | 100 | 100 | 100 | 90.99 | 40.07 | 23.89 | 2.8 | 0.73 |  | 12.52 | 1.614022 | 72.7472 | 86.1% | 441 | CV1 | Loro | 20 (80) y 27 (16) | 15 | 5 |  |  | 97.2 | HMG1-02025 | 2013-04-23 | 441-BT4 | 6-19 mm | 100 | 90.99 | 40.07 | 23.89 | 2.8 | 0.73 | 0 | 6.82 | [11 empty] | Centro - Rampita voladura 4570
457 | 2013-04-23 | 14:00 | Gabriel San Martin | 441 | BT6 | 4-c | 0-6 mm | Caliza | - | - |  | - | - | - | - | - | - | 441 | AV2 | Por caida | - | - | - | - | - | - | - | - | - | 32 | 22 | 125 (2,7) |  | 100 | 100 | 100 | 100 | 100 | 100 | 100 | 100 | 100 | 100 | 100 | 100 | 100 | 100 | 0 | 0 |  | 2 | 1.630921 | 11.74263 | 13.9% | 441 | CV1 | Loro | 20 (80) y 27 (16) | 15 | 5 |  |  | 100 | HMG1-02029 | 2013-04-23 | 441-BT6 | 0-6 mm | 100 | 100 | 100 | 100 |  |  | 0 | [12 empty] | Centro - Rampita voladura 4570
458 | 2013-05-02 | 10:30 | David Lopez | 411 | BT1 | 1-b |  | Gneis | 411 | AV1 | 95% | - | - | - | - | - | - | - | - | - | - | 140 | - | - | - | - | - | - | - | - | - | - |  | 100 | 100 | 100 | 100 | 100 | 100 | 100 | 100 | 100 | 100 | 100 | 100 | 100 | 100 | 12 | 0 | Control de % finos - Gneis | 143.56 | 1.3 | 671.8608 |  | - | - | - | - | - | - | [15 empty] | 12 | [10 empty] | Cantera 10 - Pit Petreos
459 | 2013-05-02 | 10:30 | David Lopez | 411 | BT2 | 1-b | 0-20 mm | Gneis | 411 | AV1 | 95% | - | - | - | - | - | - | - | - | - | - | 140 | - | - | - | - | - | - | - | - | - | - | [18 empty] | 39 | 1.605882 | 225.4659 | 29.59% | 411 | CV1 | Loro primaria | 65 | 10 (2), 22 (2) y 27 - Tapado casi todo el piso (se destaparon algunos) | - |  | 100 |  |  |  |  | 0-20 mm | [19 empty] | Cantera 10 - Pit Petreos
460 | 2013-05-02 | 10:30 | David Lopez | 411 | BT3 | 1-b | 25-180 mm | Gneis | 411 | AV1 | 95% | - | - | - | - | - | - | - | - | - | - | 140 | - | - | - | - | - | - | - | - | - | - | [18 empty] | 110.32 | 1.351064 | 536.5777 |  | 411 | CV1 | Loro primaria | 65 | 10 (2), 22 (2) y 27 - Tapado casi todo el piso (se destaparon algunos) | - | [6 empty] | 25-180 mm | [19 empty] | Cantera 10 - Pit Petreos
461 | 2013-05-02 | 11:30 | Jesus Ferraris | 421 | BT1 | 2-3 a |  | Gneis | - | - |  | 421 | AV1 | 10 | 421 | AV2 | 25 | - | - | - | - | - | - | 53 | 45 | 200 (1,5) | 46 | 22 | 220 (2,8) | - | - | - | [18 empty] | 55.56 | 1.36 | 272.02176 |  | 411 | CV1 | Loro primaria | 65 | 10 (2), 22 (2) y 34 (tapado la mitad) |  |  | 100 | [24 empty] | Cantera 10 - Pit Petreos
462 | 2013-05-02 | 11:30 | Jesus Ferraris | 421 | BT3 | 2-3 a |  | Gneis | - | - |  | 421 | AV1 | 10 | 421 | AV2 | 25 | - | - | - | - | - | - | 53 | 45 | 200 (1,5) | 46 | 22 | 220 (2,8) | - | - | - | [18 empty] | 35.46 | 1.69279 | 216.0948 |  | 421 | CV1 | Banana | 38 (colocaron 34 de goma) | 22 | 5 | 100 | [25 empty] | Cantera 10 - Pit Petreos
463 | 2013-05-02 | 11:30 | Jesus Ferraris | 421 | BT6 | 2-3 a | 0-6 mm | Gneis | - | - |  | 421 | AV1 | 10 | 421 | AV2 | 25 | - | - | - | - | - | - | 53 | 45 | 200 (1,5) | 46 | 22 | 220 (2,8) | - | - | - |  | 100 | 100 | 100 | 100 | 100 | 100 | 100 | 100 | 100 | 100 | 100 | 100 | 100 | 100 | 99.01 | 0 |  | 7.4 | 1.672323 | 44.5507 | 15.74% | 421 | CV1 | Banana | 38 (colocaron 34 de goma) | 22 | 5 |  |  |  | HMG1-02039 | 2013-05-02 | 421-BT6 | 0-6 mm | 100 | 100 | 100 | 100 | 99.01 | 75.84 | 0 | 2.87 | [11 empty] | Cantera 10 - Pit Petreos
464 | 2013-05-02 | 11:30 | Jesus Ferraris | 421 | BT7 | 2-3 a | 6-19 mm | Gneis | - | - |  | 421 | AV1 | 10 | 421 | AV2 | 25 | - | - | - | - | - | - | 53 | 45 | 200 (1,5) | 46 | 22 | 220 (2,8) | - | - | - |  | 100 | 100 | 100 | 100 | 100 | 100 | 100 | 100 | 100 | 100 | 100 | 98.07 | 63.93 | 41.29 | 2.87 | 0.6 |  | 16.08 | 1.647059 | 95.34494 | 33.69% | 421 | CV2 | Sandvik | 22 | 5 |  |  | 97.13 |  | HMG1-02040 | 2013-05-02 | 421-BT7 | 6-19 mm | 100 | 98.07 | 63.93 | 41.29 | 2.87 | 0.6 | 0 | 6.57 |  | 2780 | 0.67 | [5 empty] | 0.9 | 16 |  | Cantera 10 - Pit Petreos
465 | 2013-05-02 | 11:30 | Jesus Ferraris | 421 | BT9 | 2-3 a | 20-38 mm | Gneis | - | - |  | 421 | AV1 | 10 | 421 | AV2 | 25 | - | - | - | - | - | - | 53 | 45 | 200 (1,5) | 46 | 22 | 220 (2,8) | - | - | - |  | 100 | 100 | 100 | 100 | 100 | 100 | 100 | 100 | 100 | 100 | 61.87 | 18.76 | 0.62 | 0.26 | 0.21 | 0 |  | 24.42 | 1.627686 | 143.0931 | 50.56% | 421 | CV2 | Sandvik | 22 | 5 |  | 81.24 |  |  | HMG1-02041 | 2013-05-02 | 421-BT9 | 20-38 mm | 61.87 | 18.76 | 0.62 | 0.26 | 0.21 | 0 | 0 | 7.81 | [11 empty] | Cantera 10 - Pit Petreos
466 | 2013-05-07 | 10:30 | Pablo Tabares | 411 | BT1 | 1-b |  | Gneis | 411 | AV1 | 68% | - | - | - | - | - | - | - | - | - | - | 140 | - | - | - | - | - | - | - | - | - | - |  | 100 | 100 | 100 | 100 | 100 | 100 | 100 | 100 | 100 | 100 | 100 | 100 | 100 | 100 | 2 | 0 | Control de % finos - Gneis | 82.36 | 1.3 | 385.4448 |  | - | - | - | - | - | - | [15 empty] | 2 | [10 empty] | Cantera 10 - Pit Petreos
467 | 2013-05-07 | 10:30 | Pablo Tabares | 411 | BT2 | 1-b | 0-20 mm | Gneis | 411 | AV1 | 68% | - | - | - | - | - | - | - | - | - | - | 140 | - | - | - | - | - | - | - | - | - | - | [18 empty] | 16.12 | 1.605882 | 93.19256 | 23.54% | 411 | CV1 | Loro primaria | 65 | 10 (2), 22 (2), 27 y 34 | - |  | 100 |  |  |  |  | 0-20 mm | [19 empty] | Cantera 10 - Pit Petreos
468 | 2013-05-07 | 10:30 | Pablo Tabares | 411 | BT3 | 1-b | 25-180 mm | Gneis | 411 | AV1 | 68% | - | - | - | - | - | - | - | - | - | - | 140 | - | - | - | - | - | - | - | - | - | - | [18 empty] | 62.24 | 1.351064 | 302.7248 |  | 411 | CV1 | Loro primaria | 65 | 10 (2), 22 (2), 27 y 34 | - | [6 empty] | 25-180 mm | [19 empty] | Cantera 10 - Pit Petreos
469 | 2013-05-07 | 15:00 | Jesus Ferraris | 441 | BT1 | 4-d |  | Gneis | - | - |  | - | - | - | - | - | - | 441 | AV2 | Por caida | - | - | - | - | - | - | - | - | - | 32 | 22 | 130 (2,5) | [18 empty] | 12.58 | 1.640502 | 74.29507 |  | - | - | - | - | - | - | [26 empty] | Cantera 10 - Pit Petreos
470 | 2013-05-07 | 15:00 | Jesus Ferraris | 441 | BT3 | 4-d |  | Gneis | - | - |  | - | - | - | - | - | - | 441 | AV2 | Por caida | - | - | - | - | - | - | - | - | - | 32 | 22 | 130 (2,5) | [18 empty] | 5.36 | 1.62623 | 31.37972 |  | 441 | CV1 | Loro | 20 (80) y 27 (16) | 15 | 5 | 100 | [25 empty] | Cantera 10 - Pit Petreos
471 | 2013-05-07 | 15:00 | Jesus Ferraris | 441 | BT4 | 4-d | 6-19 mm | Gneis | - | - |  | - | - | - | - | - | - | 441 | AV2 | Por caida | - | - | - | - | - | - | - | - | - | 32 | 22 | 130 (2,5) |  | 100 | 100 | 100 | 100 | 100 | 100 | 100 | 100 | 100 | 100 | 100 | 91.33 | 27.95 | 13.26 | 0.85 | 0.42 |  | 8.35 | 1.614022 | 48.5175 | 54.82% | 441 | CV1 | Loro | 20 (80) y 27 (16) | 15 | 5 |  |  | 99.15 | HMG1-02047 | 2013-05-07 | 441-BT4 | 6-19 mm | 100 | 91.33 | 27.95 | 13.26 | 0.85 | 0.42 | 0 | 6.94 | [11 empty] | Cantera 10 - Pit Petreos
472 | 2013-05-07 | 15:00 | Jesus Ferraris | 441 | BT5 | 4-d | 6-12 mm | Gneis | - | - |  | - | - | - | - | - | - | 441 | AV2 | Por caida | - | - | - | - | - | - | - | - | - | 32 | 22 | 130 (2,5) |  | 100 | 100 | 100 | 100 | 100 | 100 | 100 | 100 | 100 | 100 | 100 | 100 | 92.89 | 63.16 | 3.93 | 0.64 |  | 3.01 | 1.582443 | 17.14735 | 19.37% | 441 | CV1 | Loro | 20 (80) y 27 (16) | 15 | 5 |  |  | 96.07 | HMG1-02046 | 2013-05-07 | 441-BT5 | 6-12 mm | 100 | 100 | 92.89 | 63.16 | 3.93 | 0.64 | 0 | 6.32 | [11 empty] | Cantera 10 - Pit Petreos
473 | 2013-05-07 | 15:00 | Jesus Ferraris | 441 | BT6 | 4-d | 0-6 mm | Gneis | - | - |  | - | - | - | - | - | - | 441 | AV2 | Por caida | - | - | - | - | - | - | - | - | - | 32 | 22 | 130 (2,5) |  | 100 | 100 | 100 | 100 | 100 | 100 | 100 | 100 | 100 | 100 | 100 | 100 | 100 | 100 | 0 | 0 |  | 3.89 | 1.630921 | 22.83942 | 25.81% | 441 | CV1 | Loro | 20 (80) y 27 (16) | 15 | 5 |  |  | 100 | HMG1-02045 | 2013-05-07 | 441-BT6 | 0-6 mm | 100 | 100 | 100 | 100 |  |  | 0 | [12 empty] | Cantera 10 - Pit Petreos
474 | 2013-05-14 | 10:00 | Jesus Ferraris | 411 | BT1 | 1-b |  | Gneis | 411 | AV1 | 90% | - | - | - | - | - | - | - | - | - | - | 140 | - | - | - | - | - | - | - | - | - | - |  | 100 | 100 | 100 | 100 | 100 | 100 | 100 | 100 | 100 | 100 | 100 | 100 | 100 | 100 | 6 | 0 | Control de % finos - Gneis | 91.16 | 1.3 | 426.6288 |  | - | - | - | - | - | - | [15 empty] | 6 | [10 empty] | Cantera Sur - Cajo Sur
475 | 2013-05-14 | 10:00 | Jesus Ferraris | 411 | BT2 | 1-b | 0-20 mm | Gneis | 411 | AV1 | 90% | - | - | - | - | - | - | - | - | - | - | 140 | - | - | - | - | - | - | - | - | - | - | [18 empty] | 9.68 | 1.605882 | 55.96179 | 11.91% | 411 | CV1 | Loro primaria | 65 | 10 (2), 22 (2) y 27 | - |  | 100 |  |  |  |  | 0-20 mm | [19 empty] | Cantera Sur - Cajo Sur
476 | 2013-05-14 | 10:00 | Jesus Ferraris | 411 | BT3 | 1-b | 25-180 mm | Gneis | 411 | AV1 | 90% | - | - | - | - | - | - | - | - | - | - | 140 | - | - | - | - | - | - | - | - | - | - | [18 empty] | 85.12 | 1.351064 | 414.0092 |  | 411 | CV1 | Loro primaria | 65 | 10 (2), 22 (2) y 27 | - | [6 empty] | 25-180 mm | [19 empty] | Cantera Sur - Cajo Sur
477 | 2013-05-14 | 14:30 | Pablo Tabares | 421 | BT1 | 2-3 a |  | Gneis | - | - |  | 421 | AV1 | 10 | 421 | AV2 | 10 | - | - | - | - | - | - | 53 | 47 | 200 (1,7) | 46 | Se baja | 230 (3,2) | - | - | - | [18 empty] | 46.16 | 1.36 | 225.99936 |  | 411 | CV1 | Loro primaria | 65 | 10 (2), 22 (2) y 27 |  |  | 100 | [24 empty] | Cantera 10 - Pit Petreos
478 | 2013-05-14 | 14:30 | Pablo Tabares | 421 | BT3 | 2-3 a |  | Gneis | - | - |  | 421 | AV1 | 10 | 421 | AV2 | 10 | - | - | - | - | - | - | 53 | 47 | 200 (1,7) | 46 | Se baja | 230 (3,2) | - | - | - | [18 empty] | 28.64 | 1.69279 | 174.5334 |  | 421 | CV1 | Banana | 38, 34 goma y 22 goma | 22 | 5 | 100 | [25 empty] | Cantera 10 - Pit Petreos
479 | 2013-05-14 | 14:30 | Pablo Tabares | 421 | BT6 | 2-3 a | 0-6 mm | Gneis | - | - |  | 421 | AV1 | 10 | 421 | AV2 | 10 | - | - | - | - | - | - | 53 | 47 | 200 (1,7) | 46 | Se baja | 230 (3,2) | - | - | - |  | 100 | 100 | 100 | 100 | 100 | 100 | 100 | 100 | 100 | 100 | 100 | 100 | 100 | 100 | 98.99 | 0 |  | 7.08 | 1.672323 | 42.62418 | 16.24% | 421 | CV1 | Banana | 38, 34 goma y 22 goma | 22 | 5 |  |  |  | HMG1-02059 | 2013-05-14 | 421-BT6 | 0-6 mm | 100 | 100 | 100 | 100 | 98.99 | 76.66 | 0 | 2.93 | [11 empty] | Cantera 10 - Pit Petreos
480 | 2013-05-14 | 14:30 | Pablo Tabares | 421 | BT7 | 2-3 a | 6-19 mm | Gneis | - | - |  | 421 | AV1 | 10 | 421 | AV2 | 10 | - | - | - | - | - | - | 53 | 47 | 200 (1,7) | 46 | Se baja | 230 (3,2) | - | - | - |  | 100 | 100 | 100 | 100 | 100 | 100 | 100 | 100 | 100 | 100 | 100 | 98.59 | 62.31 | 41.96 | 2.81 | 0.7 |  | 15 | 1.647059 | 88.94118 | 33.89% | 421 | CV2 | Sandvik | 22 | 5 |  |  | 97.19 |  | HMG1-02063 | 2013-05-14 | 421-BT7 | 6-19 mm | 100 | 98.59 | 62.31 | 41.96 | 2.81 | 0.7 | 0 | 6.56 | [11 empty] | Cantera 10 - Pit Petreos
481 | 2013-05-14 | 14:30 | Pablo Tabares | 421 | BT9 | 2-3 a | 20-38 mm | Gneis | - | - |  | 421 | AV1 | 10 | 421 | AV2 | 10 | - | - | - | - | - | - | 53 | 47 | 200 (1,7) | 46 | Se baja | 230 (3,2) | - | - | - |  | 100 | 100 | 100 | 100 | 100 | 100 | 100 | 100 | 100 | 100 | 59.62 | 17.98 | 0.92 | 0.64 | 0.45 | 0 |  | 22.34 | 1.627686 | 130.905 | 49.87% | 421 | CV2 | Sandvik | 22 | 5 |  | 82.02 |  |  | HMG1-02064 | 2013-05-14 | 421-BT9 | 20-38 mm | 59.62 | 17.98 | 0.92 | 0.64 | 0.45 | 0 | 0 | 7.81 | [11 empty] | Cantera 10 - Pit Petreos
482 | 2013-05-14 | 15:30 | Pablo Tabares | 441 | BT1 | 4-d |  | Gneis | - | - |  | - | - | - | - | - | - | 441 | AV2 | Por caida | - | - | - | - | - | - | - | - | - | 32 | 17 | 150 (3) | [18 empty] | 19.44 | 1.640502 | 114.8089 |  | - | - | - | - | - | - | [26 empty] | Cantera 10 - Pit Petreos
483 | 2013-05-14 | 15:30 | Pablo Tabares | 441 | BT3 | 4-d |  | Gneis | - | - |  | - | - | - | - | - | - | 441 | AV2 | Por caida | - | - | - | - | - | - | - | - | - | 32 | 17 | 150 (3) | [18 empty] | 3.58 | 1.62623 | 20.95885 |  | 441 | CV1 | Loro | 20 (80) y 27 (16) | 15 | 5 | 100 | [25 empty] | Cantera 10 - Pit Petreos
484 | 2013-05-14 | 15:30 | Pablo Tabares | 441 | BT4 | 4-d | 6-19 mm | Gneis | - | - |  | - | - | - | - | - | - | 441 | AV2 | Por caida | - | - | - | - | - | - | - | - | - | 32 | 17 | 150 (3) |  | 100 | 100 | 100 | 100 | 100 | 100 | 100 | 100 | 100 | 100 | 100 | 81.83 | 24.66 | 12.75 | 1.17 | 0.63 |  | 12.32 | 1.614022 | 71.5851 | 61.39% | 441 | CV1 | Loro | 20 (80) y 27 (16) | 15 | 5 |  |  | 98.83 | HMG1-02062 | 2013-05-14 | 441-BT4 | 6-19 mm | 100 | 81.83 | 24.66 | 12.75 | 1.17 | 0.63 | 0 | 7.04 | [11 empty] | Cantera 10 - Pit Petreos
485 | 2013-05-14 | 15:30 | Pablo Tabares | 441 | BT5 | 4-d | 6-12 mm | Gneis | - | - |  | - | - | - | - | - | - | 441 | AV2 | Por caida | - | - | - | - | - | - | - | - | - | 32 | 17 | 150 (3) |  | 100 | 100 | 100 | 100 | 100 | 100 | 100 | 100 | 100 | 100 | 100 | 100 | 90.81 | 64.57 | 4.12 | 1.33 |  | 3.47 | 1.582443 | 19.76787 | 16.95% | 441 | CV1 | Loro | 20 (80) y 27 (16) | 15 | 5 |  |  | 95.88 | HMG1-02061 | 2013-05-14 | 441-BT5 | 6-12 mm | 100 | 100 | 90.81 | 64.57 | 4.12 | 1.33 | 0 | 6.3 | [11 empty] | Cantera 10 - Pit Petreos
486 | 2013-05-14 | 15:30 | Pablo Tabares | 441 | BT6 | 4-d | 0-6 mm | Gneis | - | - |  | - | - | - | - | - | - | 441 | AV2 | Por caida | - | - | - | - | - | - | - | - | - | 32 | 17 | 150 (3) |  | 100 | 100 | 100 | 100 | 100 | 100 | 100 | 100 | 100 | 100 | 100 | 100 | 100 | 100 | 0 | 0 |  | 4.3 | 1.630921 | 25.24666 | 21.65% | 441 | CV1 | Loro | 20 (80) y 27 (16) | 15 | 5 |  |  | 100 | HMG1-02060 | 2013-05-14 | 441-BT6 | 0-6 mm | 100 | 100 | 100 | 100 |  |  | 0 | [12 empty] | Cantera 10 - Pit Petreos
487 | 2013-05-23 | 10:30 | Gabriel San Martin | 411 | BT1 | 1-b |  | Gneis | 411 | AV1 | 85% | - | - | - | - | - | - | - | - | - | - | 140 | - | - | - | - | - | - | - | - | - | - |  | 100 | 100 | 100 | 100 | 100 | 100 | 100 | 100 | 100 | 100 | 100 | 100 | 100 | 100 | 14 | 0 | Control de % finos - Gneis | 75.92 | 1.3 | 355.3056 |  | - | - | - | - | - | - | [15 empty] | 14 | [10 empty] | Material de stock de 1°
488 | 2013-05-23 | 10:30 | Gabriel San Martin | 411 | BT2 | 1-b | 0-20 mm | Gneis | 411 | AV1 | 85% | - | - | - | - | - | - | - | - | - | - | 140 | - | - | - | - | - | - | - | - | - | - | [18 empty] | 22.9 | 1.605882 | 132.3889 | 25.22% | 411 | CV1 | Loro primaria | 65 | 10 (2), 22 (2) y 27 | - |  | 100 |  |  |  |  | 0-20 mm | [19 empty] | Material de stock de 1°
489 | 2013-05-23 | 10:30 | Gabriel San Martin | 411 | BT3 | 1-b | 25-180 mm | Gneis | 411 | AV1 | 85% | - | - | - | - | - | - | - | - | - | - | 140 | - | - | - | - | - | - | - | - | - | - | [18 empty] | 80.72 | 1.351064 | 392.6083 |  | 411 | CV1 | Loro primaria | 65 | 10 (2), 22 (2) y 27 | - | [6 empty] | 25-180 mm | [19 empty] | Material de stock de 1°
490 | 2013-05-23 | 11:30 | Pablo Tabares | 421 | BT1 | 2-3 a |  | Gneis | - | - |  | 421 | AV1 | 0 | 421 | AV2 | 0 | - | - | - | - | - | - | 53 | 45 | 190 (1,4) | 46 | 22 | 230 (3) | - | - | - | [18 empty] | 64.2 | 1.36 | 314.3232 |  | 411 | CV1 | Loro primaria | 65 | 10 (2), 22 (2) y 27 |  |  | 100 | [24 empty] | Material de stock de 1°
491 | 2013-05-23 | 11:30 | Pablo Tabares | 421 | BT3 | 2-3 a |  | Gneis | - | - |  | 421 | AV1 | 0 | 421 | AV2 | 0 | - | - | - | - | - | - | 53 | 45 | 190 (1,4) | 46 | 22 | 230 (3) | - | - | - | [18 empty] | 43.42 | 1.69279 | 264.6034 |  | 421 | CV1 | Banana | 38, 34 goma y 22 goma | 22 | 5 | 100 | [25 empty] | Material de stock de 1°
492 | 2013-05-23 | 11:30 | Pablo Tabares | 421 | BT6 | 2-3 a | 0-6 mm | Gneis | - | - |  | 421 | AV1 | 0 | 421 | AV2 | 0 | - | - | - | - | - | - | 53 | 45 | 190 (1,4) | 46 | 22 | 230 (3) | - | - | - |  | 100 | 100 | 100 | 100 | 100 | 100 | 100 | 100 | 100 | 100 | 100 | 100 | 100 | 100 | 99.2 | 0 |  | 7.16 | 1.672323 | 43.10581 | 16.06% | 421 | CV1 | Banana | 38, 34 goma y 22 goma | 22 | 5 |  |  |  | HMG1-02072 | 2013-05-23 | 421-BT6 | 0-6 mm | 100 | 100 | 100 | 100 | 99.2 | 79.48 | 0 | 2.72 |  | 2806 | 0.64 | [8 empty] | Material de stock de 1°
493 | 2013-05-23 | 11:30 | Pablo Tabares | 421 | BT7 | 2-3 a | 6-19 mm | Gneis | - | - |  | 421 | AV1 | 0 | 421 | AV2 | 0 | - | - | - | - | - | - | 53 | 45 | 190 (1,4) | 46 | 22 | 230 (3) | - | - | - |  | 100 | 100 | 100 | 100 | 100 | 100 | 100 | 100 | 100 | 100 | 100 | 97.34 | 58.86 | 37.94 | 3.01 | 0.59 |  | 13.68 | 1.647059 | 81.11435 | 30.23% | 421 | CV2 | Sandvik | 22 | 5 |  |  | 96.99 |  | HMG1-02073 | 2013-05-23 | 421-BT7 | 6-19 mm | 100 | 97.34 | 58.86 | 37.94 | 3.01 | 0.59 | 0 | 6.61 |  |  |  | 28 | [7 empty] | Material de stock de 1°
494 | 2013-05-23 | 11:30 | Pablo Tabares | 421 | BT9 | 2-3 a | 20-38 mm | Gneis | - | - |  | 421 | AV1 | 0 | 421 | AV2 | 0 | - | - | - | - | - | - | 53 | 45 | 190 (1,4) | 46 | 22 | 230 (3) | - | - | - |  | 100 | 100 | 100 | 100 | 100 | 100 | 100 | 100 | 100 | 100 | 55.73 | 9.65 | 0.8 | 0.59 | 0.54 | 0 |  | 24.6 | 1.627686 | 144.1479 | 53.71% | 421 | CV2 | Sandvik | 22 | 5 |  | 90.35 |  |  | HMG1-02074 | 2013-05-23 | 421-BT9 | 20-38 mm | 55.73 | 9.65 | 0.8 | 0.59 | 0.54 | 0 | 0 | 7.89 | [11 empty] | Material de stock de 1°
495 | 2013-05-31 | 10:45 | Juan Nieto | 411 | BT2 | 1-b | 0-20 mm | Caliza | 411 | AV1 | 100% | - | - | - | - | - | - | - | - | - | - | 140 | - | - | - | - | - | - | - | - | - | - | [18 empty] | 14.84 | 1.605882 | 85.79266 | 17.9% | 411 | CV1 | Loro primaria | 65 | 10 (2), 22 (2) y 27 | - |  | 100 |  |  |  |  | 0-20 mm | [19 empty] | Centro - Rampita - Cajon Sur
496 | 2013-05-31 | 10:45 | Juan Nieto | 411 | BT3 | 1-b | 25-180 mm | Caliza | 411 | AV1 | 100% | - | - | - | - | - | - | - | - | - | - | 140 | - | - | - | - | - | - | - | - | - | - | [18 empty] | 80.88 | 1.351064 | 393.3866 |  | 411 | CV1 | Loro primaria | 65 | 10 (2), 22 (2) y 27 | - | [6 empty] | 25-180 mm | [19 empty] | Centro - Rampita - Cajon Sur
497 | 2013-05-31 | 11:50 | David Lopez | 421 | BT1 | 2-3 a |  | Caliza | - | - |  | 421 | AV1 | 35 | 421 | AV2 | 35 | - | - | - | - | - | - | 53 | 45 | 220 (1,8) | 46 | 22 | 230 (2,8) | - | - | - | [18 empty] | 76.06 | 1.36 | 372.38976 |  | 411 | CV1 | Loro primaria | 65 | 10 (2), 22 (2) y 27 |  |  | 100 | [24 empty] | Centro - Rampita - Cajon Sur
498 | 2013-05-31 | 11:50 | David Lopez | 421 | BT3 | 2-3 a |  | Caliza | - | - |  | 421 | AV1 | 35 | 421 | AV2 | 35 | - | - | - | - | - | - | 53 | 45 | 220 (1,8) | 46 | 22 | 230 (2,8) | - | - | - | [18 empty] | 25.42 | 1.69279 | 154.9106 |  | 421 | CV1 | Banana | 38, 34 goma y 22 goma | 22 | 5 | 100 | [25 empty] | Centro - Rampita - Cajon Sur
499 | 2013-05-31 | 11:50 | David Lopez | 421 | BT6 | 2-3 a | 0-6 mm | Caliza | - | - |  | 421 | AV1 | 35 | 421 | AV2 | 35 | - | - | - | - | - | - | 53 | 45 | 220 (1,8) | 46 | 22 | 230 (2,8) | - | - | - |  | 100 | 100 | 100 | 100 | 100 | 100 | 100 | 100 | 100 | 100 | 100 | 100 | 100 | 100 | 98.41 | 0 |  | 7 | 1.672323 | 42.14255 | 16.44% | 421 | CV1 | Banana | 38, 34 goma y 22 goma | 22 | 5 |  |  |  | HMG1-02088 | 2013-05-31 | 421-BT6 | 0-6 mm | 100 | 100 | 100 | 100 | 98.41 | 77.89 | 0 | 2.68 | [11 empty] | Centro - Rampita - Cajon Sur
500 | 2013-05-31 | 11:50 | David Lopez | 421 | BT7 | 2-3 a | 6-19 mm | Caliza | - | - |  | 421 | AV1 | 35 | 421 | AV2 | 35 | - | - | - | - | - | - | 53 | 45 | 220 (1,8) | 46 | 22 | 230 (2,8) | - | - | - |  | 100 | 100 | 100 | 100 | 100 | 100 | 100 | 100 | 100 | 100 | 100 | 98.61 | 60.59 | 35.66 | 2.22 | 0.94 |  | 20.5 | 1.647059 | 121.5529 | 47.43% | 421 | CV2 | Sandvik | 22 | 5 |  |  | 97.78 |  | HMG1-02091 | 2013-05-31 | 421-BT7 | 6-19 mm | 100 | 98.61 | 60.59 | 35.66 | 2.22 | 0.94 | 0 | 6.63 | [11 empty] | Centro - Rampita - Cajon Sur
501 | 2013-05-31 | 11:50 | David Lopez | 421 | BT9 | 2-3 a | 20-38 mm | Caliza | - | - |  | 421 | AV1 | 35 | 421 | AV2 | 35 | - | - | - | - | - | - | 53 | 45 | 220 (1,8) | 46 | 22 | 230 (2,8) | - | - | - |  | 100 | 100 | 100 | 100 | 100 | 100 | 100 | 100 | 100 | 100 | 58.22 | 15.87 | 0.65 | 0.43 | 0.4 | 0 |  | 15.8 | 1.627686 | 92.58277 | 36.13% | 421 | CV2 | Sandvik | 22 | 5 |  | 84.13 |  |  | HMG1-02092 | 2013-05-31 | 421-BT9 | 20-38 mm | 58.22 | 15.87 | 0.65 | 0.43 | 0.4 | 0 | 0 | 7.83 | [11 empty] | Centro - Rampita - Cajon Sur
502 | 2013-05-31 | 12:30 | Jesus Ferraris | 441 | BT1 | 4-c |  | Caliza | - | - |  | - | - | - | - | - | - | 441 | AV2 | Por caida | - | - | - | - | - | - | - | - | - | 32 | 22 | 140 (2,2) | [18 empty] | 24.3 | 1.640502 | 143.5111 |  | - | - | - | - | - | - | [26 empty] | Centro - Rampita - Cajon Sur
503 | 2013-05-31 | 12:30 | Jesus Ferraris | 441 | BT3 | 4-c |  | Caliza | - | - |  | - | - | - | - | - | - | 441 | AV2 | Por caida | - | - | - | - | - | - | - | - | - | 32 | 22 | 140 (2,2) | [18 empty] | 3.74 | 1.62623 | 21.89555 |  | 441 | CV1 | Loro | 20 (80) y 27 (16) | 15 | 5 | 100 | [25 empty] | Centro - Rampita - Cajon Sur
504 | 2013-05-31 | 12:30 | Jesus Ferraris | 441 | BT4 | 4-c | 6-19 mm | Caliza | - | - |  | - | - | - | - | - | - | 441 | AV2 | Por caida | - | - | - | - | - | - | - | - | - | 32 | 22 | 140 (2,2) |  | 100 | 100 | 100 | 100 | 100 | 100 | 100 | 100 | 100 | 100 | 100 | 83.84 | 40.94 | 23.93 | 2.56 | 1 |  | 14.66 | 1.614022 | 85.18163 | 75.06% | 441 | CV1 | Loro | 20 (80) y 27 (16) | 15 | 5 |  |  | 97.44 | HMG1-02090 | 2013-05-31 | 441-BT4 | 6-19 mm | 100 | 83.84 | 40.94 | 23.93 | 2.56 | 1 | 0 | 6.89 | [11 empty] | Centro - Rampita - Cajon Sur
505 | 2013-05-31 | 12:30 | Jesus Ferraris | 441 | BT6 | 4-c | 0-6 mm | Caliza | - | - |  | - | - | - | - | - | - | 441 | AV2 | Por caida | - | - | - | - | - | - | - | - | - | 32 | 22 | 140 (2,2) |  | 100 | 100 | 100 | 100 | 100 | 100 | 100 | 100 | 100 | 100 | 100 | 100 | 100 | 100 | 0 | 0 |  | 4.82 | 1.630921 | 28.29974 | 24.94% | 441 | CV1 | Loro | 20 (80) y 27 (16) | 15 | 5 |  |  | 100 | HMG1-02089 | 2013-05-31 | 441-BT6 | 0-6 mm | 100 | 100 | 100 | 100 |  |  | 0 | [12 empty] | Centro - Rampita - Cajon Sur
506 | 2013-06-06 | 10:30 | Pablo Tabares | 411 | BT1 | 1-b |  | Gneis | 411 | AV1 | 80% | - | - | - | - | - | - | - | - | - | - | 140 | - | - | - | - | - | - | - | - | - | - |  | 100 | 100 | 100 | 100 | 100 | 100 | 100 | 100 | 100 | 100 | 100 | 100 | 100 | 100 | 7 | 0 | Control de % finos - Gneis | 140.24 | 1.3 | 656.3232 |  | - | - | - | - | - | - | [15 empty] | 7 | [10 empty] | Cantera 10 - Pit Petreos
507 | 2013-06-06 | 10:30 | Pablo Tabares | 411 | BT2 | 1-b | 0-20 mm | Gneis | 411 | AV1 | 80% | - | - | - | - | - | - | - | - | - | - | 140 | - | - | - | - | - | - | - | - | - | - | [18 empty] | 21.56 | 1.605882 | 124.6422 | 26.68% | 411 | CV1 | Loro primaria | 65 | 10 (2), 22 (2) y 27 | - |  | 100 |  |  |  |  | 0-20 mm | [19 empty] | Cantera 10 - Pit Petreos
508 | 2013-06-06 | 10:30 | Pablo Tabares | 411 | BT3 | 1-b | 25-180 mm | Gneis | 411 | AV1 | 80% | - | - | - | - | - | - | - | - | - | - | 140 | - | - | - | - | - | - | - | - | - | - | [18 empty] | 70.44 | 1.351064 | 342.6082 |  | 411 | CV1 | Loro primaria | 65 | 10 (2), 22 (2) y 27 | - | [6 empty] | 25-180 mm | [19 empty] | Cantera 10 - Pit Petreos
509 | 2013-06-06 | 12:00 | Gabriel San Martin | 421 | BT1 | 2-3 a |  | Gneis | - | - |  | 421 | AV1 | 10 | 421 | AV2 | 10 | - | - | - | - | - | - | 53 | 45 | 190 (1,3) | 46 | 22 | 240 (3,2) | - | - | - | [18 empty] | 74.94 | 1.36 | 366.90624 |  | 411 | CV1 | Loro primaria | 65 | 10 (2), 22 (2) y 27 | [27 empty] | Cantera 10 - Pit Petreos
510 | 2013-06-06 | 12:00 | Gabriel San Martin | 421 | BT3 | 2-3 a |  | Gneis | - | - |  | 421 | AV1 | 10 | 421 | AV2 | 10 | - | - | - | - | - | - | 53 | 45 | 190 (1,3) | 46 | 22 | 240 (3,2) | - | - | - | [18 empty] | 32.82 | 1.69279 | 200.0065 |  | 421 | CV1 | Banana | 38, 34 goma y 22 goma | 22 | 5 | 100 | [25 empty] | Cantera 10 - Pit Petreos
511 | 2013-06-06 | 12:00 | Gabriel San Martin | 421 | BT6 | 2-3 a | 0-6 mm | Gneis | - | - |  | 421 | AV1 | 10 | 421 | AV2 | 10 | - | - | - | - | - | - | 53 | 45 | 190 (1,3) | 46 | 22 | 240 (3,2) | - | - | - |  | 100 | 100 | 100 | 100 | 100 | 100 | 100 | 100 | 100 | 100 | 100 | 100 | 100 | 100 | 97.37 | 0 |  | 9.74 | 1.672323 | 58.63835 | 19.54% | 421 | CV1 | Banana | 38, 34 goma y 22 goma | 22 | 5 |  |  |  | HMG1-02101 | 2013-06-06 | 421-BT6 | 0-6 mm | 100 | 100 | 100 | 100 | 97.37 | 73.09 | 0 | 2.81 |  |  |  |  | 20 | 0 | 26 | 7 |  |  |  | Cantera 10 - Pit Petreos
512 | 2013-06-06 | 12:00 | Gabriel San Martin | 421 | BT7 | 2-3 a | 6-19 mm | Gneis | - | - |  | 421 | AV1 | 10 | 421 | AV2 | 10 | - | - | - | - | - | - | 53 | 45 | 190 (1,3) | 46 | 22 | 240 (3,2) | - | - | - |  | 100 | 100 | 100 | 100 | 100 | 100 | 100 | 100 | 100 | 100 | 100 | 98.21 | 63.35 | 40.95 | 2.75 | 1.27 |  | 17.72 | 1.647059 | 105.0692 | 35.01% | 421 | CV2 | Sandvik | 22 | 5 |  |  | 97.25 |  | HMG1-02105 | 2013-06-06 | 421-BT7 | 6-19 mm | 100 | 98.21 | 63.35 | 40.95 | 2.75 | 1.27 | 0 | 6.57 | [11 empty] | Cantera 10 - Pit Petreos
513 | 2013-06-06 | 12:00 | Gabriel San Martin | 421 | BT9 | 2-3 a | 20-38 mm | Gneis | - | - |  | 421 | AV1 | 10 | 421 | AV2 | 10 | - | - | - | - | - | - | 53 | 45 | 190 (1,3) | 46 | 22 | 240 (3,2) | - | - | - |  | 100 | 100 | 100 | 100 | 100 | 100 | 100 | 100 | 100 | 100 | 59.93 | 16.17 | 0.7 | 0.29 | 0.26 | 0 |  | 23.28 | 1.627686 | 136.4131 | 45.45% | 421 | CV2 | Sandvik | 22 | 5 |  | 83.83 |  |  | HMG1-02106 | 2013-06-06 | 421-BT9 | 20-38 mm | 59.93 | 16.17 | 0.7 | 0.29 | 0.26 | 0 | 0 | 7.83 | [11 empty] | Cantera 10 - Pit Petreos
514 | 2013-06-06 | 12:30 | Gabriel San Martin | 441 | BT1 | 4-b |  | Gneis | - | - |  | - | - | - | - | - | - | 441 | AV2 | Por caida | - | - | - | - | - | - | - | - | - | 32 | 17 | 150 (3) | [18 empty] | 14.48 | 1.640502 | 85.51611 |  | - | - | - | - | - | - | [26 empty] | Cantera 10 - Pit Petreos
515 | 2013-06-06 | 12:30 | Gabriel San Martin | 441 | BT3 | 4-b |  | Gneis | - | - |  | - | - | - | - | - | - | 441 | AV2 | Por caida | - | - | - | - | - | - | - | - | - | 32 | 17 | 150 (3) | [18 empty] | 12.1 | 1.62623 | 70.83856 |  | 441 | CV1 | Loro | 20 (80) y 27 (16) | 15 | 5 | 100 | [25 empty] | Cantera 10 - Pit Petreos
516 | 2013-06-06 | 12:30 | Gabriel San Martin | 441 | BT4 | 4-b | 12-19 mm | Gneis | - | - |  | - | - | - | - | - | - | 441 | AV2 | Por caida | - | - | - | - | - | - | - | - | - | 32 | 17 | 150 (3) |  | 100 | 100 | 100 | 100 | 100 | 100 | 100 | 100 | 100 | 100 | 100 | 46.79 | 2.86 | 0.55 | 0.5 | 0 |  | 8.88 | 1.614022 | 51.59706 | 78.88% | 441 | CV1 | Loro | 20 (80) y 27 (16) | 15 | 5 |  |  | 99.5 | HMG1-02104 | 2013-06-06 | 441-BT4 | 12-19 mm | 100 | 46.79 | 2.86 | 0.55 | 0.5 | 0 | 0 | 7.52 | [11 empty] | Cantera 10 - Pit Petreos
517 | 2013-06-06 | 12:30 | Gabriel San Martin | 441 | BT5 | 4-b | 6-12 mm | Gneis | - | - |  | - | - | - | - | - | - | 441 | AV2 | Por caida | - | - | - | - | - | - | - | - | - | 32 | 17 | 150 (3) |  | 100 | 100 | 100 | 100 | 100 | 100 | 100 | 100 | 100 | 100 | 100 | 100 | 85.6 | 46.49 | 1.73 | 0.72 |  | 1.45 | 1.582443 | 8.260351 | 12.63% | 441 | CV1 | Loro | 20 (80) y 27 (16) | 15 | 5 |  |  | 98.27 | HMG1-02103 | 2013-06-06 | 441-BT5 | 6-12 mm | 100 | 100 | 85.6 | 46.49 | 1.73 | 0.72 | 0 | 6.51 | [11 empty] | Cantera 10 - Pit Petreos
518 | 2013-06-06 | 12:30 | Gabriel San Martin | 441 | BT6 | 4-b | 0-6 mm | Gneis | - | - |  | - | - | - | - | - | - | 441 | AV2 | Por caida | - | - | - | - | - | - | - | - | - | 32 | 17 | 150 (3) |  | 100 | 100 | 100 | 100 | 100 | 100 | 100 | 100 | 100 | 100 | 100 | 100 | 100 | 100 | 0 | 0 |  | 0.9466667 | 1.630921 | 5.558179 | 8.497% | 441 | CV1 | Loro | 20 (80) y 27 (16) | 15 | 5 |  |  | 100 | HMG1-02102 | 2013-06-06 | 441-BT6 | 0-6 mm | 100 | 100 | 100 | 100 |  |  | 0 | [12 empty] | Cantera 10 - Pit Petreos
519 | 2013-06-13 | 11:30 | David Lopez | 411 | BT1 | 1-b |  | Gneis | 411 | AV1 | 81% | - | - | - | - | - | - | - | - | - | - | 130 | - | - | - | - | - | - | - | - | - | - |  | 100 | 100 | 100 | 100 | 100 | 100 | 100 | 100 | 100 | 100 | 100 | 100 | 100 | 100 | 9 | 0 | Control de % finos - Gneis | 106.68 | 1.3 | 499.2624 |  | - | - | - | - | - | - | [15 empty] | 9 | [10 empty] | Cajón Sur
520 | 2013-06-13 | 11:30 | David Lopez | 411 | BT2 | 1-b | 0-20 mm | Gneis | 411 | AV1 | 81% | - | - | - | - | - | - | - | - | - | - | 130 | - | - | - | - | - | - | - | - | - | - | [18 empty] | 11.66 | 1.605882 | 67.40852 | 17.11% | 411 | CV1 | Loro primaria | 65 | 10 (2), 22 (2) y 27 | - |  | 100 |  |  |  |  | 0-20 mm | [19 empty] | Cajón Sur
521 | 2013-06-13 | 11:30 | David Lopez | 411 | BT3 | 1-b | 25-180 mm | Gneis | 411 | AV1 | 81% | - | - | - | - | - | - | - | - | - | - | 130 | - | - | - | - | - | - | - | - | - | - | [18 empty] | 67.16 | 1.351064 | 326.6548 |  | 411 | CV1 | Loro primaria | 65 | 10 (2), 22 (2) y 27 | - | [6 empty] | 25-180 mm | [19 empty] | Cajón Sur
522 | 2013-06-28 | 9:30 | Jesus Ferraris | 411 | BT1 | 1-b |  | Gneis | 411 | AV1 | 90% | - | - | - | - | - | - | - | - | - | - | 140 | - | - | - | - | - | - | - | - | - | - |  | 100 | 100 | 100 | 100 | 100 | 100 | 100 | 100 | 100 | 100 | 100 | 100 | 100 | 100 | 8 | 0 | Control de % finos - Gneis | 121.64 | 1.3 | 569.2752 |  | - | - | - | - | - | - | [15 empty] | 8 | [10 empty] | Cantera 10 - Pit Petreos
523 | 2013-06-28 | 9:30 | Jesus Ferraris | 411 | BT2 | 1-b | 0-20 mm | Gneis | 411 | AV1 | 90% | - | - | - | - | - | - | - | - | - | - | 140 | - | - | - | - | - | - | - | - | - | - | [18 empty] | 17.9 | 1.605882 | 103.4831 | 20.84% | 411 | CV1 | Loro primaria | 65 | 10 (2), 22 (2) y 27 | - |  | 100 |  |  |  |  | 0-20 mm | [19 empty] | Cantera 10 - Pit Petreos
524 | 2013-06-28 | 9:30 | Jesus Ferraris | 411 | BT3 | 1-b | 25-180 mm | Gneis | 411 | AV1 | 90% | - | - | - | - | - | - | - | - | - | - | 140 | - | - | - | - | - | - | - | - | - | - | [18 empty] | 80.84 | 1.351064 | 393.192 |  | 411 | CV1 | Loro primaria | 65 | 10 (2), 22 (2) y 27 | - | [6 empty] | 25-180 mm | [19 empty] | Cantera 10 - Pit Petreos
525 | 2013-07-01 | 11:30 | Oscar Diaz | 411 | BT1 | 1-b |  | Gneis | 411 | AV1 | 90% | - | - | - | - | - | - | - | - | - | - | 140 | - | - | - | - | - | - | - | - | - | - |  | 100 | 100 | 100 | 100 | 100 | 100 | 100 | 100 | 100 | 100 | 100 | 100 | 100 | 100 | 8 | 0 | Control de % finos - Gneis | 109.48 | 1.3 | 512.3664 |  | - | - | - | - | - | - | [15 empty] | 8 | [10 empty] | Cantera 10 - Pit Petreos
526 | 2013-07-01 | 11:30 | Oscar Diaz | 411 | BT2 | 1-b | 0-20 mm | Gneis | 411 | AV1 | 90% | - | - | - | - | - | - | - | - | - | - | 140 | - | - | - | - | - | - | - | - | - | - | [18 empty] | 7.08 | 1.605882 | 40.93073 | 10.35% | 411 | CV1 | Loro primaria | 65 | 10 (2), 22 (2) y 27 | - |  | 100 |  |  |  |  | 0-20 mm | [19 empty] | Cantera 10 - Pit Petreos
527 | 2013-07-01 | 11:30 | Oscar Diaz | 411 | BT3 | 1-b | 25-180 mm | Gneis | 411 | AV1 | 90% | - | - | - | - | - | - | - | - | - | - | 140 | - | - | - | - | - | - | - | - | - | - | [18 empty] | 72.88 | 1.351064 | 354.4759 |  | 411 | CV1 | Loro primaria | 65 | 10 (2), 22 (2) y 27 | - | [6 empty] | 25-180 mm | [19 empty] | Cantera 10 - Pit Petreos
528 | 2013-07-03 | 10:30 | Gabriel San Martin | 421 | BT1 | 2-3 a |  | Gneis | - | - |  | 421 | AV1 | 23 | 421 | AV2 | 27 | - | - | - | - | - | - | 53 | s/d | 210 (1,7) | 46 | s/d | 270 (4) | - | - | - | [18 empty] | 86.64 | 1.36 | 424.18944 |  | 411 | CV1 | Loro primaria | 65 | 10 (2), 22 (2) y 27 | [27 empty] | Cajon Sur - Nivel 535
529 | 2013-07-03 | 10:30 | Gabriel San Martin | 421 | BT3 | 2-3 a |  | Gneis | - | - |  | 421 | AV1 | 23 | 421 | AV2 | 27 | - | - | - | - | - | - | 53 | s/d | 210 (1,7) | 46 | s/d | 270 (4) | - | - | - |  | 100 | 100 | 100 | 100 | 100 | 100 | 100 | 87.4775 | 65.98988 | 31.1108 | 3.998875 | 1.13892 | 0.3852643 | 0.3065242 | 0.227784 | 0 |  | 35.56 | 1.69279 | 216.7042 |  | 421 | CV1 | Banana | 38, 34 goma y 22 goma | 22 | 5 | 68.8892 | [25 empty] | Cajon Sur - Nivel 535
530 | 2013-07-03 | 10:30 | Gabriel San Martin | 421 | BT6 | 2-3 a | 0-6 mm | Gneis | - | - |  | 421 | AV1 | 23 | 421 | AV2 | 27 | - | - | - | - | - | - | 53 | s/d | 210 (1,7) | 46 | s/d | 270 (4) | - | - | - |  | 100 | 100 | 100 | 100 | 100 | 100 | 100 | 100 | 100 | 100 | 100 | 100 | 100 | 100 | 99.8 | 0 |  | 4.24 | 1.672323 | 25.52635 | 8.735% | 421 | CV1 | Banana | 38, 34 goma y 22 goma | 22 | 5 |  |  |  | HMG1-02123 | 2013-07-03 | 421-BT6 | 0-6 mm | 100 | 100 | 100 | 100 | 99.8 | 80.84 | 0 | 2.88 | [11 empty] | Cajon Sur - Nivel 535
531 | 2013-07-03 | 10:30 | Gabriel San Martin | 421 | BT7 | 2-3 a | 6-19 mm | Gneis | - | - |  | 421 | AV1 | 23 | 421 | AV2 | 27 | - | - | - | - | - | - | 53 | s/d | 210 (1,7) | 46 | s/d | 270 (4) | - | - | - |  | 100 | 100 | 100 | 100 | 100 | 100 | 100 | 100 | 100 | 100 | 100 | 98.1 | 61.16 | 38.51 | 2.7 | 0.77 |  | 19.98 | 1.647059 | 118.4696 | 40.54% | 421 | CV2 | Sandvik | 22 | 5 |  |  | 97.3 |  | HMG1-02127 | 2013-07-03 | 421-BT7 | 6-19 mm | 100 | 98.1 | 61.16 | 38.51 | 2.7 | 0.77 | 0 | 6.6 | [11 empty] | Cajon Sur - Nivel 535
532 | 2013-07-03 | 10:30 | Gabriel San Martin | 421 | BT9 | 2-3 a | 20-38 mm | Gneis | - | - |  | 421 | AV1 | 23 | 421 | AV2 | 27 | - | - | - | - | - | - | 53 | s/d | 210 (1,7) | 46 | s/d | 270 (4) | - | - | - |  | 100 | 100 | 100 | 100 | 100 | 100 | 100 | 100 | 100 | 100 | 65.45 | 22.87 | 2.23 | 0.86 | 0.33 | 0 |  | 25.3 | 1.627686 | 148.2496 | 50.73% | 421 | CV2 | Sandvik | 22 | 5 |  | 77.13 |  |  | HMG1-02128 | 2013-07-03 | 421-BT9 | 20-38 mm | 65.45 | 22.87 | 2.23 | 0.86 | 0.33 | 0 | 0 | 7.76 | [11 empty] | Cajon Sur - Nivel 535
533 | 2013-07-03 | 11:00 | Gabriel San Martin | 441 | BT1 | 4-b |  | Gneis | - | - |  | - | - | - | - | - | - | 441 | AV2 | Por caida | - | - | - | - | - | - | - | - | - | 32 | s/d | 142 (2) | [18 empty] | 17.1 | 1.640502 | 100.9893 |  | - | - | - | - | - | - | [26 empty] | Cajon Sur - Nivel 535
534 | 2013-07-03 | 11:00 | Gabriel San Martin | 441 | BT3 | 4-b |  | Gneis | - | - |  | - | - | - | - | - | - | 441 | AV2 | Por caida | - | - | - | - | - | - | - | - | - | 32 | s/d | 142 (2) | [18 empty] | 9.06 | 1.62623 | 53.0411 |  | 441 | CV1 | Loro | 20 (80) y 27 (16) | 15 | 5 | 100 | [25 empty] | Cajon Sur - Nivel 535
535 | 2013-07-03 | 11:00 | Gabriel San Martin | 441 | BT4 | 4-b | 12-19 mm | Gneis | - | - |  | - | - | - | - | - | - | 441 | AV2 | Por caida | - | - | - | - | - | - | - | - | - | 32 | s/d | 142 (2) |  | 100 | 100 | 100 | 100 | 100 | 100 | 100 | 100 | 100 | 100 | 100 | 72.86 | 8.34 | 1.23 | 0.56 | 0 |  | 8.19 | 1.614022 | 47.58782 | 48.92% | 441 | CV1 | Loro | 20 (80) y 27 (16) | 15 | 5 |  |  | 99.44 | HMG1-02126 | 2013-07-03 | 441-BT4 | 12-19 mm | 100 | 72.86 | 8.34 | 1.23 | 0.56 | 0 | 0 | 7.25 | [11 empty] | Cajon Sur - Nivel 535
536 | 2013-07-03 | 11:00 | Gabriel San Martin | 441 | BT5 | 4-b | 6-12 mm | Gneis | - | - |  | - | - | - | - | - | - | 441 | AV2 | Por caida | - | - | - | - | - | - | - | - | - | 32 | s/d | 142 (2) |  | 100 | 100 | 100 | 100 | 100 | 100 | 100 | 100 | 100 | 100 | 100 | 100 | 92.95 | 60.4 | 2.91 | 0.88 |  | 4.93 | 1.582443 | 28.08519 | 28.87% | 441 | CV1 | Loro | 20 (80) y 27 (16) | 15 | 5 |  |  | 97.09 | HMG1-02125 | 2013-07-03 | 441-BT5 | 6-12 mm | 100 | 100 | 92.95 | 60.4 | 2.91 | 0.88 | 0 | 6.36 | [11 empty] | Cajon Sur - Nivel 535
537 | 2013-07-03 | 11:00 | Gabriel San Martin | 441 | BT6 | 4-b | 0-6 mm | Gneis | - | - |  | - | - | - | - | - | - | 441 | AV2 | Por caida | - | - | - | - | - | - | - | - | - | 32 | s/d | 142 (2) |  | 100 | 100 | 100 | 100 | 100 | 100 | 100 | 100 | 100 | 100 | 100 | 100 | 100 | 100 | 0 | 0 |  | 3.68 | 1.630921 | 21.60644 | 22.21% | 441 | CV1 | Loro | 20 (80) y 27 (16) | 15 | 5 |  |  | 100 | HMG1-02124 | 2013-07-03 | 441-BT6 | 0-6 mm | 100 | 100 | 100 | 100 |  |  | 0 | [12 empty] | Cajon Sur - Nivel 535
538 | 2013-07-08 | 10:30 | Juan Nieto | 411 | BT1 | 1-b |  | Gneis | 411 | AV1 | 100% | - | - | - | - | - | - | - | - | - | - | 130 | - | - | - | - | - | - | - | - | - | - |  | 100 | 100 | 100 | 100 | 100 | 100 | 100 | 100 | 100 | 100 | 100 | 100 | 100 | 100 | 3 | 0 | Control de % finos - Gneis - Material con muchas bochas | 91.44 | 1.3 | 427.9392 |  | - | - | - | - | - | - | [15 empty] | 3 | [10 empty] | Cantera centro - Curva de cuello
539 | 2013-07-08 | 10:30 | Juan Nieto | 411 | BT2 | 1-b | 0-20 mm | Gneis | 411 | AV1 | 100% | - | - | - | - | - | - | - | - | - | - | 130 | - | - | - | - | - | - | - | - | - | - | [17 empty] | Material con muchas bochas | 4.8 | 1.605882 | 27.74965 | 7.14% | 411 | CV1 | Loro primaria | 65 | 10 (2), 22 (2) y 27 | - |  | 100 |  |  |  |  | 0-20 mm | [19 empty] | Cantera centro - Curva de cuello
540 | 2013-07-08 | 10:30 | Juan Nieto | 411 | BT3 | 1-b | 25-180 mm | Gneis | 411 | AV1 | 100% | - | - | - | - | - | - | - | - | - | - | 130 | - | - | - | - | - | - | - | - | - | - | [17 empty] | Material con muchas bochas | 74.2 | 1.351064 | 360.8962 |  | 411 | CV1 | Loro primaria | 65 | 10 (2), 22 (2) y 27 | - | [6 empty] | 25-180 mm | [19 empty] | Cantera centro - Curva de cuello
541 | 2013-07-10 | 10:30 | David Lopez | 411 | BT2 | 1-b | 0-20 mm | Caliza | 411 | AV1 | 100% | - | - | - | - | - | - | - | - | - | - | 140 | - | - | - | - | - | - | - | - | - | - | [18 empty] | 28.1 | 1.605882 | 162.4511 | 21.53% | 411 | CV1 | Loro primaria | 65 | 10 (2), 22 (2) y 27 | - |  | 100 |  |  |  |  | 0-20 mm
542 | 2013-07-10 | 10:30 | David Lopez | 411 | BT3 | 1-b | 25-180 mm | Caliza | 411 | AV1 | 100% | - | - | - | - | - | - | - | - | - | - | 140 | - | - | - | - | - | - | - | - | - | - | [18 empty] | 121.72 | 1.351064 | 592.0254 |  | 411 | CV1 | Loro primaria | 65 | 10 (2), 22 (2) y 27 | - | [6 empty] | 25-180 mm
543 | 2013-07-11 | 12:00 | Jesus Ferraris | 421 | BT1 | 2-3 a |  | Caliza | - | - |  | 421 | AV1 | 100 | 421 | AV2 | 0 | - | - | - | - | - | - | 53 | 47 | 170 (1,2) | 46 | 22 | 160 (1,8) | - | - | - | [18 empty] | 51.2 | 1.36 | 250.6752 |  | 411 | CV1 | Loro primaria | 65 | 10 (2), 22 (2) y 27
544 | 2013-07-11 | 12:00 | Jesus Ferraris | 421 | BT3 | 2-3 a |  | Caliza | - | - |  | 421 | AV1 | 100 | 421 | AV2 | 0 | - | - | - | - | - | - | 53 | 47 | 170 (1,2) | 46 | 22 | 160 (1,8) | - | - | - | [18 empty] | 16.26 | 1.69279 | 99.08915 |  | 421 | CV1 | Banana | 38, 34 goma y 22 goma | 22 | 5 | 100
545 | 2013-07-11 | 12:00 | Jesus Ferraris | 421 | BT6 | 2-3 a | 0-6 mm | Caliza | - | - |  | 421 | AV1 | 100 | 421 | AV2 | 0 | - | - | - | - | - | - | 53 | 47 | 170 (1,2) | 46 | 22 | 160 (1,8) | - | - | - |  | 100 | 100 | 100 | 100 | 100 | 100 | 100 | 100 | 100 | 100 | 100 | 100 | 100 | 100 | 98.97 | 0 |  | 4.86 | 1.672323 | 29.25897 | 16.15% | 421 | CV1 | Banana | 38, 34 goma y 22 goma | 22 | 5 |  |  |  | HMG1-02132 | 2013-07-11 | 421-BT6 | 0-6 mm | 100 | 100 | 100 | 100 | 98.97 | 76.24 | 0 | 2.86
546 | 2013-07-11 | 12:00 | Jesus Ferraris | 421 | BT7 | 2-3 a | 6-19 mm | Caliza | - | - |  | 421 | AV1 | 100 | 421 | AV2 | 0 | - | - | - | - | - | - | 53 | 47 | 170 (1,2) | 46 | 22 | 160 (1,8) | - | - | - |  | 100 | 100 | 100 | 100 | 100 | 100 | 100 | 100 | 100 | 100 | 100 | 98.54 | 60.7 | 40.76 | 2.71 | 0.47 |  | 11.2 | 1.647059 | 66.40941 | 36.65% | 421 | CV2 | Sandvik | 22 | 5 |  |  | 97.29 |  | HMG1-02135 | 2013-07-11 | 421-BT7 | 6-19 mm | 100 | 98.54 | 60.7 | 40.76 | 2.71 | 0.47 | 0 | 6.58
547 | 2013-07-11 | 12:00 | Jesus Ferraris | 421 | BT9 | 2-3 a | 20-38 mm | Caliza | - | - |  | 421 | AV1 | 100 | 421 | AV2 | 0 | - | - | - | - | - | - | 53 | 47 | 170 (1,2) | 46 | 22 | 160 (1,8) | - | - | - |  | 100 | 100 | 100 | 100 | 100 | 100 | 100 | 100 | 100 | 100 | 61.98 | 18.21 | 2.85 | 0.51 | 0.25 | 0 |  | 14.6 | 1.627686 | 85.55117 | 47.21% | 421 | CV2 | Sandvik | 22 | 5 |  | 81.79 |  |  | HMG1-02136 | 2013-07-11 | 421-BT9 | 20-38 mm | 61.98 | 18.21 | 2.85 | 0.51 | 0.25 | 0 | 0 | 7.81
548 | 2013-07-11 | 12:30 | Jesus Ferraris | 441 | BT1 | 4-c |  | Caliza | - | - |  | - | - | - | - | - | - | 441 | AV2 | Por caida | - | - | - | - | - | - | - | - | - | 32 | 18 | 150 (2,6) | [18 empty] | 19.66 | 1.640502 | 116.1082 |  | - | - | - | - | - | -
549 | 2013-07-11 | 12:30 | Jesus Ferraris | 441 | BT3 | 4-c |  | Caliza | - | - |  | - | - | - | - | - | - | 441 | AV2 | Por caida | - | - | - | - | - | - | - | - | - | 32 | 18 | 150 (2,6) | [18 empty] | 4.08 | 1.62623 | 23.88606 |  | 441 | CV1 | Loro | 20 (80) y 27 (16) | 15 | 5 | 100
550 | 2013-07-11 | 12:30 | Jesus Ferraris | 441 | BT4 | 4-c | 6-19 mm | Caliza | - | - |  | - | - | - | - | - | - | 441 | AV2 | Por caida | - | - | - | - | - | - | - | - | - | 32 | 18 | 150 (2,6) |  | 100 | 100 | 100 | 100 | 100 | 100 | 100 | 100 | 100 | 100 | 100 | 96.04 | 54.19 | 31.99 | 2.99 | 0.78 |  | 11.38 | 1.614022 | 66.12325 | 75.78% | 441 | CV1 | Loro | 20 (80) y 27 (16) | 15 | 5 |  |  | 97.01 | HMG1-02134 | 2013-07-11 | 441-BT4 | 6-19 mm | 100 | 96.04 | 54.19 | 31.99 | 2.99 | 0.78 | 0 | 6.68
551 | 2013-07-11 | 12:30 | Jesus Ferraris | 441 | BT6 | 4-c | 0-6 mm | Caliza | - | - |  | - | - | - | - | - | - | 441 | AV2 | Por caida | - | - | - | - | - | - | - | - | - | 32 | 18 | 150 (2,6) |  | 100 | 100 | 100 | 100 | 100 | 100 | 100 | 100 | 100 | 100 | 100 | 100 | 100 | 100 | 0 | 0 |  | 3.6 | 1.630921 | 21.13674 | 24.22% | 441 | CV1 | Loro | 20 (80) y 27 (16) | 15 | 5 |  |  | 100 | HMG1-02133 | 2013-07-11 | 441-BT6 | 0-6 mm | 100 | 100 | 100 | 100 |  |  | 0
552 | 2013-07-17 | 10:30 | Oscar Diaz | 411 | BT1 | 1-b |  | Gneis | 411 | AV1 | 90% | - | - | - | - | - | - | - | - | - | - | 140 | - | - | - | - | - | - | - | - | - | - |  | 100 | 100 | 100 | 100 | 100 | 100 | 100 | 100 | 100 | 100 | 100 | 100 | 100 | 100 | 3 | 0 | Control de % finos - Gneis | 53.98 | 1.3 | 252.6264 |  | - | - | - | - | - | - | [15 empty] | 3 | [10 empty] | Cantera Centro - Nivel 5
553 | 2013-07-17 | 10:30 | Oscar Diaz | 411 | BT2 | 1-b | 0-20 mm | Gneis | 411 | AV1 | 90% | - | - | - | - | - | - | - | - | - | - | 140 | - | - | - | - | - | - | - | - | - | - | [18 empty] | 6.08 | 1.605882 | 35.14955 | 11.54% | 411 | CV1 | Loro primaria | 65 | 10 (2), 22 (2) y 27 | - |  | 100 |  |  |  |  | 0-20 mm | [19 empty] | Cantera Centro - Nivel 5
554 | 2013-07-17 | 10:30 | Oscar Diaz | 411 | BT3 | 1-b | 25-180 mm | Gneis | 411 | AV1 | 90% | - | - | - | - | - | - | - | - | - | - | 140 | - | - | - | - | - | - | - | - | - | - | [18 empty] | 55.4 | 1.351064 | 269.4562 |  | 411 | CV1 | Loro primaria | 65 | 10 (2), 22 (2) y 27 | - | [6 empty] | 25-180 mm | [19 empty] | Cantera Centro - Nivel 5
555 | 2013-07-17 | 12:00 | Gabriel San Martin | 421 | BT1 | 2-3 a |  | Gneis | - | - |  | 421 | AV1 | 15 | 421 | AV2 | 40 | - | - | - | - | - | - | 53 | 45 | 210 (1,7) | 46 | 22 | 260 (3,5) | - | - | - | [18 empty] | 65.02 | 1.36 | 318.33792 |  | 411 | CV1 | Loro primaria | 65 | 10 (2), 22 (2) y 27 | [27 empty] | Cantera Centro - Nivel 5
556 | 2013-07-17 | 12:00 | Gabriel San Martin | 421 | BT6 | 2-3 a | 0-6 mm | Gneis | - | - |  | 421 | AV1 | 15 | 421 | AV2 | 40 | - | - | - | - | - | - | 53 | 45 | 210 (1,7) | 46 | 22 | 260 (3,5) | - | - | - |  | 100 | 100 | 100 | 100 | 100 | 100 | 100 | 100 | 100 | 100 | 100 | 100 | 100 | 100 | 98.06 | 0 |  | 7.68 | 1.672323 | 46.2364 | 15.28% | 421 | CV1 | Banana | 38, 34 goma y 22 goma | 22 | 5 |  |  |  | HMG1-02142 | 2013-07-17 | 421-BT6 | 0-6 mm | 100 | 100 | 100 | 100 | 98.06 | 73.28 | 0 | 2.83 | [11 empty] | Cantera Centro - Nivel 5
557 | 2013-07-17 | 12:00 | Gabriel San Martin | 421 | BT7 | 2-3 a | 6-19 mm | Gneis | - | - |  | 421 | AV1 | 15 | 421 | AV2 | 40 | - | - | - | - | - | - | 53 | 45 | 210 (1,7) | 46 | 22 | 260 (3,5) | - | - | - |  | 100 | 100 | 100 | 100 | 100 | 100 | 100 | 100 | 100 | 100 | 100 | 98.27 | 60.74 | 40.26 | 3.07 | 1.05 |  | 18.76 | 1.647059 | 111.2358 | 36.75% | 421 | CV2 | Sandvik | 22 | 5 |  |  | 96.93 |  | HMG1-02146 | 2013-07-17 | 421-BT7 | 6-19 mm | 100 | 98.27 | 60.74 | 40.26 | 3.07 | 1.05 | 0 | 6.57 | [11 empty] | Cantera Centro - Nivel 5
558 | 2013-07-17 | 12:00 | Gabriel San Martin | 421 | BT9 | 2-3 a | 20-38 mm | Gneis | - | - |  | 421 | AV1 | 15 | 421 | AV2 | 40 | - | - | - | - | - | - | 53 | 45 | 210 (1,7) | 46 | 22 | 260 (3,5) | - | - | - |  | 100 | 100 | 100 | 100 | 100 | 100 | 100 | 100 | 100 | 100 | 62.29 | 19.05 | 2.02 | 0.76 | 0.37 | 0 |  | 24.78 | 1.627686 | 145.2026 | 47.97% | 421 | CV2 | Sandvik | 22 | 5 |  | 80.95 |  |  | HMG1-02147 | 2013-07-17 | 421-BT9 | 20-38 mm | 62.29 | 19.05 | 2.02 | 0.76 | 0.37 | 0 | 0 | 7.8 | [11 empty] | Cantera Centro - Nivel 5
559 | 2013-07-17 | 13:30 | Gabriel San Martin | 441 | BT1 | 4-b |  | Gneis | - | - |  | - | - | - | - | - | - | 441 | AV2 | Por caida | - | - | - | - | - | - | - | - | - | 32 | 17 | 150 (2,8) | [18 empty] | 19.64 | 1.640502 | 115.9901 |  | - | - | - | - | - | - | [26 empty] | Cantera Centro - Nivel 5
560 | 2013-07-17 | 13:30 | Gabriel San Martin | 441 | BT3 | 4-b |  | Gneis | - | - |  | - | - | - | - | - | - | 441 | AV2 | Por caida | - | - | - | - | - | - | - | - | - | 32 | 17 | 150 (2,8) | [18 empty] | 9 | 1.62623 | 52.68984 |  | 441 | CV1 | Loro | 20 (80) y 27 (16) | 15 | 5 | 100 | [25 empty] | Cantera Centro - Nivel 5
561 | 2013-07-17 | 13:30 | Gabriel San Martin | 441 | BT4 | 4-b | 12-19 mm | Gneis | - | - |  | - | - | - | - | - | - | 441 | AV2 | Por caida | - | - | - | - | - | - | - | - | - | 32 | 17 | 150 (2,8) |  | 100 | 100 | 100 | 100 | 100 | 100 | 100 | 100 | 100 | 100 | 100 | 83.78 | 15.79 | 1.56 | 0.62 | 0 |  | 6.86 | 1.614022 | 39.85989 | 43.01% | 441 | CV1 | Loro | 20 (80) y 27 (16) | 15 | 5 |  |  | 99.38 | HMG1-02145 | 2013-07-17 | 441-BT4 | 12-19 mm | 100 | 83.78 | 15.79 | 1.56 | 0.62 | 0 | 0 | 7.14 | [11 empty] | Cantera Centro - Nivel 5
562 | 2013-07-17 | 13:30 | Gabriel San Martin | 441 | BT5 | 4-b | 6-12 mm | Gneis | - | - |  | - | - | - | - | - | - | 441 | AV2 | Por caida | - | - | - | - | - | - | - | - | - | 32 | 17 | 150 (2,8) |  | 100 | 100 | 100 | 100 | 100 | 100 | 100 | 100 | 100 | 100 | 100 | 100 | 93.67 | 62.15 | 3.66 | 1.12 |  | 4.47 | 1.582443 | 25.46467 | 27.47% | 441 | CV1 | Loro | 20 (80) y 27 (16) | 15 | 5 |  |  | 96.34 | HMG1-02144 | 2013-07-17 | 441-BT5 | 6-12 mm | 100 | 100 | 93.67 | 62.15 | 3.66 | 1.12 | 0 | 6.33 | [11 empty] | Cantera Centro - Nivel 5
563 | 2013-07-17 | 13:30 | Gabriel San Martin | 441 | BT6 | 4-b | 0-6 mm | Gneis | - | - |  | - | - | - | - | - | - | 441 | AV2 | Por caida | - | - | - | - | - | - | - | - | - | 32 | 17 | 150 (2,8) |  | 100 | 100 | 100 | 100 | 100 | 100 | 100 | 100 | 100 | 100 | 100 | 100 | 100 | 100 | 0 | 0 |  | 4.66 | 1.630921 | 27.36033 | 29.52% | 441 | CV1 | Loro | 20 (80) y 27 (16) | 15 | 5 |  |  | 100 | HMG1-02143 | 2013-07-17 | 441-BT6 | 0-6 mm | 100 | 100 | 100 | 100 |  |  | 0 | [12 empty] | Cantera Centro - Nivel 5
564 | 2013-07-29 | 10:30 | Pablo Tabares | 411 | BT1 | 1-b |  | Gneis | 411 | AV1 | 82% | - | - | - | - | - | - | - | - | - | - | 140 | - | - | - | - | - | - | - | - | - | - |  | 100 | 100 | 100 | 100 | 100 | 100 | 100 | 100 | 100 | 100 | 100 | 100 | 100 | 100 | 8 | 0 | Control de % finos - Gneis | 139.68 | 1.3 | 653.7024 |  | - | - | - | - | - | - | [15 empty] | 8 | [10 empty] | Cantera Sur - Cajon Sur
565 | 2013-07-29 | 10:30 | Pablo Tabares | 411 | BT2 | 1-b | 0-20 mm | Gneis | 411 | AV1 | 82% | - | - | - | - | - | - | - | - | - | - | 140 | - | - | - | - | - | - | - | - | - | - | [18 empty] | 14.4 | 1.605882 | 83.24894 | 15.35% | 411 | CV1 | Loro primaria | 65 | 10 (2), 22 (2) y 27 | - |  | 100 |  |  |  |  | 0-20 mm | [19 empty] | Cantera Sur - Cajon Sur
566 | 2013-07-29 | 10:30 | Pablo Tabares | 411 | BT3 | 1-b | 25-180 mm | Gneis | 411 | AV1 | 82% | - | - | - | - | - | - | - | - | - | - | 140 | - | - | - | - | - | - | - | - | - | - | [18 empty] | 94.36 | 1.351064 | 458.951 |  | 411 | CV1 | Loro primaria | 65 | 10 (2), 22 (2) y 27 | - | [6 empty] | 25-180 mm | [19 empty] | Cantera Sur - Cajon Sur
567 | 2013-07-30 | 16:00 | Jesus Ferraris | 421 | BT1 | 2-3 a |  | Gneis | - | - |  | 421 | AV1 | 15 | 421 | AV2 | 20 | - | - | - | - | - | - | 53 | 48 | 190 (1,5) | 46 | 23 | 260 (3,5) | - | - | - | [18 empty] | 107.14 | 1.36 | 524.55744 |  | 411 | CV1 | Loro primaria | 65 | 10 (2), 22 (2) y 27 | [27 empty] | Cantera 10 - Pit Petreos
568 | 2013-07-30 | 16:00 | Jesus Ferraris | 421 | BT6 | 2-3 a | 0-6 mm | Gneis | - | - |  | 421 | AV1 | 15 | 421 | AV2 | 20 |  | - | - | - | - | - | 53 | 48 | 190 (1,5) | 46 | 23 | 260 (3,5) | - | - | - |  | 100 | 100 | 100 | 100 | 100 | 100 | 100 | 100 | 100 | 100 | 100 | 100 | 100 | 100 | 98.99 | 0 |  | 9.3 | 1.672323 | 55.98939 | 18.5% | 421 | CV1 | Banana | 38, 34 goma y 22 goma | 22 | 5 |  |  |  | HMG1-02161 | 2013-07-30 | 421-BT6 | 0-6 mm | 100 | 100 | 100 | 100 | 98.99 | 77.69 | 0 | 2.8 |  |  |  |  | 17 | 0 | 21 | 0 |  |  |  | Cantera 10 - Pit Petreos
569 | 2013-07-30 | 16:00 | Jesus Ferraris | 421 | BT7 | 2-3 a | 6-19 mm | Gneis | - | - |  | 421 | AV1 | 15 | 421 | AV2 | 20 | - | - | - | - | - | - | 53 | 48 | 190 (1,5) | 46 | 23 | 260 (3,5) | - | - | - |  | 100 | 100 | 100 | 100 | 100 | 100 | 100 | 100 | 100 | 100 | 100 | 98.62 | 64.36 | 45.58 | 4.35 | 0.83 |  | 18.16 | 1.647059 | 107.6781 | 35.58% | 421 | CV2 | Sandvik | 22 | 5 |  |  | 95.65 |  | HMG1-02165 | 2013-07-30 | 421-BT7 | 6-19 mm | 100 | 98.62 | 64.36 | 45.58 | 4.35 | 0.83 | 0 | 6.51 | [11 empty] | Cantera 10 - Pit Petreos
570 | 2013-07-30 | 16:00 | Jesus Ferraris | 421 | BT9 | 2-3 a | 20-38 mm | Gneis | - | - |  | 421 | AV1 | 15 | 421 | AV2 | 20 | - | - | - | - | - | - | 53 | 48 | 190 (1,5) | 46 | 23 | 260 (3,5) | - | - | - |  | 100 | 100 | 100 | 100 | 100 | 100 | 100 | 100 | 100 | 100 | 62.79 | 20 | 2.98 | 1.04 | 0.33 | 0 |  | 23.72 | 1.627686 | 138.9914 | 45.92% | 421 | CV2 | Sandvik | 22 | 5 |  | 80 |  |  | HMG1-02166 | 2013-07-30 | 421-BT9 | 20-38 mm | 62.79 | 20 | 2.98 | 1.04 | 0.33 | 0 | 0 | 7.79 | [11 empty] | Cantera 10 - Pit Petreos
571 | 2013-07-30 | 16:00 | Jesus Ferraris | 441 | BT1 | 4-b |  | Gneis | - | - |  | - | - | - | - | - | - | 441 | AV2 | Por caida | - | - | - | - | - | - | - | - | - | 32 | 18 | 150 (3,5) | [18 empty] | 19.52 | 1.640502 | 115.2814 |  | - | - | - | - | - | - | [26 empty] | Cantera 10 - Pit Petreos
572 | 2013-07-30 | 16:00 | Jesus Ferraris | 441 | BT3 | 4-b |  | Gneis | - | - |  | - | - | - | - | - | - | 441 | AV2 | Por caida | - | - | - | - | - | - | - | - | - | 32 | 18 | 150 (3,5) | [18 empty] | 6.72 | 1.62623 | 39.34174 |  | 441 | CV1 | Loro | 20 (80) y 27 (16) | 15 | 5 | 100 | [25 empty] | Cantera 10 - Pit Petreos
573 | 2013-07-30 | 16:00 | Jesus Ferraris | 441 | BT4 | 4-b | 12-19 mm | Gneis | - | - |  | - | - | - | - | - | - | 441 | AV2 | Por caida | - | - | - | - | - | - | - | - | - | 32 | 18 | 150 (3,5) |  | 100 | 100 | 100 | 100 | 100 | 100 | 100 | 100 | 100 | 100 | 100 | 87.9 | 13.99 | 2.06 | 0.82 | 0 |  | 6.68 | 1.614022 | 38.814 | 40.12% | 441 | CV1 | Loro | 20 (80) y 27 (16) | 15 | 5 |  |  | 99.18 | HMG1-02164 | 2013-07-30 | 441-BT4 | 12-19 mm | 100 | 87.9 | 13.99 | 2.06 | 0.82 | 0 | 0 | 7.09 | [11 empty] | Cantera 10 - Pit Petreos
574 | 2013-07-30 | 16:00 | Jesus Ferraris | 441 | BT5 | 4-b | 6-12 mm | Gneis | - | - |  | - | - | - | - | - | - | 441 | AV2 | Por caida | - | - | - | - | - | - | - | - | - | 32 | 18 | 150 (3,5) |  | 100 | 100 | 100 | 100 | 100 | 100 | 100 | 100 | 100 | 100 | 100 | 100 | 95.24 | 69.26 | 5.01 | 0.71 |  | 4.45 | 1.582443 | 25.35073 | 26.2% | 441 | CV1 | Loro | 20 (80) y 27 (16) | 15 | 5 |  |  | 94.99 | HMG1-02163 | 2013-07-30 | 441-BT5 | 6-12 mm | 100 | 100 | 95.24 | 69.26 | 5.01 | 0.71 | 0 | 6.3 | [11 empty] | Cantera 10 - Pit Petreos
575 | 2013-07-30 | 16:00 | Jesus Ferraris | 441 | BT6 | 4-b | 0-6 mm | Gneis | - | - |  | - | - | - | - | - | - | 441 | AV2 | Por caida | - | - | - | - | - | - | - | - | - | 32 | 18 | 150 (3,5) |  | 100 | 100 | 100 | 100 | 100 | 100 | 100 | 100 | 100 | 100 | 100 | 100 | 100 | 100 | 0 | 0 |  | 5.55 | 1.630921 | 32.5858 | 33.68% | 441 | CV1 | Loro | 20 (80) y 27 (16) | 15 | 5 |  |  | 100 | HMG1-02162 | 2013-07-30 | 441-BT6 | 0-6 mm | 100 | 100 | 100 | 100 |  |  | 0 | [7 empty] | 23 | 0 |  |  |  | Cantera 10 - Pit Petreos
576 | 2013-08-09 | 9:00 | Jesus Ferraris | 411 | BT2 | 1-b | 0-20 mm | Caliza | 411 | AV1 | 100% | - | - | - | - | - | - | - | - | - | - | 140 | - | - | - | - | - | - | - | - | - | - | [18 empty] | 19.4 | 1.605882 | 112.1548 | 17.04% | 411 | CV1 | Loro primaria | 65 | 10 (2), 22 (2) y 27 | - |  | 100 |  |  |  |  | 0-20 mm
577 | 2013-08-09 | 9:00 | Jesus Ferraris | 411 | BT3 | 1-b | 25-180 mm | Caliza | 411 | AV1 | 100% | - | - | - | - | - | - | - | - | - | - | 140 | - | - | - | - | - | - | - | - | - | - | [18 empty] | 112.28 | 1.351064 | 546.1108 |  | 411 | CV1 | Loro primaria | 65 | 10 (2), 22 (2) y 27 | - | [6 empty] | 25-180 mm
578 | 2013-08-09 | 12:30 | David Lopez | 421 | BT1 | 2-3 a |  | Caliza | - | - |  | 421 | AV1 | 5 | 421 | AV2 | 15 | - | - | - | - | - | - | 53 | 47 | 190 (1,5) | 46 | 22 | 270 (3,6) | - | - | - | [18 empty] | 49.02 | 1.36 | 240.00192 |  | 411 | CV1 | Loro primaria | 65 | 10 (2), 22 (2) y 27
579 | 2013-08-09 | 12:30 | David Lopez | 421 | BT6 | 2-3 a | 0-6 mm | Caliza | - | - |  | 421 | AV1 | 5 | 421 | AV2 | 15 | - | - | - | - | - | - | 53 | 47 | 190 (1,5) | 46 | 22 | 270 (3,6) | - | - | - |  | 100 | 100 | 100 | 100 | 100 | 100 | 100 | 100 | 100 | 100 | 100 | 100 | 100 | 100 | 99.02 | 0 |  | 9 | 1.672323 | 54.18328 | 20.73% | 421 | CV1 | Banana | 38, 34 goma y 22 goma | 22 | 5 |  |  |  | HMG1-02179 | 2013-08-09 | 421-BT6 | 0-6 mm | 100 | 100 | 100 | 100 | 99.02 | 78.82 | 0 | 2.63
580 | 2013-08-09 | 12:30 | David Lopez | 421 | BT7 | 2-3 a | 6-19 mm | Caliza | - | - |  | 421 | AV1 | 5 | 421 | AV2 | 15 | - | - | - | - | - | - | 53 | 47 | 190 (1,5) | 46 | 22 | 270 (3,6) | - | - | - |  | 100 | 100 | 100 | 100 | 100 | 100 | 100 | 100 | 100 | 100 | 100 | 98.21 | 61.47 | 43.44 | 2.85 | 0.62 |  | 17.2 | 1.647059 | 101.9859 | 39.01% | 421 | CV2 | Sandvik | 22 | 5 |  |  | 97.15 |  | HMG1-02182 | 2013-08-09 | 421-BT7 | 6-19 mm | 100 | 98.21 | 61.47 | 43.44 | 2.85 | 0.62 | 0 | 6.55
581 | 2013-08-09 | 12:30 | David Lopez | 421 | BT9 | 2-3 a | 20-38 mm | Caliza | - | - |  | 421 | AV1 | 5 | 421 | AV2 | 15 | - | - | - | - | - | - | 53 | 47 | 190 (1,5) | 46 | 22 | 270 (3,6) | - | - | - |  | 100 | 100 | 100 | 100 | 100 | 100 | 100 | 100 | 100 | 100 | 61.63 | 19.19 | 1.71 | 0.68 | 0.39 | 0 |  | 17.96 | 1.627686 | 105.2397 | 40.26% | 421 | CV2 | Sandvik | 22 | 5 |  | 80.81 |  |  | HMG1-02183 | 2013-08-09 | 421-BT9 | 20-38 mm | 61.63 | 19.19 | 1.71 | 0.68 | 0.39 | 0 | 0 | 7.8
582 | 2013-08-09 | 12:30 | Juan Nieto | 441 | BT1 | 4-c |  | Caliza | - | - |  | - | - | - | - | - | - | 441 | AV2 | Por caida | - | - | - | - | - | - | - | - | - | 32 | 17 | 150 (2,5) | [18 empty] | 18.74 | 1.640502 | 110.6749 |  | - | - | - | - | - | -
583 | 2013-08-09 | 12:30 | Juan Nieto | 441 | BT3 | 4-c |  | Caliza | - | - |  | - | - | - | - | - | - | 441 | AV2 | Por caida | - | - | - | - | - | - | - | - | - | 32 | 17 | 150 (2,5) | [18 empty] | 12.06 | 1.62623 | 70.60438 |  | 441 | CV1 | Loro | 20 (80) y 27 (16) | 15 | 5 | 100
584 | 2013-08-09 | 12:30 | Juan Nieto | 441 | BT4 | 4-c | 6-19 mm | Caliza | - | - |  | - | - | - | - | - | - | 441 | AV2 | Por caida | - | - | - | - | - | - | - | - | - | 32 | 17 | 150 (2,5) |  | 100 | 100 | 100 | 100 | 100 | 100 | 100 | 100 | 100 | 100 | 100 | 97.19 | 62.05 | 39.51 | 1.92 | 0.5 |  | 10.57 | 1.614022 | 61.41677 | 72.04% | 441 | CV1 | Loro | 20 (80) y 27 (16) | 15 | 5 |  |  | 98.08 | HMG1-02181 | 2013-08-09 | 441-BT4 | 6-19 mm | 100 | 97.19 | 62.05 | 39.51 | 1.92 | 0.5 | 0 | 6.61
585 | 2013-08-09 | 12:30 | Juan Nieto | 441 | BT6 | 4-c | 0-6 mm | Caliza | - | - |  | - | - | - | - | - | - | 441 | AV2 | Por caida | - | - | - | - | - | - | - | - | - | 32 | 17 | 150 (2,5) |  | 100 | 100 | 100 | 100 | 100 | 100 | 100 | 100 | 100 | 100 | 100 | 100 | 100 | 100 | 0 | 0 |  | 4.06 | 1.630921 | 23.83754 | 27.96% | 441 | CV1 | Loro | 20 (80) y 27 (16) | 15 | 5 |  |  | 100 | HMG1-02180 | 2013-08-09 | 441-BT6 | 0-6 mm | 100 | 100 | 100 | 100 |  |  | 0
586 | 2013-08-14 | 10:30 | Oscar Diaz | 411 | BT1 | 1-b |  | Gneis | 411 | AV1 | 87% | - | - | - | - | - | - | - | - | - | - | 160 | - | - | - | - | - | - | - | - | - | - |  | 100 | 100 | 100 | 100 | 100 | 100 | 100 | 100 | 100 | 100 | 100 | 100 | 100 | 100 | 6 | 0 | Control de % finos - Gneis | 138.92 | 1.3 | 650.1456 |  | - | - | - | - | - | - | [15 empty] | 6
587 | 2013-08-14 | 10:30 | Oscar Diaz | 411 | BT2 | 1-b | 0-20 mm | Gneis | 411 | AV1 | 87% | - | - | - | - | - | - | - | - | - | - | 160 | - | - | - | - | - | - | - | - | - | - | [18 empty] | 17.94 | 1.605882 | 103.7143 | 16.06% | 411 | CV1 | Loro primaria | 65 | 10 (2), 22 (2) y 27 | - |  | 100 |  |  |  |  | 0-20 mm
588 | 2013-08-14 | 10:30 | Oscar Diaz | 411 | BT3 | 1-b | 25-180 mm | Gneis | 411 | AV1 | 87% | - | - | - | - | - | - | - | - | - | - | 160 | - | - | - | - | - | - | - | - | - | - | [18 empty] | 111.48 | 1.351064 | 542.2197 |  | 411 | CV1 | Loro primaria | 65 | 10 (2), 22 (2) y 27 | - | [6 empty] | 25-180 mm
589 | 2013-08-15 | 10:30 | Pablo Tabares | 421 | BT1 | 2-3 a |  | Gneis | - | - |  | 421 | AV1 | 8 | 421 | AV2 | 8 | - | - | - | - | - | - | 53 | s/d | 210 (1,7) | 46 | s/d | 230 (2,8) | - | - | - | [18 empty] | 73.8 | 1.36 | 361.3248 |  | 411 | CV1 | Loro primaria | 65 | 10 (2), 22 (2) y 27
590 | 2013-08-15 | 10:30 | Pablo Tabares | 421 | BT3 | 2-3 a |  | Gneis | - | - |  | 421 | AV1 | 8 | 421 | AV2 | 8 | - | - | - | - | - | - | 53 | s/d | 210 (1,7) | 46 | s/d | 230 (2,8) | - | - | - | [18 empty] | 35.96 | 1.69279 | 219.1418 |  | 421 | CV1 | Banana | 38, 34 goma y 22 goma | 22 | 5 | 100
591 | 2013-08-15 | 10:30 | Pablo Tabares | 421 | BT6 | 2-3 a | 0-6 mm | Gneis | - | - |  | 421 | AV1 | 8 | 421 | AV2 | 8 | - | - | - | - | - | - | 53 | s/d | 210 (1,7) | 46 | s/d | 230 (2,8) | - | - | - |  | 100 | 100 | 100 | 100 | 100 | 100 | 100 | 100 | 100 | 100 | 100 | 100 | 100 | 100 | 98.56 | 0 |  | 6.94 | 1.672323 | 41.78133 | 14.85% | 421 | CV1 | Banana | 38, 34 goma y 22 goma | 22 | 5 |  |  |  | HMG1-02188 | 2013-08-15 | 421-BT6 | 0-6 mm | 100 | 100 | 100 | 100 | 98.56 | 77.62 | 0 | 2.75
592 | 2013-08-15 | 10:30 | Pablo Tabares | 421 | BT7 | 2-3 a | 6-19 mm | Gneis | - | - |  | 421 | AV1 | 8 | 421 | AV2 | 8 | - | - | - | - | - | - | 53 | s/d | 210 (1,7) | 46 | s/d | 230 (2,8) | - | - | - |  | 100 | 100 | 100 | 100 | 100 | 100 | 100 | 100 | 100 | 100 | 100 | 98.62 | 63.05 | 44.18 | 2.94 | 0.71 |  | 14.2 | 1.647059 | 84.19765 | 29.92% | 421 | CV2 | Sandvik | 22 | 5 |  |  | 97.06 |  | HMG1-02189 | 2013-08-15 | 421-BT7 | 6-19 mm | 100 | 98.62 | 63.05 | 44.18 | 2.94 | 0.71 | 0 | 6.54
593 | 2013-08-15 | 10:30 | Pablo Tabares | 421 | BT9 | 2-3 a | 20-38 mm | Gneis | - | - |  | 421 | AV1 | 8 | 421 | AV2 | 8 | - | - | - | - | - | - | 53 | s/d | 210 (1,7) | 46 | s/d | 230 (2,8) | - | - | - |  | 100 | 100 | 100 | 100 | 100 | 100 | 100 | 100 | 100 | 100 | 63.2 | 24.29 | 1.4 | 0.49 | 0.3 | 0 |  | 26.52 | 1.627686 | 155.3984 | 55.23% | 421 | CV2 | Sandvik | 22 | 5 |  | 75.71 |  |  | HMG1-02190 | 2013-08-15 | 421-BT9 | 20-38 mm | 63.2 | 24.29 | 1.4 | 0.49 | 0.3 | 0 | 0 | 7.75
594 | 2013-08-15 | 10:30 | Pablo Tabares | 441 | BT1 | 4-b |  | Gneis | - | - |  | - | - | - | - | - | - | 441 | AV2 | Por caida | - | - | - | - | - | - | - | - | - | 32 | s/d | 135 (2,4) | [18 empty] | 8.4 | 1.640502 | 49.60879 |  | - | - | - | - | - | -
595 | 2013-08-15 | 10:30 | Pablo Tabares | 441 | BT3 | 4-b |  | Gneis | - | - |  | - | - | - | - | - | - | 441 | AV2 | Por caida | - | - | - | - | - | - | - | - | - | 32 | s/d | 135 (2,4) | [18 empty] | 21.06 | 1.62623 | 123.2942 |  | 441 | CV1 | Loro | 20 (80) y 27 (16) | 15 | 5 | 100
596 | 2013-08-15 | 10:30 | Pablo Tabares | 441 | BT4 | 4-b | 12-19 mm | Gneis | - | - |  | - | - | - | - | - | - | 441 | AV2 | Por caida | - | - | - | - | - | - | - | - | - | 32 | s/d | 135 (2,4) |  | 100 | 100 | 100 | 100 | 100 | 100 | 100 | 100 | 100 | 100 | 100 | 93.76 | 29.07 | 9.16 | 0.45 | 0 |  | 3.93 | 1.614022 | 22.83518 | 45.09% | 441 | CV1 | Loro | 20 (80) y 27 (16) | 15 | 5 |  |  | 99.55 | HMG1-02193 | 2013-08-15 | 441-BT4 | 12-19 mm | 100 | 93.76 | 29.07 | 9.16 | 0.45 | 0 | 0 | 6.97
597 | 2013-08-15 | 10:30 | Pablo Tabares | 441 | BT5 | 4-b | 6-12 mm | Gneis | - | - |  | - | - | - | - | - | - | 441 | AV2 | Por caida | - | - | - | - | - | - | - | - | - | 32 | s/d | 135 (2,4) |  | 100 | 100 | 100 | 100 | 100 | 100 | 100 | 100 | 100 | 100 | 100 | 100 | 93.59 | 68.24 | 11.37 | 1.63 |  | 2.79 | 1.582443 | 15.89405 | 31.38% | 441 | CV1 | Loro | 20 (80) y 27 (16) | 15 | 5 |  |  | 88.63 | HMG1-02192 | 2013-08-15 | 441-BT5 | 6-12 mm | 100 | 100 | 93.59 | 68.24 | 11.37 | 1.63 | 0 | 6.19
598 | 2013-08-15 | 10:30 | Pablo Tabares | 441 | BT6 | 4-b | 0-6 mm | Gneis | - | - |  | - | - | - | - | - | - | 441 | AV2 | Por caida | - | - | - | - | - | - | - | - | - | 32 | s/d | 135 (2,4) |  | 100 | 100 | 100 | 100 | 100 | 100 | 100 | 100 | 100 | 100 | 100 | 100 | 100 | 100 | 0 | 0 |  | 2.03 | 1.630921 | 11.91877 | 23.53% | 441 | CV1 | Loro | 20 (80) y 27 (16) | 15 | 5 |  |  | 100 | HMG1-02191 | 2013-08-15 | 441-BT6 | 0-6 mm | 100 | 100 | 100 | 100 |  |  | 0
599 | 2013-08-15 | 12:00 | Pablo Tabares | 441 | BT1 | 4-b |  | Gneis | - | - |  | - | - | - | - | - | - | 441 | AV2 | Por caida | - | - | - | - | - | - | - | - | - | 32 | 17 | 170 (3,4) | [17 empty] | Contrapeso al 50% - Giro en sentido de avance | 15.16 | 1.640502 | 89.53206 |  | - | - | - | - | - | -
600 | 2013-08-15 | 12:00 | Pablo Tabares | 441 | BT3 | 4-b |  | Gneis | - | - |  | - | - | - | - | - | - | 441 | AV2 | Por caida | - | - | - | - | - | - | - | - | - | 32 | 17 | 170 (3,4) | [17 empty] | Contrapeso al 50% - Giro en sentido de avance | 12.38 | 1.62623 | 72.4778 |  | 441 | CV1 | Loro | 20 (80) y 27 (16) | 15 | 5 | 100
601 | 2013-08-15 | 12:00 | Pablo Tabares | 441 | BT4 | 4-b | 12-19 mm | Gneis | - | - |  | - | - | - | - | - | - | 441 | AV2 | Por caida | - | - | - | - | - | - | - | - | - | 32 | 17 | 170 (3,4) |  | 100 | 100 | 100 | 100 | 100 | 100 | 100 | 100 | 100 | 100 | 100 | 86.66 | 38.1 | 1.8 | 1.71 | 0 | Contrapeso al 50% - Giro en sentido de avance | 4.45 | 1.614022 | 25.85663 | 34.3% | 441 | CV1 | Loro | 20 (80) y 27 (16) | 15 | 5 |  |  | 98.29 | HMG1-02187 | 2013-08-15 | 441-BT4 | 12-19 mm | 100 | 86.66 | 38.1 | 1.8 | 1.71 | 0 | 0 | 6.94
602 | 2013-08-15 | 12:00 | Pablo Tabares | 441 | BT5 | 4-b | 6-12 mm | Gneis | - | - |  | - | - | - | - | - | - | 441 | AV2 | Por caida | - | - | - | - | - | - | - | - | - | 32 | 17 | 170 (3,4) |  | 100 | 100 | 100 | 100 | 100 | 100 | 100 | 100 | 100 | 100 | 100 | 100 | 93.52 | 69.34 | 10.02 | 2.14 | Contrapeso al 50% - Giro en sentido de avance | 5.25 | 1.582443 | 29.90817 | 39.68% | 441 | CV1 | Loro | 20 (80) y 27 (16) | 15 | 5 |  |  | 89.98 | HMG1-02186 | 2013-08-15 | 441-BT5 | 6-12 mm | 100 | 100 | 93.52 | 69.34 | 10.02 | 2.14 | 0 | 6.19
603 | 2013-08-15 | 12:00 | Pablo Tabares | 441 | BT6 | 4-b | 0-6 mm | Gneis | - | - |  | - | - | - | - | - | - | 441 | AV2 | Por caida | - | - | - | - | - | - | - | - | - | 32 | 17 | 170 (3,4) |  | 100 | 100 | 100 | 100 | 100 | 100 | 100 | 100 | 100 | 100 | 100 | 100 | 100 | 100 | 0 | 0 | Contrapeso al 50% - Giro en sentido de avance | 3.34 | 1.630921 | 19.61019 | 26.02% | 441 | CV1 | Loro | 20 (80) y 27 (16) | 15 | 5 |  |  | 100 | HMG1-02185 | 2013-08-15 | 441-BT6 | 0-6 mm | 100 | 100 | 100 | 100 |  |  | 0
604 | 2013-08-22 | 10:00 | Juan Nieto | 411 | BT2 | 1-b | 0-20 mm | Caliza | 411 | AV1 | 50% problemas con alimentador | - | - | - | - | - | - | - | - | - | - | 160 | - | - | - | - | - | - | - | - | - | - | [18 empty] | 25.16 | 1.605882 | 145.4544 | 25.55% | 411 | CV1 | Loro primaria | 65 | 10 (2), 22 (2) y 27 | - |  | 100 |  |  |  |  | 0-20 mm
605 | 2013-08-22 | 10:00 | Juan Nieto | 411 | BT3 | 1-b | 25-180 mm | Caliza | 411 | AV1 | 50% problemas con alimentador | - | - | - | - | - | - | - | - | - | - | 160 | - | - | - | - | - | - | - | - | - | - | [18 empty] | 87.16 | 1.351064 | 423.9314 |  | 411 | CV1 | Loro primaria | 65 | 10 (2), 22 (2) y 27 | - | [6 empty] | 25-180 mm
606 | 2013-08-23 | 11:30 | David Lopez | 421 | BT1 | 2-3 a |  | Caliza | - | - |  | 421 | AV1 | 55 | 421 | AV2 | 75 | - | - | - | - | - | - | 53 | 45 | 200 (1,8) | 46 | 21 | 260 (3,3) | - | - | - | [18 empty] | 86.3 | 1.36 | 422.5248 |  | 411 | CV1 | Loro primaria | 65 | 10 (2), 22 (2) y 27
607 | 2013-08-23 | 11:30 | David Lopez | 421 | BT3 | 2-3 a |  | Caliza | - | - |  | 421 | AV1 | 55 | 421 | AV2 | 75 | - | - | - | - | - | - | 53 | 45 | 200 (1,8) | 46 | 21 | 260 (3,3) | - | - | - | [18 empty] | 34.22 | 1.69279 | 208.5382 |  | 421 | CV1 | Banana | 38, 34 goma y 22 goma | 22 | 5 | 100
608 | 2013-08-23 | 11:30 | David Lopez | 421 | BT6 | 2-3 a | 0-6 mm | Caliza | - | - |  | 421 | AV1 | 55 | 421 | AV2 | 75 | - | - | - | - | - | - | 53 | 45 | 200 (1,8) | 46 | 21 | 260 (3,3) | - | - | - |  | 100 | 100 | 100 | 100 | 100 | 100 | 100 | 100 | 100 | 100 | 100 | 100 | 100 | 100 | 99.43 | 0 |  | 11.08 | 1.672323 | 66.70564 | 19.32% | 421 | CV1 | Banana | 38, 34 goma y 22 goma | 22 | 5 |  |  |  | HMG1-02197 | 2013-08-23 | 421-BT6 | 0-6 mm | 100 | 100 | 100 | 100 | 99.43 | 79.2 | 0 | 2.56
609 | 2013-08-23 | 11:30 | David Lopez | 421 | BT7 | 2-3 a | 6-19 mm | Caliza | - | - |  | 421 | AV1 | 55 | 421 | AV2 | 75 | - | - | - | - | - | - | 53 | 45 | 200 (1,8) | 46 | 21 | 260 (3,3) | - | - | - |  | 100 | 100 | 100 | 100 | 100 | 100 | 100 | 100 | 100 | 100 | 100 | 98.66 | 62.92 | 43.62 | 3.78 | 1.04 |  | 20.12 | 1.647059 | 119.2998 | 34.55% | 421 | CV2 | Sandvik | 22 | 5 |  |  | 96.22 |  | HMG1-02200 | 2013-08-23 | 421-BT7 | 6-19 mm | 100 | 98.66 | 62.92 | 43.62 | 3.78 | 1.04 | 0 | 6.53
610 | 2013-08-23 | 11:30 | David Lopez | 421 | BT9 | 2-3 a | 20-38 mm | Caliza | - | - |  | 421 | AV1 | 55 | 421 | AV2 | 75 | - | - | - | - | - | - | 53 | 45 | 200 (1,8) | 46 | 21 | 260 (3,3) | - | - | - |  | 100 | 100 | 100 | 100 | 100 | 100 | 100 | 100 | 100 | 100 | 63.03 | 21.38 | 1.88 | 0.78 | 0.43 | 0 |  | 27.18 | 1.627686 | 159.2658 | 46.13% | 421 | CV2 | Sandvik | 22 | 5 |  | 78.62 |  |  | HMG1-02201 | 2013-08-23 | 421-BT9 | 20-38 mm | 63.03 | 21.38 | 1.88 | 0.78 | 0.43 | 0 | 0 | 7.77
611 | 2013-08-23 | 12:30 | David Lopez | 441 | BT1 | 4-c |  | Caliza | - | - |  | - | - | - | - | - | - | 441 | AV2 | Por caida | - | - | - | - | - | - | - | - | - | 32 | 17 | 170 (3,2) | [18 empty] | 17.8 | 1.640502 | 105.1234 |  | - | - | - | - | - | -
612 | 2013-08-23 | 12:30 | David Lopez | 441 | BT3 | 4-c |  | Caliza | - | - |  | - | - | - | - | - | - | 441 | AV2 | Por caida | - | - | - | - | - | - | - | - | - | 32 | 17 | 170 (3,2) | [18 empty] | 4.49 | 1.62623 | 26.28637 |  | 441 | CV1 | Loro | 20 (80) y 27 (16) | 15 | 5 | 100
613 | 2013-08-23 | 12:30 | David Lopez | 441 | BT4 | 4-c | 6-19 mm | Caliza | - | - |  | - | - | - | - | - | - | 441 | AV2 | Por caida | - | - | - | - | - | - | - | - | - | 32 | 17 | 170 (3,2) |  | 100 | 100 | 100 | 100 | 100 | 100 | 100 | 100 | 100 | 100 | 100 | 98.73 | 59.28 | 37.13 | 4.65 | 0.59 |  | 12.44 | 1.614022 | 72.28236 | 82.56% | 441 | CV1 | Loro | 20 (80) y 27 (16) | 15 | 5 |  |  | 95.35 | HMG1-02199 | 2013-08-23 | 441-BT4 | 6-19 mm | 100 | 98.73 | 59.28 | 37.13 | 4.65 | 0.59 | 0 | 6.59
614 | 2013-08-23 | 12:30 | David Lopez | 441 | BT6 | 4-c | 0-6 mm | Caliza | - | - |  | - | - | - | - | - | - | 441 | AV2 | Por caida | - | - | - | - | - | - | - | - | - | 32 | 17 | 170 (3,2) |  | 100 | 100 | 100 | 100 | 100 | 100 | 100 | 100 | 100 | 100 | 100 | 100 | 100 | 100 | 0 | 0 |  | 2.6 | 1.630921 | 15.26542 | 17.44% | 441 | CV1 | Loro | 20 (80) y 27 (16) | 15 | 5 |  |  | 100 | HMG1-02198 | 2013-08-23 | 441-BT6 | 0-6 mm | 100 | 100 | 100 | 100 |  |  | 0
615 | 2013-08-30 | 9:00 | Gabriel San Martin | 411 | BT1 | 1-b |  | Gneis | 411 | AV1 | s/d | - | - | - | - | - | - | - | - | - | - | 140 | - | - | - | - | - | - | - | - | - | - |  | 100 | 100 | 100 | 100 | 100 | 100 | 100 | 100 | 100 | 100 | 100 | 100 | 100 | 100 | 3 | 0 | Control de % finos - Gneis | 103.08 | 1.3 | 482.4144 |  | - | - | - | - | - | - | [15 empty] | 3 | [9 empty] | Gris oscuro | Cantera 10 - Pit Petreos
616 | 2013-08-30 | 9:00 | Gabriel San Martin | 411 | BT2 | 1-b | 0-20 mm | Gneis | 411 | AV1 | s/d | - | - | - | - | - | - | - | - | - | - | 140 | - | - | - | - | - | - | - | - | - | - | [18 empty] | 9.3 | 1.605882 | 53.76494 | 14.47% | 411 | CV1 | Loro primaria | 65 | 10 (2), 22 (2) y 27 | - |  | 100 |  |  |  |  | 0-20 mm | [19 empty] | Cantera 10 - Pit Petreos
617 | 2013-08-30 | 9:00 | Gabriel San Martin | 411 | BT3 | 1-b | 25-180 mm | Gneis | 411 | AV1 | s/d | - | - | - | - | - | - | - | - | - | - | 140 | - | - | - | - | - | - | - | - | - | - | [18 empty] | 65.32 | 1.351064 | 317.7054 |  | 411 | CV1 | Loro primaria | 65 | 10 (2), 22 (2) y 27 | - | [6 empty] | 25-180 mm | [19 empty] | Cantera 10 - Pit Petreos
618 | 2013-08-30 | 14:30 | David Lopez | 421 | BT1 | 2-3 a |  | Gneis | - | - |  | 421 | AV1 | 30 | 421 | AV2 | 60 | - | - | - | - | - | - | 53 | s/d | 230 (1,8) | 46 | s/d | 210 (2,5) | - | - | - | [18 empty] | 74.86 | 1.36 | 366.51456 |  | 411 | CV1 | Loro primaria | 65 | 10 (2), 22 (2) y 27 | [27 empty] | Cantera 10 - Pit Petreos
619 | 2013-08-30 | 14:30 | David Lopez | 421 | BT3 | 2-3 a |  | Gneis | - | - |  | 421 | AV1 | 30 | 421 | AV2 | 60 | - | - | - | - | - | - | 53 | s/d | 230 (1,8) | 46 | s/d | 210 (2,5) | - | - | - | [18 empty] | 32.84 | 1.69279 | 200.1284 |  | 421 | CV1 | Banana | 38, 34 goma y 22 goma | 22 | 5 | 100 | [25 empty] | Cantera 10 - Pit Petreos
620 | 2013-08-30 | 14:30 | David Lopez | 421 | BT6 | 2-3 a | 0-6 mm | Gneis | - | - |  | 421 | AV1 | 30 | 421 | AV2 | 60 | - | - | - | - | - | - | 53 | s/d | 230 (1,8) | 46 | s/d | 210 (2,5) | - | - | - |  | 100 | 100 | 100 | 100 | 100 | 100 | 100 | 100 | 100 | 100 | 100 | 100 | 100 | 100 | 97.51 | 0 |  | 6.2 | 1.672323 | 37.32626 | 15.36% | 421 | CV1 | Banana | 38, 34 goma y 22 goma | 22 | 5 |  |  |  | HMG1-02204 | 2013-08-30 | 421-BT6 | 0-6 mm | 100 | 100 | 100 | 100 | 97.51 | 72.77 | 0 | 2.99 | [11 empty] | Cantera 10 - Pit Petreos
621 | 2013-08-30 | 14:30 | David Lopez | 421 | BT7 | 2-3 a | 6-19 mm | Gneis | - | - |  | 421 | AV1 | 30 | 421 | AV2 | 60 | - | - | - | - | - | - | 53 | s/d | 230 (1,8) | 46 | s/d | 210 (2,5) | - | - | - |  | 100 | 100 | 100 | 100 | 100 | 100 | 100 | 100 | 100 | 100 | 100 | 97.85 | 64.21 | 44.73 | 3.65 | 0.75 |  | 16.96 | 1.647059 | 100.5628 | 41.38% | 421 | CV2 | Sandvik | 22 | 5 |  |  | 96.35 |  | HMG1-02208 | 2013-08-30 | 421-BT7 | 6-19 mm | 100 | 97.85 | 64.21 | 44.73 | 3.65 | 0.75 | 0 | 6.53 | [11 empty] | Cantera 10 - Pit Petreos
622 | 2013-08-30 | 14:30 | David Lopez | 421 | BT9 | 2-3 a | 20-38 mm | Gneis | - | - |  | 421 | AV1 | 30 | 421 | AV2 | 60 | - | - | - | - | - | - | 53 | s/d | 230 (1,8) | 46 | s/d | 210 (2,5) | - | - | - |  | 100 | 100 | 100 | 100 | 100 | 100 | 100 | 100 | 100 | 100 | 64.22 | 21.85 | 3.1 | 1.19 | 0.51 | 0 |  | 17.94 | 1.627686 | 105.1225 | 43.26% | 421 | CV2 | Sandvik | 22 | 5 |  | 78.15 |  |  | HMG1-02209 | 2013-08-30 | 421-BT9 | 20-38 mm | 64.22 | 21.85 | 3.1 | 1.19 | 0.51 | 0 | 0 | 7.76 | [11 empty] | Cantera 10 - Pit Petreos
623 | 2013-08-30 | 15:00 | David Lopez | 441 | BT1 | 4-b |  | Gneis | - | - |  | - | - | - | - | - | - | 441 | AV2 | Por caida | - | - | - | - | - | - | - | - | - | 32 | s/d | 140 (2,8) | [17 empty] | Contrapeso al 75% - Giro sentido de avance | 15.12 | 1.640502 | 89.29582 |  | - | - | - | - | - | - | [26 empty] | Cantera 10 - Pit Petreos
624 | 2013-08-30 | 15:00 | David Lopez | 441 | BT3 | 4-b |  | Gneis | - | - |  | - | - | - | - | - | - | 441 | AV2 | Por caida | - | - | - | - | - | - | - | - | - | 32 | s/d | 140 (2,8) | [17 empty] | Contrapeso al 75% - Giro sentido de avance | 9.06 | 1.62623 | 53.0411 |  | 441 | CV1 | Loro | 20 (80) y 27 (16) | 15 | 5 | 100 | [25 empty] | Cantera 10 - Pit Petreos
625 | 2013-08-30 | 15:00 | David Lopez | 441 | BT4 | 4-b | 12-19 mm | Gneis | - | - |  | - | - | - | - | - | - | 441 | AV2 | Por caida | - | - | - | - | - | - | - | - | - | 32 | s/d | 140 (2,8) |  | 100 | 100 | 100 | 100 | 100 | 100 | 100 | 100 | 100 | 100 | 100 | 91.51 | 24.83 | 3.39 | 0.56 | 0 | Contrapeso al 75% - Giro sentido de avance | 6.13 | 1.614022 | 35.61824 | 45.54% | 441 | CV1 | Loro | 20 (80) y 27 (16) | 15 | 5 |  |  | 99.44 | HMG1-02207 | 2013-08-30 | 441-BT4 | 12-19 mm | 100 | 91.51 | 24.83 | 3.39 | 0.56 | 0 | 0 | 7.05 | [11 empty] | Cantera 10 - Pit Petreos
626 | 2013-08-30 | 15:00 | David Lopez | 441 | BT5 | 4-b | 6-12 mm | Gneis | - | - |  | - | - | - | - | - | - | 441 | AV2 | Por caida | - | - | - | - | - | - | - | - | - | 32 | s/d | 140 (2,8) |  | 100 | 100 | 100 | 100 | 100 | 100 | 100 | 100 | 100 | 100 | 100 | 100 | 90.96 | 60.77 | 4.89 | 1.06 | Contrapeso al 75% - Giro sentido de avance | 3.9 | 1.582443 | 22.2175 | 28.41% | 441 | CV1 | Loro | 20 (80) y 27 (16) | 15 | 5 |  |  | 95.11 | HMG1-02206 | 2013-08-30 | 441-BT5 | 6-12 mm | 100 | 100 | 90.96 | 60.77 | 4.89 | 1.06 | 0 | 6.33 | [11 empty] | Cantera 10 - Pit Petreos
627 | 2013-08-30 | 15:00 | David Lopez | 441 | BT6 | 4-b | 0-6 mm | Gneis | - | - |  | - | - | - | - | - | - | 441 | AV2 | Por caida | - | - | - | - | - | - | - | - | - | 32 | s/d | 140 (2,8) |  | 100 | 100 | 100 | 100 | 100 | 100 | 100 | 100 | 100 | 100 | 100 | 100 | 100 | 100 | 0 | 0 | Contrapeso al 75% - Giro sentido de avance | 3.47 | 1.630921 | 20.37346 | 26.05% | 441 | CV1 | Loro | 20 (80) y 27 (16) | 15 | 5 |  |  | 100 | HMG1-02205 | 2013-08-30 | 441-BT6 | 0-6 mm | 100 | 100 | 100 | 100 |  |  | 0 | [12 empty] | Cantera 10 - Pit Petreos
628 | 2013-09-06 | 10:00 | David Lopez | 411 | BT1 | 1-b |  | Gneis | 411 | AV1 | s/d | - | - | - | - | - | - | - | - | - | - | 140 | - | - | - | - | - | - | - | - | - | - |  | 100 | 100 | 100 | 100 | 100 | 100 | 100 | 100 | 100 | 100 | 100 | 100 | 100 | 100 | 5 | 0 | Control de % finos - Gneis | 86.2 | 1.3 | 403.416 |  | - | - | - | - | - | - | [15 empty] | 5 | [9 empty] | Gris | Cantera 10 - Pit Petreos
629 | 2013-09-06 | 10:00 | David Lopez | 411 | BT2 | 1-b | 0-20 mm | Gneis | 411 | AV1 | s/d | - | - | - | - | - | - | - | - | - | - | 140 | - | - | - | - | - | - | - | - | - | - | [18 empty] | 20.28 | 1.605882 | 117.2423 | 19.41% | 411 | CV1 | Loro primaria | 65 | 10 (2), 22 (2) y 27 | - |  | 100 |  |  |  |  | 0-20 mm | [19 empty] | Cantera 10 - Pit Petreos
630 | 2013-09-06 | 10:00 | David Lopez | 411 | BT3 | 1-b | 25-180 mm | Gneis | 411 | AV1 | s/d | - | - | - | - | - | - | - | - | - | - | 140 | - | - | - | - | - | - | - | - | - | - | [18 empty] | 100.08 | 1.351064 | 486.7721 |  | 411 | CV1 | Loro primaria | 65 | 10 (2), 22 (2) y 27 | - | [6 empty] | 25-180 mm | [19 empty] | Cantera 10 - Pit Petreos
631 | 2013-09-06 | 13:00 | Juan Nieto | 421 | BT1 | 2-3 a |  | Gneis | - | - |  | 421 | AV1 | 45 | 421 | AV2 | 75 | - | - | - | - | - | - | 53 | 46 | 230 (1,5) | 46 | 22 | 240 (3,5) | - | - | - | [18 empty] | 66.54 | 1.36 | 325.77984 |  | 411 | CV1 | Loro primaria | 65 | 10 (2), 22 (2) y 27 | [27 empty] | Cantera 10 - Pit Petreos
632 | 2013-09-06 | 13:00 | Juan Nieto | 421 | BT3 | 2-3 a |  | Gneis | - | - |  | 421 | AV1 | 45 | 421 | AV2 | 75 | - | - | - | - | - | - | 53 | 46 | 230 (1,5) | 46 | 22 | 240 (3,5) | - | - | - | [18 empty] | 22.82 | 1.69279 | 139.0661 |  | 421 | CV1 | Banana | 38, 34 goma y 22 goma | 22 | 5 | 100 | [25 empty] | Cantera 10 - Pit Petreos
633 | 2013-09-06 | 13:00 | Juan Nieto | 421 | BT6 | 2-3 a | 0-6 mm | Gneis | - | - |  | 421 | AV1 | 45 | 421 | AV2 | 75 | - | - | - | - | - | - | 53 | 46 | 230 (1,5) | 46 | 22 | 240 (3,5) | - | - | - |  | 100 | 100 | 100 | 100 | 100 | 100 | 100 | 100 | 100 | 100 | 100 | 100 | 100 | 100 | 98.5 | 0 |  | 7.78 | 1.672323 | 46.83844 | 18.11% | 421 | CV1 | Banana | 38, 34 goma y 22 goma | 22 | 5 |  |  |  | HMG1-02210 | 2013-08-30 | 421-BT6 | 0-6 mm | 100 | 100 | 100 | 100 | 98.5 | 76.07 | 0 | 2.74 | [11 empty] | Cantera 10 - Pit Petreos
634 | 2013-09-06 | 13:00 | Juan Nieto | 421 | BT7 | 2-3 a | 6-19 mm | Gneis | - | - |  | 421 | AV1 | 45 | 421 | AV2 | 75 | - | - | - | - | - | - | 53 | 46 | 230 (1,5) | 46 | 22 | 240 (3,5) | - | - | - |  | 100 | 100 | 100 | 100 | 100 | 100 | 100 | 100 | 100 | 100 | 100 | 98.2 | 63.5 | 44.21 | 4.71 | 1.02 |  | 14.5 | 1.647059 | 85.97647 | 33.25% | 421 | CV2 | Sandvik | 22 | 5 |  |  | 95.29 |  | HMG1-02214 | 2013-08-30 | 421-BT7 | 6-19 mm | 100 | 98.2 | 63.5 | 44.21 | 4.71 | 1.02 | 0 | 6.52 | [11 empty] | Cantera 10 - Pit Petreos
635 | 2013-09-06 | 13:00 | Juan Nieto | 421 | BT9 | 2-3 a | 20-38 mm | Gneis | - | - |  | 421 | AV1 | 45 | 421 | AV2 | 75 | - | - | - | - | - | - | 53 | 46 | 230 (1,5) | 46 | 22 | 240 (3,5) | - | - | - |  | 100 | 100 | 100 | 100 | 100 | 100 | 100 | 100 | 100 | 100 | 66.8 | 22.96 | 1.1 | 0.45 | 0.25 | 0 |  | 21.46 | 1.627686 | 125.7485 | 48.63% | 421 | CV2 | Sandvik | 22 | 5 |  | 77.04 |  |  | HMG1-02215 | 2013-08-30 | 421-BT9 | 20-38 mm | 66.8 | 22.96 | 1.1 | 0.45 | 0.25 | 0 | 0 | 7.76 | [11 empty] | Cantera 10 - Pit Petreos
636 | 2013-09-06 | 13:30 | Juan Nieto | 441 | BT1 | 4-b |  | Gneis | - | - |  | - | - | - | - | - | - | 441 | AV2 | Por caida | - | - | - | - | - | - | - | - | - | 32 | 17 | 160 (3,2) | [17 empty] | Contrapeso al 75% - Giro sentido de avance | 19.72 | 1.640502 | 116.4625 |  | - | - | - | - | - | - | [26 empty] | Cantera 10 - Pit Petreos
637 | 2013-09-06 | 13:30 | Juan Nieto | 441 | BT3 | 4-b |  | Gneis | - | - |  | - | - | - | - | - | - | 441 | AV2 | Por caida | - | - | - | - | - | - | - | - | - | 32 | 17 | 160 (3,2) | [17 empty] | Contrapeso al 75% - Giro sentido de avance | 13.36 | 1.62623 | 78.21513 |  | 441 | CV1 | Loro | 20 (80) y 27 (16) | 15 | 5 | 100 | [25 empty] | Cantera 10 - Pit Petreos
638 | 2013-09-06 | 13:30 | Juan Nieto | 441 | BT4 | 4-b | 12-19 mm | Gneis | - | - |  | - | - | - | - | - | - | 441 | AV2 | Por caida | - | - | - | - | - | - | - | - | - | 32 | 17 | 160 (3,2) |  | 100 | 100 | 100 | 100 | 100 | 100 | 100 | 100 | 100 | 100 | 100 | 91.5 | 25.67 | 4.3 | 0.72 | 0 | Contrapeso al 75% - Giro sentido de avance | 4.48 | 1.614022 | 26.03095 | 31.03% | 441 | CV1 | Loro | 20 (80) y 27 (16) | 15 | 5 |  |  | 99.28 | HMG1-02213 | 2013-08-30 | 441-BT4 | 12-19 mm | 100 | 91.5 | 25.67 | 4.3 | 0.72 | 0 | 0 | 7.03 | [11 empty] | Cantera 10 - Pit Petreos
639 | 2013-09-06 | 13:30 | Juan Nieto | 441 | BT5 | 4-b | 6-12 mm | Gneis | - | - |  | - | - | - | - | - | - | 441 | AV2 | Por caida | - | - | - | - | - | - | - | - | - | 32 | 17 | 160 (3,2) |  | 100 | 100 | 100 | 100 | 100 | 100 | 100 | 100 | 100 | 100 | 100 | 100 | 93.32 | 63.59 | 6.75 | 0.9 | Contrapeso al 75% - Giro sentido de avance | 5.84 | 1.582443 | 33.26928 | 39.65% | 441 | CV1 | Loro | 20 (80) y 27 (16) | 15 | 5 |  |  | 93.25 | HMG1-02212 | 2013-08-30 | 441-BT5 | 6-12 mm | 100 | 100 | 93.32 | 63.59 | 6.75 | 0.9 | 0 | 6.29 | [11 empty] | Cantera 10 - Pit Petreos
640 | 2013-09-06 | 13:30 | Juan Nieto | 441 | BT6 | 4-b | 0-6 mm | Gneis | - | - |  | - | - | - | - | - | - | 441 | AV2 | Por caida | - | - | - | - | - | - | - | - | - | 32 | 17 | 160 (3,2) |  | 100 | 100 | 100 | 100 | 100 | 100 | 100 | 100 | 100 | 100 | 100 | 100 | 100 | 100 | 0 | 0 | Contrapeso al 75% - Giro sentido de avance | 4.19 | 1.630921 | 24.60081 | 29.32% | 441 | CV1 | Loro | 20 (80) y 27 (16) | 15 | 5 |  |  | 100 | HMG1-02211 | 2013-08-30 | 441-BT6 | 0-6 mm | 100 | 100 | 100 | 100 |  |  | 0 | [12 empty] | Cantera 10 - Pit Petreos
641 | 2013-09-11 | 11:30 | Pablo Tabares | 411 | BT1 | 1-b |  | Gneis | 411 | AV1 | 81% | - | - | - | - | - | - | - | - | - | - | 140 | - | - | - | - | - | - | - | - | - | - |  | 100 | 100 | 100 | 100 | 100 | 100 | 100 | 100 | 100 | 100 | 100 | 100 | 100 | 100 | 6 | 0 | Control de % finos - Gneis | 155.52 | 1.3 | 727.8336 |  | - | - | - | - | - | - | [15 empty] | 6 | [9 empty] | Gris claro | Cantera 10 y 9 - Pit Petreos - Cantera Sur - Cajon sur
642 | 2013-09-11 | 11:30 | Pablo Tabares | 411 | BT2 | 1-b | 0-20 mm | Gneis | 411 | AV1 | 81% | - | - | - | - | - | - | - | - | - | - | 140 | - | - | - | - | - | - | - | - | - | - | [18 empty] | 25.04 | 1.605882 | 144.7607 | 18.05% | 411 | CV1 | Loro primaria | 65 | 10 (2), 22 (2) y 27 | - |  | 100 |  |  |  |  | 0-20 mm | [19 empty] | Cantera 10 y 9 - Pit Petreos - Cantera Sur - Cajon sur
643 | 2013-09-11 | 11:30 | Pablo Tabares | 411 | BT3 | 1-b | 25-180 mm | Gneis | 411 | AV1 | 81% | - | - | - | - | - | - | - | - | - | - | 140 | - | - | - | - | - | - | - | - | - | - | [18 empty] | 135.16 | 1.351064 | 657.3952 |  | 411 | CV1 | Loro primaria | 65 | 10 (2), 22 (2) y 27 | - | [6 empty] | 25-180 mm | [19 empty] | Cantera 10 y 9 - Pit Petreos - Cantera Sur - Cajon sur
644 | 2013-09-12 | 11:30 | Gabriel San Martin | 421 | BT1 | 2-3 a |  | Gneis | - | - |  | 421 | AV1 | 50 | 421 | AV2 | 65 | - | - | - | - | - | - | 53 | s/d | 230 (1,8) | 46 | s/d | 260 (3,4) | - | - | - | [18 empty] | 77.74 | 1.36 | 380.61504 |  | 411 | CV1 | Loro primaria | 65 | 10 (2), 22 (2) y 27 | [27 empty] | Cantera Sur - Cajon Sur
645 | 2013-09-12 | 11:30 | Gabriel San Martin | 421 | BT3 | 2-3 a |  | Gneis | - | - |  | 421 | AV1 | 50 | 421 | AV2 | 65 | - | - | - | - | - | - | 53 | s/d | 230 (1,8) | 46 | s/d | 260 (3,4) | - | - | - | [18 empty] | 21.26 | 1.69279 | 129.5594 |  | 421 | CV1 | Banana | 38, 34 goma y 22 goma | 22 | 5 | 100 | [25 empty] | Cantera Sur - Cajon Sur
646 | 2013-09-12 | 11:30 | Gabriel San Martin | 421 | BT6 | 2-3 a | 0-6 mm | Gneis | - | - |  | 421 | AV1 | 50 | 421 | AV2 | 65 | - | - | - | - | - | - | 53 | s/d | 230 (1,8) | 46 | s/d | 260 (3,4) | - | - | - |  | 100 | 100 | 100 | 100 | 100 | 100 | 100 | 100 | 100 | 100 | 100 | 100 | 100 | 100 | 97.68 | 0 |  | 10.54 | 1.672323 | 63.45464 | 20.28% | 421 | CV1 | Banana | 38, 34 goma y 22 goma | 22 | 5 |  |  |  | HMG1-02225 | 2013-09-12 | 421-BT6 | 0-6 mm | 100 | 100 | 100 | 100 | 97.68 | 74.05 | 0 | 2.86 | [11 empty] | Cantera Sur - Cajon Sur
647 | 2013-09-12 | 11:30 | Gabriel San Martin | 421 | BT7 | 2-3 a | 6-19 mm | Gneis | - | - |  | 421 | AV1 | 50 | 421 | AV2 | 65 | - | - | - | - | - | - | 53 | s/d | 230 (1,8) | 46 | s/d | 260 (3,4) | - | - | - |  | 100 | 100 | 100 | 100 | 100 | 100 | 100 | 100 | 100 | 100 | 100 | 98.43 | 59.05 | 37.87 | 2.18 | 0.65 |  | 18.78 | 1.647059 | 111.3544 | 35.59% | 421 | CV2 | Sandvik | 22 | 5 |  |  | 97.82 |  | HMG1-02229 | 2013-09-12 | 421-BT7 | 6-19 mm | 100 | 98.43 | 59.05 | 37.87 | 2.18 | 0.65 | 0 | 6.61 | [11 empty] | Cantera Sur - Cajon Sur
648 | 2013-09-12 | 11:30 | Gabriel San Martin | 421 | BT9 | 2-3 a | 20-38 mm | Gneis | - | - |  | 421 | AV1 | 50 | 421 | AV2 | 65 | - | - | - | - | - | - | 53 | s/d | 230 (1,8) | 46 | s/d | 260 (3,4) | - | - | - |  | 100 | 100 | 100 | 100 | 100 | 100 | 100 | 100 | 100 | 100 | 59.89 | 14.92 | 1.82 | 0.62 | 0.41 | 0 |  | 23.56 | 1.627686 | 138.0538 | 44.13% | 421 | CV2 | Sandvik | 22 | 5 |  | 85.08 |  |  | HMG1-02230 | 2013-09-12 | 421-BT9 | 20-38 mm | 59.89 | 14.92 | 1.82 | 0.62 | 0.41 | 0 | 0 | 7.84 | [11 empty] | Cantera Sur - Cajon Sur
649 | 2013-09-12 | 12:30 | Gabriel San Martin | 441 | BT1 | 4-b |  | Gneis | - | - |  | - | - | - | - | - | - | 441 | AV2 | Por caida | - | - | - | - | - | - | - | - | - | 32 | s/d | 150 (2,8) | [17 empty] | Contrapeso al 75% - Giro sentido de avance | 18.72 | 1.640502 | 110.5567 |  | - | - | - | - | - | - | [26 empty] | Cantera Sur - Cajon Sur
650 | 2013-09-12 | 12:30 | Gabriel San Martin | 441 | BT3 | 4-b |  | Gneis | - | - |  | - | - | - | - | - | - | 441 | AV2 | Por caida | - | - | - | - | - | - | - | - | - | 32 | s/d | 150 (2,8) | [17 empty] | Contrapeso al 75% - Giro sentido de avance | 7.58 | 1.62623 | 44.37655 |  | 441 | CV1 | Loro | 20 (80) y 27 (16) | 15 | 5 | 100 | [25 empty] | Cantera Sur - Cajon Sur
651 | 2013-09-12 | 12:30 | Gabriel San Martin | 441 | BT4 | 4-b | 12-19 mm | Gneis | - | - |  | - | - | - | - | - | - | 441 | AV2 | Por caida | - | - | - | - | - | - | - | - | - | 32 | s/d | 150 (2,8) |  | 100 | 100 | 100 | 100 | 100 | 100 | 100 | 100 | 100 | 100 | 100 | 87.23 | 19.84 | 1 | 0.39 | 0 | Contrapeso al 75% - Giro sentido de avance | 5.07 | 1.614022 | 29.45913 | 34.06% | 441 | CV1 | Loro | 20 (80) y 27 (16) | 15 | 5 |  |  | 99.61 | HMG1-02228 | 2013-09-12 | 441-BT4 | 12-19 mm | 100 | 87.23 | 19.84 | 1 | 0.39 | 0 | 0 | 7.11 | [11 empty] | Cantera Sur - Cajon Sur
652 | 2013-09-12 | 12:30 | Gabriel San Martin | 441 | BT5 | 4-b | 6-12 mm | Gneis | - | - |  | - | - | - | - | - | - | 441 | AV2 | Por caida | - | - | - | - | - | - | - | - | - | 32 | s/d | 150 (2,8) |  | 100 | 100 | 100 | 100 | 100 | 100 | 100 | 100 | 100 | 100 | 100 | 100 | 93.24 | 59.59 | 3.18 | 0.7 | Contrapeso al 75% - Giro sentido de avance | 5.64 | 1.582443 | 32.12992 | 37.15% | 441 | CV1 | Loro | 20 (80) y 27 (16) | 15 | 5 |  |  | 96.82 | HMG1-02227 | 2013-09-12 | 441-BT5 | 6-12 mm | 100 | 100 | 93.24 | 59.59 | 3.18 | 0.7 | 0 | 6.37 | [11 empty] | Cantera Sur - Cajon Sur
653 | 2013-09-12 | 12:30 | Gabriel San Martin | 441 | BT6 | 4-b | 0-6 mm | Gneis | - | - |  | - | - | - | - | - | - | 441 | AV2 | Por caida | - | - | - | - | - | - | - | - | - | 32 | s/d | 150 (2,8) |  | 100 | 100 | 100 | 100 | 100 | 100 | 100 | 100 | 100 | 100 | 100 | 100 | 100 | 100 | 0 | 0 | Contrapeso al 75% - Giro sentido de avance | 4.24 | 1.630921 | 24.89438 | 28.79% | 441 | CV1 | Loro | 20 (80) y 27 (16) | 15 | 5 |  |  | 100 | HMG1-02226 | 2013-09-12 | 441-BT6 | 0-6 mm | 100 | 100 | 100 | 100 |  |  | 0 | [12 empty] | Cantera Sur - Cajon Sur
654 | 2013-09-18 | 11:30 | David Lopez | 421 | BT1 | 2-3 a |  | Caliza | - | - |  | 421 | AV1 | 60 | 421 | AV2 | 80 | - | - | - | - | - | - | 53 | 45 | 250 (2) | 46 | 22 | 280 (3) | - | - | - | [18 empty] | 64.06 | 1.36 | 313.63776 |  | 411 | CV1 | Loro primaria | 65 | 10 (2), 22 (2) y 27 | [27 empty] | Cantera Centro - Rampita
655 | 2013-09-18 | 11:30 | David Lopez | 421 | BT3 | 2-3 a |  | Caliza | - | - |  | 421 | AV1 | 60 | 421 | AV2 | 80 | - | - | - | - | - | - | 53 | 45 | 250 (2) | 46 | 21 | 280 (3) | - | - | - | [18 empty] | 29.88 | 1.69279 | 182.09 |  | 421 | CV1 | Banana | 38, 34 goma y 22 goma | 22 | 5 | 100 | [25 empty] | Cantera Centro - Rampita
656 | 2013-09-18 | 11:30 | David Lopez | 421 | BT6 | 2-3 a | 0-6 mm | Caliza | - | - |  | 421 | AV1 | 60 | 421 | AV2 | 80 | - | - | - | - | - | - | 53 | 45 | 250 (2) | 46 | 21 | 280 (3) | - | - | - |  | 100 | 100 | 100 | 100 | 100 | 100 | 100 | 100 | 100 | 100 | 100 | 100 | 100 | 100 | 98.83 | 0 |  | 10.26 | 1.672323 | 61.76894 | 20.82% | 421 | CV1 | Banana | 38, 34 goma y 22 goma | 22 | 5 |  |  |  | HMG1-02231 | 2013-09-18 | 421-BT6 | 0-6 mm | 100 | 100 | 100 | 100 | 98.83 | 77.19 | 0 | 2.69 | [11 empty] | Cantera Centro - Rampita
657 | 2013-09-18 | 11:30 | David Lopez | 421 | BT7 | 2-3 a | 6-19 mm | Caliza | - | - |  | 421 | AV1 | 60 | 421 | AV2 | 80 | - | - | - | - | - | - | 53 | 45 | 250 (2) | 46 | 21 | 280 (3) | - | - | - |  | 100 | 100 | 100 | 100 | 100 | 100 | 100 | 100 | 100 | 100 | 100 | 96.51 | 55.9 | 34.76 | 2.62 | 1.16 |  | 22.42 | 1.647059 | 132.9374 | 44.81% | 421 | CV2 | Sandvik | 22 | 5 |  |  | 97.38 |  | HMG1-02232 | 2013-09-18 | 421-BT7 | 6-19 mm | 100 | 96.51 | 55.9 | 34.76 | 2.62 | 1.16 | 0 | 6.65 | [11 empty] | Cantera Centro - Rampita
658 | 2013-09-18 | 11:30 | David Lopez | 421 | BT9 | 2-3 a | 20-38 mm | Caliza | - | - |  | 421 | AV1 | 60 | 421 | AV2 | 80 | - | - | - | - | - | - | 53 | 45 | 250 (2) | 46 | 21 | 280 (3) | - | - | - |  | 100 | 100 | 100 | 100 | 100 | 100 | 100 | 100 | 100 | 100 | 64.09 | 23.28 | 2.91 | 1.22 | 0.62 | 0 |  | 17.4 | 1.627686 | 101.9582 | 34.37% | 421 | CV2 | Sandvik | 22 | 5 |  | 76.72 |  |  | HMG1-02233 | 2013-09-18 | 421-BT9 | 20-38 mm | 64.09 | 23.28 | 2.91 | 1.22 | 0.62 | 0 | 0 | 7.75 | [11 empty] | Cantera Centro - Rampita
659 | 2013-09-20 | 11:30 | Oscar Diaz | 411 | BT1 | 1-b |  | Caliza | 411 | AV1 | s/d | - | - | - | - | - | - | - | - | - | - | 140 | - | - | - | - | - | - | - | - | - | - |  | 100 | 100 | 100 | 100 | 100 | 100 | 100 | 100 | 100 | 100 | 100 | 100 | 100 | 100 | 6 | 0 | Control de % finos - Caliza | 146.88 | 1.3 | 687.3984 |  | - | - | - | - | - | - | [15 empty] | 6 | [9 empty] | Blanco gris | Cantera Centro - Rampita
660 | 2013-09-20 | 11:30 | Oscar Diaz | 411 | BT2 | 1-b | 0-20 mm | Caliza | 411 | AV1 | s/d | - | - | - | - | - | - | - | - | - | - | 140 | - | - | - | - | - | - | - | - | - | - | [18 empty] | 21.8 | 1.605882 | 126.0296 | 23.2% | 411 | CV1 | Loro primaria | 65 | 10 Goma (2) y 27 | - |  | 100 |  |  |  |  | 0-20 mm | [19 empty] | Cantera Centro - Rampita
661 | 2013-09-20 | 11:30 | Oscar Diaz | 411 | BT3 | 1-b | 25-180 mm | Caliza | 411 | AV1 | s/d | - | - | - | - | - | - | - | - | - | - | 140 | - | - | - | - | - | - | - | - | - | - | [18 empty] | 85.76 | 1.351064 | 417.122 |  | 411 | CV1 | Loro primaria | 65 | 10 Goma (2) y 27 | - | [6 empty] | 25-180 mm | [19 empty] | Cantera Centro - Rampita
662 | 2013-09-20 | 10:00 | Juan Nieto | 441 | BT1 | 4-c |  | Caliza | - | - |  | - | - | - | - | - | - | 441 | AV2 | Por caida | - | - | - | - | - | - | - | - | - | 32 | 17 | 170 (3,2) | [17 empty] | Contrapeso al 75% - Giro sentido de avance | 13.08 | 1.640502 | 77.24797 |  | - | - | - | - | - | - | [26 empty] | Cantera Centro - Rampita
663 | 2013-09-20 | 10:00 | Juan Nieto | 441 | BT3 | 4-c |  | Caliza | - | - |  | - | - | - | - | - | - | 441 | AV2 | Por caida | - | - | - | - | - | - | - | - | - | 32 | 17 | 170 (3,2) | [17 empty] | Contrapeso al 75% - Giro sentido de avance | 2.02 | 1.62623 | 11.82594 |  | 441 | CV1 | Loro | 20 (80) y 27 (16) | 15 | 5 | 100 | [25 empty] | Cantera Centro - Rampita
664 | 2013-09-20 | 10:00 | Juan Nieto | 441 | BT4 | 4-c | 6-19 mm | Caliza | - | - |  | - | - | - | - | - | - | 441 | AV2 | Por caida | - | - | - | - | - | - | - | - | - | 32 | 17 | 170 (3,2) |  | 100 | 100 | 100 | 100 | 100 | 100 | 100 | 100 | 100 | 100 | 100 | 92.03 | 55.53 | 31.75 | 6.79 | 2.53 | Contrapeso al 75% - Giro sentido de avance | 16.48 | 1.614022 | 95.7567 | 72.07% | 441 | CV1 | Loro | 20 (80) y 27 (16) | 15 | 5 |  |  | 93.21 | HMG1-02235 | 2013-09-20 | 441-BT4 | 6-19 mm | 100 | 92.03 | 55.53 | 31.75 | 6.79 | 2.53 | 0 | 6.67 | [11 empty] | Cantera Centro - Rampita
665 | 2013-09-20 | 10:00 | Juan Nieto | 441 | BT6 | 4-c | 0-6 mm | Caliza | - | - |  | - | - | - | - | - | - | 441 | AV2 | Por caida | - | - | - | - | - | - | - | - | - | 32 | 17 | 170 (3,2) |  | 100 | 100 | 100 | 100 | 100 | 100 | 100 | 100 | 100 | 100 | 100 | 100 | 100 | 100 | 0 | 0 | Contrapeso al 75% - Giro sentido de avance | 6.32 | 1.630921 | 37.10671 | 27.93% | 441 | CV1 | Loro | 20 (80) y 27 (16) | 15 | 5 |  |  | 100 | HMG1-02234 | 2013-09-20 | 441-BT6 | 0-6 mm | 100 | 100 | 100 | 100 |  |  | 0 | [12 empty] | Cantera Centro - Rampita
666 | 2013-09-24 | 12:00 | Oscar Diaz | 411 | BT1 | 1-b |  | Gneis | 411 | AV1 | 88% | - | - | - | - | - | - | - | - | - | - | 160 | - | - | - | - | - | - | - | - | - | - |  | 100 | 100 | 100 | 100 | 100 | 100 | 100 | 100 | 100 | 100 | 100 | 100 | 100 | 100 | 6 | 0 | Control de % finos - Gneis | 130.72 | 1.3 | 611.7696 |  | - | - | - | - | - | - | [15 empty] | 6 | [9 empty] | Gris oscuro | Cantera 10 - Pit Petreos
667 | 2013-09-24 | 12:00 | Oscar Diaz | 411 | BT2 | 1-b | 0-20 mm | Gneis | 411 | AV1 | 88% | - | - | - | - | - | - | - | - | - | - | 160 | - | - | - | - | - | - | - | - | - | - | [18 empty] | 12.04 | 1.605882 | 69.60536 | 12.49% | 411 | CV1 | Loro primaria | 65 | 10 (2), 22 (2) y 27 | - |  | 100 |  |  |  |  | 0-20 mm | [19 empty] | Cantera 10 - Pit Petreos
668 | 2013-09-24 | 12:00 | Oscar Diaz | 411 | BT3 | 1-b | 25-180 mm | Gneis | 411 | AV1 | 88% | - | - | - | - | - | - | - | - | - | - | 160 | - | - | - | - | - | - | - | - | - | - | [18 empty] | 100.28 | 1.351064 | 487.7449 |  | 411 | CV1 | Loro primaria | 65 | 10 (2), 22 (2) y 27 | - | [6 empty] | 25-180 mm | [19 empty] | Cantera 10 - Pit Petreos
669 | 2013-09-26 | 14:30 | Jesus Ferraris | 421 | BT1 | 2-3 b |  | Gneis | - | - |  | 421 | AV1 | 45 | 421 | AV2 | 60 | - | - | - | - | - | - | 53 | s/d | 250 (2,1) | 46 | s/d | 230 (2,3) | - | - | - | [18 empty] | 87.46 | 1.36 | 428.20416 |  | 411 | CV1 | Loro primaria | 65 | 10 (2), 22 (2) y 27 | [27 empty] | Cantera 10 - Pit Petreos
670 | 2013-09-26 | 14:30 | Jesus Ferraris | 421 | BT3 | 2-3 b |  | Gneis | - | - |  | 421 | AV1 | 45 | 421 | AV2 | 60 | - | - | - | - | - | - | 53 | s/d | 250 (2,1) | 46 | s/d | 230 (2,3) | - | - | - | [18 empty] | 33.58 | 1.69279 | 204.638 |  | 421 | CV1 | Banana | 50 (4), 34 goma y 22 goma | 22 | 5 | 100 | [25 empty] | Cantera 10 - Pit Petreos
671 | 2013-09-26 | 14:30 | Jesus Ferraris | 421 | BT6 | 2-3 b | 0-6 mm | Gneis | - | - |  | 421 | AV1 | 45 | 421 | AV2 | 60 | - | - | - | - | - | - | 53 | s/d | 250 (2,1) | 46 | s/d | 230 (2,3) | - | - | - |  | 100 | 100 | 100 | 100 | 100 | 100 | 100 | 100 | 100 | 100 | 100 | 100 | 100 | 100 | 96.92 | 0 |  | 6.88 | 1.672323 | 41.42011 | 10.94% | 421 | CV1 | Banana | 50 (4), 34 goma y 22 goma | 22 | 5 |  |  |  | HMG1-02241 | 2013-09-26 | 421-BT6 | 0-6 mm | 100 | 100 | 100 | 100 | 96.92 | 72.48 | 0 | 2.96 | [11 empty] | Cantera 10 - Pit Petreos
672 | 2013-09-26 | 14:30 | Jesus Ferraris | 421 | BT7 | 2-3 b | 6-19 mm | Gneis | - | - |  | 421 | AV1 | 45 | 421 | AV2 | 60 | - | - | - | - | - | - | 53 | s/d | 250 (2,1) | 46 | s/d | 230 (2,3) | - | - | - |  | 100 | 100 | 100 | 100 | 100 | 100 | 100 | 100 | 100 | 100 | 100 | 98.12 | 57.4 | 35.03 | 2.17 | 0.79 |  | 16.78 | 1.647059 | 99.49553 | 26.28% | 421 | CV2 | Sandvik | 22 | 5 |  |  | 97.83 |  | HMG1-02242 | 2013-09-26 | 421-BT7 | 6-19 mm | 100 | 98.12 | 57.4 | 35.03 | 2.17 | 0.79 | 0 | 6.64 | [11 empty] | Cantera 10 - Pit Petreos
673 | 2013-09-26 | 14:30 | Jesus Ferraris | 421 | BT9 | 2-3 b | 20-38 mm | Gneis | - | - |  | 421 | AV1 | 45 | 421 | AV2 | 60 | - | - | - | - | - | - | 53 | s/d | 250 (2,1) | 46 | s/d | 230 (2,3) | - | - | - |  | 100 | 100 | 100 | 100 | 100 | 100 | 100 | 100 | 100 | 100 | 63.45 | 19.94 | 2.28 | 0.59 | 0.33 | 0 |  | 20.5 | 1.627686 | 120.1232 | 31.73% | 421 | CV2 | Sandvik | 22 | 5 |  | 80.06 |  |  | HMG1-02243 | 2013-09-26 | 421-BT9 | 20-38 mm | 63.45 | 19.94 | 2.28 | 0.59 | 0.33 | 0 | 0 | 7.79 | [11 empty] | Cantera 10 - Pit Petreos
674 | 2013-09-26 | 14:30 | Jesus Ferraris | 421 | BT10 | 2-3 b | 30-50 mm | Gneis | - | - |  | 421 | AV1 | 45 | 421 | AV2 | 60 | - | - | - | - | - | - | 53 | s/d | 250 (2,1) | 46 | s/d | 230 (2,3) | - | - | - | [20 empty] | 117.6 | 31.06% | 421 | CV1 | Banana | 50 (4), 34 goma y 22 goma | 22 | 5 |  |  |  | HMG1-02244 | 2013-09-26 | 421-BT10 | 30-50 mm | [19 empty] | Cantera 10 - Pit Petreos
675 | 2013-10-01 | 10:00 | Jesus Ferraris | 411 | BT1 | 1-b |  | Gneis | 411 | AV1 | 91% | - | - | - | - | - | - | - | - | - | - | 160 | - | - | - | - | - | - | - | - | - | - |  | 100 | 100 | 100 | 100 | 100 | 100 | 100 | 100 | 100 | 100 | 100 | 100 | 100 | 100 | 21 | 0 | Control de % finos - Gneis | 133.36 | 1.3 | 624.1248 |  | - | - | - | - | - | - | [15 empty] | 21 | [9 empty] | Gris | Cantera 10 - Pit Petreos / Achique cantera 5 - Pit Cemento
676 | 2013-10-01 | 10:00 | Jesus Ferraris | 411 | BT2 | 1-b | 0-20 mm | Gneis | 411 | AV1 | 91% | - | - | - | - | - | - | - | - | - | - | 160 | - | - | - | - | - | - | - | - | - | - | [18 empty] | 29.56 | 1.605882 | 170.8916 | 28.27% | 411 | CV1 | Loro primaria | 65 | 10 (2), 22 (2) y 27 | - |  | 100 |  |  |  |  | 0-20 mm | [19 empty] | Cantera 10 - Pit Petreos / Achique cantera 5 - Pit Cemento
677 | 2013-10-01 | 10:00 | Jesus Ferraris | 411 | BT3 | 1-b | 25-180 mm | Gneis | 411 | AV1 | 91% | - | - | - | - | - | - | - | - | - | - | 160 | - | - | - | - | - | - | - | - | - | - | [18 empty] | 89.16 | 1.351064 | 433.6591 |  | 411 | CV1 | Loro primaria | 65 | 10 (2), 22 (2) y 27 | - | [6 empty] | 25-180 mm | [19 empty] | Cantera 10 - Pit Petreos / Achique cantera 5 - Pit Cemento
678 | 2013-10-03 | 9:30 | David Lopez | 421 | BT1 | 2-3 a |  | Gneis | - | - |  | 421 | AV1 | 40 | 421 | AV2 | 40 |  | - | - | - | - | - | 53 | s/d | 210 (1,3) | 46 | s/d | 230 (3) | - | - | - | [18 empty] | 65.26 | 1.36 | 319.51296 |  | 411 | CV1 | Loro primaria | 65 | 10 (2), 22 (2) y 27 | [27 empty] | Cantera 10 - Pit Petreos
679 | 2013-10-03 | 9:30 | David Lopez | 421 | BT3 | 2-3 a |  | Gneis | - | - |  | 421 | AV1 | 40 | 421 | AV2 | 40 | - | - | - | - | - | - | 53 | s/d | 210 (1,3) | 46 | s/d | 230 (3) | - | - | - | [18 empty] | 36.8 | 1.69279 | 224.2608 |  | 421 | CV1 | Banana | 38, 34 goma y 22 goma | 22 | 5 | 100 | [25 empty] | Cantera 10 - Pit Petreos
680 | 2013-10-03 | 9:30 | David Lopez | 421 | BT6 | 2-3 a | 0-6 mm | Gneis | - | - |  | 421 | AV1 | 40 | 421 | AV2 | 40 | - | - | - | - | - | - | 53 | s/d | 210 (1,3) | 46 | s/d | 230 (3) | - | - | - |  | 100 | 100 | 100 | 100 | 100 | 100 | 100 | 100 | 100 | 100 | 100 | 100 | 100 | 100 | 98.54 | 0 |  | 6.32 | 1.672323 | 38.0487 | 15.88% | 421 | CV1 | Banana | 38, 34 goma y 22 goma | 22 | 5 |  |  |  | HMG1-02246 | 2013-09-12 | 421-BT6 | 0-6 mm | 100 | 100 | 100 | 100 | 98.54 | 75.94 | 0 | 2.72 | [11 empty] | Cantera 10 - Pit Petreos
681 | 2013-10-03 | 9:30 | David Lopez | 421 | BT7 | 2-3 a | 6-19 mm | Gneis | - | - |  | 421 | AV1 | 40 | 421 | AV2 | 40 | - | - | - | - | - | - | 53 | s/d | 210 (1,3) | 46 | s/d | 230 (3) | - | - | - |  | 100 | 100 | 100 | 100 | 100 | 100 | 100 | 100 | 100 | 100 | 100 | 97.72 | 57.28 | 38.55 | 2.55 | 0.81 |  | 12.66 | 1.647059 | 75.06635 | 31.33% | 421 | CV2 | Sandvik | 22 | 5 |  |  | 97.45 |  | HMG1-02250 | 2013-09-12 | 421-BT7 | 6-19 mm | 100 | 97.72 | 57.28 | 38.55 | 2.55 | 0.81 | 0 | 6.6 | [11 empty] | Cantera 10 - Pit Petreos
682 | 2013-10-03 | 9:30 | David Lopez | 421 | BT9 | 2-3 a | 20-38 mm | Gneis | - | - |  | 421 | AV1 | 40 | 421 | AV2 | 40 | - | - | - | - | - | - | 53 | s/d | 210 (1,3) | 46 | s/d | 230 (3) | - | - | - |  | 100 | 100 | 100 | 100 | 100 | 100 | 100 | 100 | 100 | 100 | 61.25 | 15.69 | 1.9 | 0.54 | 0.34 | 0 |  | 21.58 | 1.627686 | 126.4517 | 52.78% | 421 | CV2 | Sandvik | 22 | 5 |  | 84.31 |  |  | HMG1-02251 | 2013-09-12 | 421-BT9 | 20-38 mm | 61.25 | 15.69 | 1.9 | 0.54 | 0.34 | 0 | 0 | 7.83 | [11 empty] | Cantera 10 - Pit Petreos
683 | 2013-10-03 | 10:00 | David Lopez | 441 | BT1 | 4-b |  | Gneis | - | - |  | - | - | - | - | - | - | 441 | AV2 | Por caida | - | - | - | - | - | - | - | - | - | 32 | s/d | 150 (2,8) | [17 empty] | Contrapeso al 75% - Giro sentido de avance | 19.54 | 1.640502 | 115.3995 |  | - | - | - | - | - | - | [26 empty] | Cantera 10 - Pit Petreos
684 | 2013-10-03 | 10:00 | David Lopez | 441 | BT3 | 4-b |  | Gneis | - | - |  | - | - | - | - | - | - | 441 | AV2 | Por caida | - | - | - | - | - | - | - | - | - | 32 | s/d | 150 (2,8) | [17 empty] | Contrapeso al 75% - Giro sentido de avance | 7.31 | 1.62623 | 42.79586 |  | 441 | CV1 | Loro | 20 (80) y 27 (16) | 15 | 5 | 100 | [25 empty] | Cantera 10 - Pit Petreos
685 | 2013-10-03 | 10:00 | David Lopez | 441 | BT4 | 4-b | 12-19 mm | Gneis | - | - |  | - | - | - | - | - | - | 441 | AV2 | Por caida | - | - | - | - | - | - | - | - | - | 32 | s/d | 150 (2,8) |  | 100 | 100 | 100 | 100 | 100 | 100 | 100 | 100 | 100 | 100 | 99.13 | 62.79 | 4.67 | 0.46 | 0.28 | 0 | Contrapeso al 75% - Giro sentido de avance | 11.12 | 1.614022 | 64.61253 | 56.05% | 441 | CV1 | Loro | 20 (80) y 27 (16) | 15 | 5 |  |  | 99.72 | HMG1-02249 | 2013-09-12 | 441-BT4 | 12-19 mm | 99.13 | 62.79 | 4.67 | 0.46 | 0.28 | 0 | 0 | 7.36 | [11 empty] | Cantera 10 - Pit Petreos
686 | 2013-10-03 | 10:00 | David Lopez | 441 | BT5 | 4-b | 6-12 mm | Gneis | - | - |  | - | - | - | - | - | - | 441 | AV2 | Por caida | - | - | - | - | - | - | - | - | - | 32 | s/d | 150 (2,8) |  | 100 | 100 | 100 | 100 | 100 | 100 | 100 | 100 | 100 | 100 | 100 | 100 | 91.34 | 57.24 | 3.49 | 0.81 | Contrapeso al 75% - Giro sentido de avance | 5.06 | 1.582443 | 28.82578 | 25.01% | 441 | CV1 | Loro | 20 (80) y 27 (16) | 15 | 5 |  |  | 96.51 | HMG1-02248 | 2013-09-12 | 441-BT5 | 6-12 mm | 100 | 100 | 91.34 | 57.24 | 3.49 | 0.81 | 0 | 6.38 | [11 empty] | Cantera 10 - Pit Petreos
687 | 2013-10-03 | 10:00 | David Lopez | 441 | BT6 | 4-b | 0-6 mm | Gneis | - | - |  | - | - | - | - | - | - | 441 | AV2 | Por caida | - | - | - | - | - | - | - | - | - | 32 | s/d | 150 (2,8) |  | 100 | 100 | 100 | 100 | 100 | 100 | 100 | 100 | 100 | 100 | 100 | 100 | 100 | 100 | 0 | 0 | Contrapeso al 75% - Giro sentido de avance | 3.72 | 1.630921 | 21.84129 | 18.95% | 441 | CV1 | Loro | 20 (80) y 27 (16) | 15 | 5 |  |  | 100 | HMG1-02247 | 2013-09-12 | 441-BT6 | 0-6 mm | 100 | 100 | 100 | 100 |  |  | 0 | [12 empty] | Cantera 10 - Pit Petreos
688 | 2013-10-10 | 10:30 | Oscar Diaz | 411 | BT1 | 1-b |  | Gneis | 411 | AV1 | 85% | - | - | - | - | - | - | - | - | - | - | 160 | - | - | - | - | - | - | - | - | - | - |  | 100 | 100 | 100 | 100 | 100 | 100 | 100 | 100 | 100 | 100 | 100 | 100 | 100 | 100 | 6 | 0 | Control de % finos - Gneis | 104.8 | 1.3 | 490.464 |  | - | - | - | - | - | - | [15 empty] | 6 | [9 empty] | Gris claro | Frente alto y cantera 5 E - Pit Cemento
689 | 2013-10-10 | 10:30 | Oscar Diaz | 411 | BT2 | 1-b | 0-20 mm | Gneis | 411 | AV1 | 85% | - | - | - | - | - | - | - | - | - | - | 160 | - | - | - | - | - | - | - | - | - | - | [18 empty] | 17.4 | 1.605882 | 100.5925 | 18.73% | 411 | CV1 | Loro primaria | 65 | 10 (2), 22 (2) y 27 | - |  | 100 |  |  |  |  | 0-20 mm | [19 empty] | Frente alto y cantera 5 E - Pit Cemento
690 | 2013-10-10 | 10:30 | Oscar Diaz | 411 | BT3 | 1-b | 25-180 mm | Gneis | 411 | AV1 | 85% | - | - | - | - | - | - | - | - | - | - | 160 | - | - | - | - | - | - | - | - | - | - | [18 empty] | 89.76 | 1.351064 | 436.5774 |  | 411 | CV1 | Loro primaria | 65 | 10 (2), 22 (2) y 27 | - | [6 empty] | 25-180 mm | [19 empty] | Frente alto y cantera 5 E - Pit Cemento
691 | 2013-10-10 | 21:00 | David Lopez - Juan Nieto - Jesus Ferraris | 421 | BT1 | 2-3 a |  | Gneis | - | - |  | 421 | AV1 | 40 | 421 | AV2 | 55 |  | - | - | - | - | - | 53 | 48 | 240 (1,8) | 46 | 22 | 250 (3) | - | - | - | [18 empty] | 87.7 | 1.36 | 429.3792 |  | 411 | CV1 | Loro primaria | 65 | 10 (2), 22 (2) y 27 | [27 empty] | Frente alto y cantera 5 E - Pit Cemento
692 | 2013-10-10 | 21:00 | David Lopez - Juan Nieto - Jesus Ferraris | 421 | BT3 | 2-3 a |  | Gneis | - | - |  | 421 | AV1 | 40 | 421 | AV2 | 55 | - | - | - | - | - | - | 53 | 48 | 240 (1,8) | 46 | 22 | 250 (3) | - | - | - | [18 empty] | 30.48 | 1.69279 | 185.7465 |  | 421 | CV1 | Banana | 38, 34 goma y 22 goma | 22 | 5 | 100 | [25 empty] | Frente alto y cantera 5 E - Pit Cemento
693 | 2013-10-10 | 21:00 | David Lopez - Juan Nieto - Jesus Ferraris | 421 | BT6 | 2-3 a | 0-6 mm | Gneis | - | - |  | 421 | AV1 | 40 | 421 | AV2 | 55 | - | - | - | - | - | - | 53 | 48 | 240 (1,8) | 46 | 22 | 250 (3) | - | - | - |  | 100 | 100 | 100 | 100 | 100 | 100 | 100 | 100 | 100 | 100 | 100 | 100 | 100 | 100 | 98.72 | 0 |  | 9.86 | 1.672323 | 59.36079 | 20.55% | 421 | CV1 | Banana | 38, 34 goma y 22 goma | 22 | 5 |  |  |  | HMG1-02255 | 2013-10-10 | 421-BT6 | 0-6 mm | 100 | 100 | 100 | 100 | 98.72 | 76.92 | 0 | 2.69 | [11 empty] | Frente alto y cantera 5 E - Pit Cemento
694 | 2013-10-10 | 21:00 | David Lopez - Juan Nieto - Jesus Ferraris | 421 | BT7 | 2-3 a | 6-19 mm | Gneis | - | - |  | 421 | AV1 | 40 | 421 | AV2 | 55 | - | - | - | - | - | - | 53 | 48 | 240 (1,8) | 46 | 22 | 250 (3) | - | - | - |  | 100 | 100 | 100 | 100 | 100 | 100 | 100 | 100 | 100 | 100 | 100 | 98.82 | 58.39 | 38.69 | 2.79 | 0.98 |  | 16.22 | 1.647059 | 96.17506 | 33.29% | 421 | CV2 | Sandvik | 22 | 5 |  |  | 97.21 |  | HMG1-02259 | 2013-10-10 | 421-BT7 | 6-19 mm | 100 | 98.82 | 58.39 | 38.69 | 2.79 | 0.98 | 0 | 6.59 | [11 empty] | Frente alto y cantera 5 E - Pit Cemento
695 | 2013-10-10 | 21:00 | David Lopez - Juan Nieto - Jesus Ferraris | 421 | BT9 | 2-3 a | 20-38 mm | Gneis | - | - |  | 421 | AV1 | 40 | 421 | AV2 | 55 | - | - | - | - | - | - | 53 | 48 | 240 (1,8) | 46 | 22 | 250 (3) | - | - | - |  | 100 | 100 | 100 | 100 | 100 | 100 | 100 | 100 | 100 | 100 | 62.65 | 19.78 | 2.5 | 0.69 | 0.32 | 0 |  | 22.76 | 1.627686 | 133.3661 | 46.16% | 421 | CV2 | Sandvik | 22 | 5 |  | 80.22 |  |  | HMG1-02260 | 2013-10-10 | 421-BT9 | 20-38 mm | 62.65 | 19.78 | 2.5 | 0.69 | 0.32 | 0 | 0 | 7.79 | [11 empty] | Frente alto y cantera 5 E - Pit Cemento
696 | 2013-10-10 | 21:30 | David Lopez - Juan Nieto - Jesus Ferraris | 441 | BT1 | 4-b |  | Gneis | - | - |  | - | - | - | - | - | - | 441 | AV2 | Por caida | - | - | - | - | - | - | - | - | - | 32 | 18 | 160 (3) | [17 empty] | Contrapeso al 75% - Giro sentido de avance | 25.38 | 1.640502 | 149.8894 |  | - | - | - | - | - | - | [26 empty] | Frente alto y cantera 5 E - Pit Cemento
697 | 2013-10-10 | 21:30 | David Lopez - Juan Nieto - Jesus Ferraris | 441 | BT3 | 4-b |  | Gneis | - | - |  | - | - | - | - | - | - | 441 | AV2 | Por caida | - | - | - | - | - | - | - | - | - | 32 | 18 | 160 (3) | [17 empty] | Contrapeso al 75% - Giro sentido de avance | 10.44 | 1.62623 | 61.12021 |  | 441 | CV1 | Loro | 20 (80) y 27 (16) | 15 | 5 | 100 | [25 empty] | Frente alto y cantera 5 E - Pit Cemento
698 | 2013-10-10 | 21:30 | David Lopez - Juan Nieto - Jesus Ferraris | 441 | BT4 | 4-b | 12-19 mm | Gneis | - | - |  | - | - | - | - | - | - | 441 | AV2 | Por caida | - | - | - | - | - | - | - | - | - | 32 | 18 | 160 (3) |  | 100 | 100 | 100 | 100 | 100 | 100 | 100 | 100 | 100 | 100 | 100 | 82.17 | 9.89 | 0.53 | 0.25 | 0 | Contrapeso al 75% - Giro sentido de avance | 5.27 | 1.614022 | 30.62123 | 32.67% | 441 | CV1 | Loro | 20 (80) y 27 (16) | 15 | 5 |  |  | 99.75 | HMG1-02258 | 2013-10-10 | 441-BT4 | 12-19 mm | 100 | 82.17 | 9.89 | 0.53 | 0.25 | 0 | 0 | 7.2 | [11 empty] | Frente alto y cantera 5 E - Pit Cemento
699 | 2013-10-10 | 21:30 | David Lopez - Juan Nieto - Jesus Ferraris | 441 | BT5 | 4-b | 6-12 mm | Gneis | - | - |  | - | - | - | - | - | - | 441 | AV2 | Por caida | - | - | - | - | - | - | - | - | - | 32 | 18 | 160 (3) |  | 100 | 100 | 100 | 100 | 100 | 100 | 100 | 100 | 100 | 100 | 100 | 100 | 91.49 | 57.07 | 3.43 | 1.06 | Contrapeso al 75% - Giro sentido de avance | 5.76 | 1.582443 | 32.81353 | 35.01% | 441 | CV1 | Loro | 20 (80) y 27 (16) | 15 | 5 |  |  | 96.57 | HMG1-02257 | 2013-10-10 | 441-BT5 | 6-12 mm | 100 | 100 | 91.49 | 57.07 | 3.43 | 1.06 | 0 | 6.38 | [11 empty] | Frente alto y cantera 5 E - Pit Cemento
700 | 2013-10-10 | 21:30 | David Lopez - Juan Nieto - Jesus Ferraris | 441 | BT6 | 4-b | 0-6 mm | Gneis | - | - |  | - | - | - | - | - | - | 441 | AV2 | Por caida | - | - | - | - | - | - | - | - | - | 32 | 18 | 160 (3) |  | 100 | 100 | 100 | 100 | 100 | 100 | 100 | 100 | 100 | 100 | 100 | 100 | 100 | 100 | 0 | 0 | Contrapeso al 75% - Giro sentido de avance | 5.16 | 1.630921 | 30.29599 | 32.32% | 441 | CV1 | Loro | 20 (80) y 27 (16) | 15 | 5 |  |  | 100 | HMG1-02256 | 2013-10-10 | 441-BT6 | 0-6 mm | 100 | 100 | 100 | 100 |  |  | 0 | [12 empty] | Frente alto y cantera 5 E - Pit Cemento
701 | 2013-10-15 | 11:00 | David Lopez - Ariel Achaval | 411 | BT1 | 1-b |  | Gneis | 411 | AV1 | 85% | - | - | - | - | - | - | - | - | - | - | 160 | - | - | - | - | - | - | - | - | - | - |  | 100 | 100 | 100 | 100 | 100 | 100 | 100 | 100 | 100 | 100 | 100 | 100 | 100 | 100 | 11 | 0 | Control de % finos - Gneis | 66.96 | 1.3 | 313.3728 |  | - | - | - | - | - | - | [15 empty] | 11 | [9 empty] | Gris claro | Frente alto - Pit Cemento / Cantera 10 - Pit Pétreos
702 | 2013-10-15 | 11:00 | David Lopez - Ariel Achaval | 411 | BT2 | 1-b | 0-20 mm | Gneis | 411 | AV1 | 85% | - | - | - | - | - | - | - | - | - | - | 160 | - | - | - | - | - | - | - | - | - | - | [18 empty] | 19.04 | 1.605882 | 110.0736 | 22.98% | 411 | CV1 | Loro primaria | 65 | 10 (2), 22 (2) y 27 | - |  | 100 |  |  |  |  | 0-20 mm | [19 empty] | Frente alto - Pit Cemento / Cantera 10 - Pit Pétreos
703 | 2013-10-15 | 11:00 | David Lopez - Ariel Achaval | 411 | BT3 | 1-b | 25-180 mm | Gneis | 411 | AV1 | 85% | - | - | - | - | - | - | - | - | - | - | 160 | - | - | - | - | - | - | - | - | - | - | [18 empty] | 75.84 | 1.351064 | 368.8729 |  | 411 | CV1 | Loro primaria | 65 | 10 (2), 22 (2) y 27 | - | [6 empty] | 25-180 mm | [19 empty] | Frente alto - Pit Cemento / Cantera 10 - Pit Pétreos
704 | 2013-10-18 | 11:00 | Jesus Ferraris | 421 | BT1 | 2-3 a |  | Gneis | - | - |  | 421 | AV1 | 45 | 421 | AV2 | 45 |  | - | - | - | - | - | 53 | 48 | 150 (1,2) | 46 | 23 | 230 (2,8) | - | - | - | [18 empty] | 62.26 | 1.36 | 304.82496 |  | 411 | CV1 | Loro primaria | 65 | 10 (2), 22 (2) y 27 | [27 empty] | Cajon sur - Pit Cemento / Cantera 10 - Pit Pétreos
705 | 2013-10-18 | 11:00 | Jesus Ferraris | 421 | BT3 | 2-3 a |  | Gneis | - | - |  | 421 | AV1 | 45 | 421 | AV2 | 45 | - | - | - | - | - | - | 53 | 48 | 150 (1,2) | 46 | 23 | 230 (2,8) | - | - | - | [18 empty] | 32.48 | 1.69279 | 197.9345 |  | 421 | CV1 | Banana | 40 (2), 34 goma y 22 goma | 22 | 5 | 100 | [25 empty] | Cajon sur - Pit Cemento / Cantera 10 - Pit Pétreos
706 | 2013-10-18 | 11:00 | Jesus Ferraris | 421 | BT6 | 2-3 a | 0-6 mm | Gneis | - | - |  | 421 | AV1 | 45 | 421 | AV2 | 45 | - | - | - | - | - | - | 53 | 48 | 150 (1,2) | 46 | 23 | 230 (2,8) | - | - | - |  | 100 | 100 | 100 | 100 | 100 | 100 | 100 | 100 | 100 | 100 | 100 | 100 | 100 | 100 | 98.97 | 0 |  | 6.94 | 1.672323 | 41.78133 | 16.35% | 421 | CV1 | Banana | 40 (2), 34 goma y 22 goma | 22 | 5 |  |  |  | HMG1-02265 | 2013-10-18 | 421-BT6 | 0-6 mm | 100 | 100 | 100 | 100 | 98.97 | 76.86 | 0 | 2.67 | [11 empty] | Cajon sur - Pit Cemento / Cantera 10 - Pit Pétreos
707 | 2013-10-18 | 11:00 | Jesus Ferraris | 421 | BT7 | 2-3 a | 6-19 mm | Gneis | - | - |  | 421 | AV1 | 45 | 421 | AV2 | 45 | - | - | - | - | - | - | 53 | 48 | 150 (1,2) | 46 | 23 | 230 (2,8) | - | - | - |  | 100 | 100 | 100 | 100 | 100 | 100 | 100 | 100 | 100 | 100 | 100 | 98.13 | 60.92 | 36.37 | 2.29 | 0.91 |  | 15.46 | 1.647059 | 91.66871 | 35.87% | 421 | CV2 | Sandvik | 22 | 5 |  |  | 97.71 |  | HMG1-02269 | 2013-10-18 | 421-BT7 | 6-19 mm | 100 | 98.13 | 60.92 | 36.37 | 2.29 | 0.91 | 0 | 6.62 | [11 empty] | Cajon sur - Pit Cemento / Cantera 10 - Pit Pétreos
708 | 2013-10-18 | 11:00 | Jesus Ferraris | 421 | BT9 | 2-3 a | 20-38 mm | Gneis | - | - |  | 421 | AV1 | 45 | 421 | AV2 | 45 | - | - | - | - | - | - | 53 | 48 | 150 (1,2) | 46 | 23 | 230 (2,8) | - | - | - |  | 100 | 100 | 100 | 100 | 100 | 100 | 100 | 100 | 100 | 99.13 | 65.28 | 19.94 | 1.2 | 0.49 | 0.32 | 0 |  | 20.84 | 1.627686 | 122.1155 | 47.78% | 421 | CV2 | Sandvik | 22 | 5 |  | 80.06 |  |  | HMG1-02270 | 2013-10-18 | 421-BT9 | 20-38 mm | 65.28 | 19.94 | 1.2 | 0.49 | 0.32 | 0 | 0 | 7.8 | [11 empty] | Cajon sur - Pit Cemento / Cantera 10 - Pit Pétreos
709 | 2013-10-18 | 21:30 | Pablo Tabares - Jorge Corvalan | 441 | BT1 | 4-b |  | Gneis | - | - |  | - | - | - | - | - | - | 441 | AV2 | Por caida | - | - | - | - | - | - | - | - | - | 32 | s/d | s/d | [17 empty] | Contrapeso al 75% - Giro sentido de avance | 17.84 | 1.640502 | 105.3596 |  | - | - | - | - | - | - | [26 empty] | Cajon sur - Pit Cemento / Cantera 10 - Pit Pétreos
710 | 2013-10-18 | 21:30 | Pablo Tabares - Jorge Corvalan | 441 | BT3 | 4-b |  | Gneis | - | - |  | - | - | - | - | - | - | 441 | AV2 | Por caida | - | - | - | - | - | - | - | - | - | 32 | s/d | s/d | [17 empty] | Contrapeso al 75% - Giro sentido de avance | 7.8 | 1.62623 | 45.66452 |  | 441 | CV1 | Loro | 20 (80) y 27 (16) | 15 | 5 | 100 | [25 empty] | Cajon sur - Pit Cemento / Cantera 10 - Pit Pétreos
711 | 2013-10-18 | 21:30 | Pablo Tabares - Jorge Corvalan | 441 | BT4 | 4-b | 12-19 mm | Gneis | - | - |  | - | - | - | - | - | - | 441 | AV2 | Por caida | - | - | - | - | - | - | - | - | - | 32 | s/d | s/d |  | 100 | 100 | 100 | 100 | 100 | 100 | 100 | 100 | 100 | 100 | 100 | 67.55 | 8.81 | 0.74 | 0.44 | 0 | Contrapeso al 75% - Giro sentido de avance | 11.92 | 1.614022 | 69.26091 | 60.62% | 441 | CV1 | Loro | 20 (80) y 27 (16) | 15 | 5 |  |  | 99.56 | HMG1-02268 | 2013-10-18 | 441-BT4 | 12-19 mm | 100 | 67.55 | 8.81 | 0.74 | 0.44 | 0 | 0 | 7.31 | [11 empty] | Cajon sur - Pit Cemento / Cantera 10 - Pit Pétreos
712 | 2013-10-18 | 21:30 | Pablo Tabares - Jorge Corvalan | 441 | BT5 | 4-b | 6-12 mm | Gneis | - | - |  | - | - | - | - | - | - | 441 | AV2 | Por caida | - | - | - | - | - | - | - | - | - | 32 | s/d | s/d |  | 100 | 100 | 100 | 100 | 100 | 100 | 100 | 100 | 100 | 100 | 100 | 100 | 93.62 | 62.72 | 3.19 | 1.29 | Contrapeso al 75% - Giro sentido de avance | 4.55 | 1.582443 | 25.92041 | 22.68% | 441 | CV1 | Loro | 20 (80) y 27 (16) | 15 | 5 |  |  | 96.81 | HMG1-02267 | 2013-10-18 | 441-BT5 | 6-12 mm | 100 | 100 | 93.62 | 62.72 | 3.19 | 1.29 | 0 | 6.33 | [11 empty] | Cajon sur - Pit Cemento / Cantera 10 - Pit Pétreos
713 | 2013-10-18 | 21:30 | Pablo Tabares - Jorge Corvalan | 441 | BT6 | 4-b | 0-6 mm | Gneis | - | - |  | - | - | - | - | - | - | 441 | AV2 | Por caida | - | - | - | - | - | - | - | - | - | 32 | s/d | s/d |  | 100 | 100 | 100 | 100 | 100 | 100 | 100 | 100 | 100 | 100 | 100 | 100 | 100 | 100 | 0 | 0 | Contrapeso al 75% - Giro sentido de avance | 3.25 | 1.630921 | 19.08177 | 16.7% | 441 | CV1 | Loro | 20 (80) y 27 (16) | 15 | 5 |  |  | 100 | HMG1-02266 | 2013-10-18 | 441-BT6 | 0-6 mm | 100 | 100 | 100 | 100 |  |  | 0 | [12 empty] | Cajon sur - Pit Cemento / Cantera 10 - Pit Pétreos
714 | 2013-10-22 | 11:30 | Pablo Tabares | 411 | BT1 | 1-b |  | Caliza | 411 | AV1 | s/d | - | - | - | - | - | - | - | - | - | - | 160 | - | - | - | - | - | - | - | - | - | - |  | 100 | 100 | 100 | 100 | 100 | 100 | 100 | 100 | 100 | 100 | 100 | 100 | 100 | 100 | 8 | 0 | Control de % finos - Caliza | 134.52 | 1.3 | 629.5536 |  | - | - | - | - | - | - | [15 empty] | 8 | [9 empty] | Blanco rosado | Cantera 4 - Pit Cemento
715 | 2013-10-22 | 11:30 | Pablo Tabares | 411 | BT2 | 1-b | 0-20 mm | Caliza | 411 | AV1 | s/d | - | - | - | - | - | - | - | - | - | - | 160 | - | - | - | - | - | - | - | - | - | - | [18 empty] | 21.64 | 1.605882 | 125.1047 | 16.63% | 411 | CV1 | Loro primaria | 65 | 10 (2), 22 (2) y 27 | - |  | 100 |  |  |  |  | 0-20 mm | [19 empty] | Cantera 4 - Pit Cemento
716 | 2013-10-22 | 11:30 | Pablo Tabares | 411 | BT3 | 1-b | 25-180 mm | Caliza | 411 | AV1 | s/d | - | - | - | - | - | - | - | - | - | - | 160 | - | - | - | - | - | - | - | - | - | - | [18 empty] | 128.92 | 1.351064 | 627.0449 |  | 411 | CV1 | Loro primaria | 65 | 10 (2), 22 (2) y 27 | - | [6 empty] | 25-180 mm | [19 empty] | Cantera 4 - Pit Cemento
717 | 2013-10-24 | 10:30 | Oscar Diaz | 421 | BT1 | 2-3 a |  | Caliza | - | - |  | 421 | AV1 | 55 | 421 | AV2 | 55 |  | - | - | - | - | - | 53 | 48 | 200 (1,7) | 46 | 23 | 260 (3,2) | - | - | - | [18 empty] | 62.2 | 1.36 | 304.5312 |  | 411 | CV1 | Loro primaria | 65 | 10 (2), 22 (2) y 27 | [27 empty] | Cantera 4 - Pit Cemento
718 | 2013-10-24 | 10:30 | Oscar Diaz | 421 | BT3 | 2-3 a |  | Caliza | - | - |  | 421 | AV1 | 55 | 421 | AV2 | 55 | - | - | - | - | - | - | 53 | 48 | 200 (1,7) | 46 | 23 | 260 (3,2) | - | - | - | [18 empty] | 27.06 | 1.69279 | 164.9048 |  | 421 | CV1 | Banana | 40 (2), 34 goma y 22 goma | 22 | 5 | 100 | [25 empty] | Cantera 4 - Pit Cemento
719 | 2013-10-24 | 10:30 | Oscar Diaz | 421 | BT6 | 2-3 a | 0-6 mm | Caliza | - | - |  | 421 | AV1 | 55 | 421 | AV2 | 55 | - | - | - | - | - | - | 53 | 48 | 200 (1,7) | 46 | 23 | 260 (3,2) | - | - | - |  | 100 | 100 | 100 | 100 | 100 | 100 | 100 | 100 | 100 | 100 | 100 | 100 | 100 | 100 | 97.62 | 0 |  | 6.52 | 1.672323 | 39.25278 | 14.02% | 421 | CV1 | Banana | 40 (2), 34 goma y 22 goma | 22 | 5 |  |  |  | HMG1-02276 | 2013-10-24 | 421-BT6 | 0-6 mm | 100 | 100 | 100 | 100 | 97.62 | 75.64 | 0 | 2.74 | [11 empty] | Cantera 4 - Pit Cemento
720 | 2013-10-24 | 10:30 | Oscar Diaz | 421 | BT7 | 2-3 a | 6-19 mm | Caliza | - | - |  | 421 | AV1 | 55 | 421 | AV2 | 55 | - | - | - | - | - | - | 53 | 48 | 200 (1,7) | 46 | 23 | 260 (3,2) | - | - | - |  | 100 | 100 | 100 | 100 | 100 | 100 | 100 | 100 | 100 | 100 | 100 | 97.92 | 60.47 | 40.41 | 3.61 | 1.22 |  | 16.46 | 1.647059 | 97.59812 | 34.86% | 421 | CV2 | Sandvik | 22 | 5 |  |  | 96.39 |  | HMG1-02277 | 2013-10-24 | 421-BT7 | 6-19 mm | 100 | 97.92 | 60.47 | 40.41 | 3.61 | 1.22 | 0 | 6.57 | [11 empty] | Cantera 4 - Pit Cemento
721 | 2013-10-24 | 10:30 | Oscar Diaz | 421 | BT9 | 2-3 a | 20-38 mm | Caliza | - | - |  | 421 | AV1 | 55 | 421 | AV2 | 55 | - | - | - | - | - | - | 53 | 48 | 200 (1,7) | 46 | 23 | 260 (3,2) | - | - | - |  | 100 | 100 | 100 | 100 | 100 | 100 | 100 | 100 | 100 | 99.04 | 60.72 | 19.12 | 2.35 | 0.77 | 0.49 | 0 |  | 24.42 | 1.627686 | 143.0931 | 51.11% | 421 | CV2 | Sandvik | 22 | 5 |  | 80.88 |  |  | HMG1-02278 | 2013-10-24 | 421-BT9 | 20-38 mm | 60.72 | 19.12 | 2.35 | 0.77 | 0.49 | 0 | 0 | 7.81 | [11 empty] | Cantera 4 - Pit Cemento
722 | 2013-10-24 | 21:00 | Juan Nieto - David Lopez | 441 | BT1 | 4-c |  | Caliza | - | - |  | - | - | - | - | - | - | 441 | AV2 | Por caida | - | - | - | - | - | - | - | - | - | 32 | 17 | - | [17 empty] | Contrapeso al 75% - Giro sentido de avance | 19.18 | 1.640502 | 113.2734 |  | - | - | - | - | - | - | [26 empty] | Cantera 4 - Pit Cemento
723 | 2013-10-24 | 21:00 | Juan Nieto - David Lopez | 441 | BT3 | 4-c |  | Caliza | - | - |  | - | - | - | - | - | - | 441 | AV2 | Por caida | - | - | - | - | - | - | - | - | - | 32 | 17 | - | [17 empty] | Contrapeso al 75% - Giro sentido de avance | 3.69 | 1.62623 | 21.60283 |  | 441 | CV1 | Loro | 20 (80) y 27 (16) | 15 | 5 | 100 | [25 empty] | Cantera 4 - Pit Cemento
724 | 2013-10-24 | 21:00 | Juan Nieto - David Lopez | 441 | BT4 | 4-c | 6-19 mm | Caliza | - | - |  | - | - | - | - | - | - | 441 | AV2 | Por caida | - | - | - | - | - | - | - | - | - | 32 | 17 | - |  | 100 | 100 | 100 | 100 | 100 | 100 | 100 | 100 | 100 | 100 | 100 | 80.71 | 34.35 | 19.95 | 1.21 | 0.27 | Contrapeso al 75% - Giro sentido de avance | 4.09 | 1.614022 | 23.76486 | 20.69% | 441 | CV1 | Loro | 20 (80) y 27 (16) | 15 | 5 |  |  | 98.79 | HMG1-02280 | 2013-10-24 | 441-BT4 | 6-19 mm | 100 | 80.71 | 34.35 | 19.95 | 1.21 | 0.27 | 0 | 6.98 | [11 empty] | Cantera 4 - Pit Cemento
725 | 2013-10-24 | 21:00 | Juan Nieto - David Lopez | 441 | BT6 | 4-c | 0-6 mm | Caliza | - | - |  | - | - | - | - | - | - | 441 | AV2 | Por caida | - | - | - | - | - | - | - | - | - | 32 | 17 | - |  | 100 | 100 | 100 | 100 | 100 | 100 | 100 | 100 | 100 | 100 | 100 | 100 | 100 | 100 | 0 | 0 | Contrapeso al 75% - Giro sentido de avance | 15.52 | 1.630921 | 91.12281 | 79.31% | 441 | CV1 | Loro | 20 (80) y 27 (16) | 15 | 5 |  |  | 100 | HMG1-02279 | 2013-10-24 | 441-BT6 | 0-6 mm | 100 | 100 | 100 | 100 |  |  | 0 | [12 empty] | Cantera 4 - Pit Cemento
726 | 2013-11-01 | 14:00 | David Lopez | 411 | BT1 | 1-b |  | Gneis | 411 | AV1 | s/d | - | - | - | - | - | - | - | - | - | - | 160 | - | - | - | - | - | - | - | - | - | - |  | 100 | 100 | 100 | 100 | 100 | 100 | 100 | 100 | 100 | 100 | 100 | 100 | 100 | 100 | 11 | 0 | Control de % finos - Gneis | 153.16 | 1.3 | 716.7888 |  | - | - | - | - | - | - | [15 empty] | 11 | [9 empty] | Gris | Cantera 10 - Pit Pétreos
727 | 2013-11-01 | 14:00 | David Lopez | 411 | BT2 | 1-b | 0-20 mm | Gneis | 411 | AV1 | s/d | - | - | - | - | - | - | - | - | - | - | 160 | - | - | - | - | - | - | - | - | - | - | [18 empty] | 17.76 | 1.605882 | 102.6737 | 14.75% | 411 | CV1 | Loro primaria | 65 | 10 (2), 22 (2) y 27 | - |  | 100 |  |  |  |  | 0-20 mm | [19 empty] | Cantera 10 - Pit Pétreos
728 | 2013-11-01 | 14:00 | David Lopez | 411 | BT3 | 1-b | 25-180 mm | Gneis | 411 | AV1 | s/d | - | - | - | - | - | - | - | - | - | - | 160 | - | - | - | - | - | - | - | - | - | - | [18 empty] | 122.05 | 1.351064 | 593.6304 |  | 411 | CV1 | Loro primaria | 65 | 10 (2), 22 (2) y 27 | - | [6 empty] | 25-180 mm | [19 empty] | Cantera 10 - Pit Pétreos
729 | 2013-11-07 | 11:00 | Oscar Diaz | 411 | BT1 | 1-b |  | Gneis | 411 | AV1 | s/d | - | - | - | - | - | - | - | - | - | - | 160 | - | - | - | - | - | - | - | - | - | - |  | 100 | 100 | 100 | 100 | 100 | 100 | 100 | 100 | 100 | 100 | 100 | 100 | 100 | 100 | 7 | 0 | Control de % finos - Gneis | 90.08 | 1.3 | 421.5744 |  | - | - | - | - | - | - | [15 empty] | 7 | [9 empty] | Gris | Cantera 10 - Pit Pétreos
730 | 2013-11-07 | 11:00 | Oscar Diaz | 411 | BT2 | 1-b | 0-20 mm | Gneis | 411 | AV1 | s/d | - | - | - | - | - | - | - | - | - | - | 160 | - | - | - | - | - | - | - | - | - | - | [18 empty] | 23.04 | 1.605882 | 133.1983 | 26.73% | 411 | CV1 | Loro primaria | 65 | 10 (2), 22 (2) y 27 | - |  | 100 |  |  |  |  | 0-20 mm | [19 empty] | Cantera 10 - Pit Pétreos
731 | 2013-11-07 | 11:00 | Oscar Diaz | 411 | BT3 | 1-b | 25-180 mm | Gneis | 411 | AV1 | s/d | - | - | - | - | - | - | - | - | - | - | 160 | - | - | - | - | - | - | - | - | - | - | [18 empty] | 75.08 | 1.351064 | 365.1763 |  | 411 | CV1 | Loro primaria | 65 | 10 (2), 22 (2) y 27 | - | [6 empty] | 25-180 mm | [19 empty] | Cantera 10 - Pit Pétreos
732 | 2013-11-07 | 12:00 | Pablo Tabares | 421 | BT1 | 2-3 a |  | Gneis | - | - |  | 421 | AV1 | 38 | 421 | AV2 | 50 |  | - | - | - | - | - | 53 |  | 180 (1,3) | 46 |  | 240 (2,8) | - | - | - | [18 empty] | 60.7 | 1.36 | 297.1872 |  | 411 | CV1 | Loro primaria | 65 | 10 (2), 22 (2) y 27 | [27 empty] | Cantera 10 - Pit Pétreos
733 | 2013-11-07 | 12:00 | Pablo Tabares | 421 | BT3 | 2-3 a |  | Gneis | - | - |  | 421 | AV1 | 38 | 421 | AV2 | 50 | - | - | - | - | - | - | 53 |  | 180 (1,3) | 46 |  | 240 (2,8) | - | - | - | [18 empty] | 33.54 | 1.69279 | 204.3942 |  | 421 | CV1 | Banana | 40 (4), 34 goma y 22 goma | 22 | 5 | 100 | [25 empty] | Cantera 10 - Pit Pétreos
734 | 2013-11-07 | 12:00 | Pablo Tabares | 421 | BT6 | 2-3 a | 0-6 mm | Gneis | - | - |  | 421 | AV1 | 38 | 421 | AV2 | 50 | - | - | - | - | - | - | 53 |  | 180 (1,3) | 46 |  | 240 (2,8) | - | - | - |  | 100 | 100 | 100 | 100 | 100 | 100 | 100 | 100 | 100 | 100 | 100 | 100 | 100 | 100 | 99.52 | 0 |  | 6.34 | 1.672323 | 38.16911 | 14.06% | 421 | CV1 | Banana | 40 (4), 34 goma y 22 goma | 22 | 5 |  |  |  | HMG1-02300 | 2013-11-07 | 421-BT6 | 0-6 mm | 100 | 100 | 100 | 100 | 99.52 | 77.89 | 0 | 2.6 | [11 empty] | Cantera 10 - Pit Pétreos
735 | 2013-11-07 | 12:00 | Pablo Tabares | 421 | BT7 | 2-3 a | 6-19 mm | Gneis | - | - |  | 421 | AV1 | 38 | 421 | AV2 | 50 | - | - | - | - | - | - | 53 |  | 180 (1,3) | 46 |  | 240 (2,8) | - | - | - |  | 100 | 100 | 100 | 100 | 100 | 100 | 100 | 100 | 100 | 100 | 100 | 97.2 | 58.2 | 37.9 | 2.97 | 1.21 |  | 16.04 | 1.647059 | 95.10776 | 35.04% | 421 | CV2 | Sandvik | 22 | 5 |  |  | 97.03 |  | HMG1-02304 | 2013-11-07 | 421-BT7 | 6-19 mm | 100 | 97.2 | 58.2 | 37.9 | 2.97 | 1.21 | 0 | 6.61 |  | 2740 | 0.89 | [5 empty] | 1.2 |  |  | Cantera 10 - Pit Pétreos
736 | 2013-11-07 | 12:00 | Pablo Tabares | 421 | BT9 | 2-3 a | 20-38 mm | Gneis | - | - |  | 421 | AV1 | 38 | 421 | AV2 | 50 | - | - | - | - | - | - | 53 |  | 180 (1,3) | 46 |  | 240 (2,8) | - | - | - |  | 100 | 100 | 100 | 100 | 100 | 100 | 100 | 100 | 100 | 100 | 67.04 | 23.16 | 1.42 | 0.52 | 0.32 | 0 |  | 23.58 | 1.627686 | 138.171 | 50.9% | 421 | CV2 | Sandvik | 22 | 5 |  | 76.84 |  |  | HMG1-02305 | 2013-11-07 | 421-BT9 | 20-38 mm | 67.04 | 23.16 | 1.42 | 0.52 | 0.32 | 0 | 0 | 7.76 | [11 empty] | Cantera 10 - Pit Pétreos
737 | 2013-11-07 | 12:30 | Pablo Tabares | 441 | BT1 | 4-b |  | Gneis | - | - |  | - | - | - | - | - | - | 441 | AV2 | Por caida | - | - | - | - | - | - | - | - | - | 32 | s/d | s/d | [17 empty] | Contrapeso al 75% - Giro sentido de avance | 15.1 | 1.640502 | 89.17771 |  | - | - | - | - | - | - | [26 empty] | Cantera 10 - Pit Pétreos
738 | 2013-11-07 | 12:30 | Pablo Tabares | 441 | BT3 | 4-b |  | Gneis | - | - |  | - | - | - | - | - | - | 441 | AV2 | Por caida | - | - | - | - | - | - | - | - | - | 32 | s/d | s/d | [17 empty] | Contrapeso al 75% - Giro sentido de avance | 8.76 | 1.62623 | 51.28477 |  | 441 | CV1 | Loro | 20 (80) y 27 (16) | 15 | 5 | 100 | [25 empty] | Cantera 10 - Pit Pétreos
739 | 2013-11-07 | 12:30 | Pablo Tabares | 441 | BT4 | 4-b | 12-19 mm | Gneis | - | - |  | - | - | - | - | - | - | 441 | AV2 | Por caida | - | - | - | - | - | - | - | - | - | 32 | s/d | s/d |  | 100 | 100 | 100 | 100 | 100 | 100 | 100 | 100 | 100 | 100 | 100 | 80.65 | 4.94 | 0.45 | 0.23 | 0 | Contrapeso al 75% - Giro sentido de avance | 8.38 | 1.614022 | 48.69182 | 56.21% | 441 | CV1 | Loro | 20 (80) y 27 (16) | 15 | 5 |  |  | 99.77 | HMG1-02303 | 2013-11-07 | 441-BT4 | 12-19 mm | 100 | 80.65 | 4.94 | 0.45 | 0.23 | 0 | 0 | 7.19 | [11 empty] | Cantera 10 - Pit Pétreos
740 | 2013-11-07 | 12:30 | Pablo Tabares | 441 | BT5 | 4-b | 6-12 mm | Gneis | - | - |  | - | - | - | - | - | - | 441 | AV2 | Por caida | - | - | - | - | - | - | - | - | - | 32 | s/d | s/d |  | 100 | 100 | 100 | 100 | 100 | 100 | 100 | 100 | 100 | 100 | 100 | 100 | 92.88 | 57.47 | 2.19 | 0.39 | Contrapeso al 75% - Giro sentido de avance | 3.71 | 1.582443 | 21.13511 | 24.4% | 441 | CV1 | Loro | 20 (80) y 27 (16) | 15 | 5 |  |  | 97.81 | HMG1-02302 | 2013-11-07 | 441-BT5 | 6-12 mm | 100 | 100 | 92.88 | 57.47 | 2.19 | 0.39 | 0 | 6.4 | [11 empty] | Cantera 10 - Pit Pétreos
741 | 2013-11-07 | 12:30 | Pablo Tabares | 441 | BT6 | 4-b | 0-6 mm | Gneis | - | - |  | - | - | - | - | - | - | 441 | AV2 | Por caida | - | - | - | - | - | - | - | - | - | 32 | s/d | s/d |  | 100 | 100 | 100 | 100 | 100 | 100 | 100 | 100 | 100 | 100 | 100 | 100 | 100 | 100 | 0 | 0 | Contrapeso al 75% - Giro sentido de avance | 2.86 | 1.630921 | 16.79196 | 19.39% | 441 | CV1 | Loro | 20 (80) y 27 (16) | 15 | 5 |  |  | 100 | HMG1-02301 | 2013-11-07 | 441-BT6 | 0-6 mm | 100 | 100 | 100 | 100 |  |  | 0 | [12 empty] | Cantera 10 - Pit Pétreos
742 | 2013-11-14 | 10:30 | Jesus Ferraris | 411 | BT1 | 1-b |  | Gneis | 411 | AV1 | s/d | - | - | - | - | - | - | - | - | - | - | 160 | - | - | - | - | - | - | - | - | - | - |  | 100 | 100 | 100 | 100 | 100 | 100 | 100 | 100 | 100 | 100 | 100 | 100 | 100 | 100 | 7 | 0 | Control de % finos - Gneis | 119.24 | 1.3 | 558.0432 |  | - | - | - | - | - | - | [15 empty] | 7 | [9 empty] | Gris claro | Curva de cuello / Nivel 538 - Pit Cemento
743 | 2013-11-14 | 10:30 | Jesus Ferraris | 411 | BT2 | 1-b | 0-20 mm | Gneis | 411 | AV1 | s/d | - | - | - | - | - | - | - | - | - | - | 160 | - | - | - | - | - | - | - | - | - | - | [18 empty] | 11.48 | 1.605882 | 66.36791 | 17.32% | 411 | CV1 | Loro primaria | 65 | 10 (2), 22 (2) y 27 | - |  | 100 |  |  |  |  | 0-20 mm | [19 empty] | Curva de cuello / Nivel 538 - Pit Cemento
744 | 2013-11-14 | 10:30 | Jesus Ferraris | 411 | BT3 | 1-b | 25-180 mm | Gneis | 411 | AV1 | s/d | - | - | - | - | - | - | - | - | - | - | 160 | - | - | - | - | - | - | - | - | - | - | [18 empty] | 65.12 | 1.351064 | 316.7326 |  | 411 | CV1 | Loro primaria | 65 | 10 (2), 22 (2) y 27 | - | [6 empty] | 25-180 mm | [19 empty] | Curva de cuello / Nivel 538 - Pit Cemento
745 | 2013-11-15 | 14:00 | Juan Nieto | 421 | BT1 | 2-3 a |  | Gneis | - | - |  | 421 | AV1 | 0 | 421 | AV2 | 65 |  | - | - | - | - | - | 53 | 50 | 250 (1,6) | 46 | 23 | 220 (2,5) | - | - | - | [18 empty] | 72.4 | 1.36 | 354.4704 |  | 411 | CV1 | Loro primaria | 65 | 10 (2), 22 (2) y 27 | [27 empty] | Nivel 538 - Pit Cemento
746 | 2013-11-15 | 14:00 | Juan Nieto | 421 | BT3 | 2-3 a |  | Gneis | - | - |  | 421 | AV1 | 0 | 421 | AV2 | 65 | - | - | - | - | - | - | 53 | 50 | 250 (1,6) | 46 | 23 | 220 (2,5) | - | - | - | [18 empty] | 33.32 | 1.69279 | 203.0535 |  | 421 | CV1 | Banana | 40 (4), 34 goma y 22 goma | 22 | 5 | 100 | [25 empty] | Nivel 538 - Pit Cemento
747 | 2013-11-15 | 14:00 | Juan Nieto | 421 | BT6 | 2-3 a | 0-6 mm | Gneis | - | - |  | 421 | AV1 | 0 | 421 | AV2 | 65 | - | - | - | - | - | - | 53 | 50 | 250 (1,6) | 46 | 23 | 220 (2,5) | - | - | - |  | 100 | 100 | 100 | 100 | 100 | 100 | 100 | 100 | 100 | 100 | 100 | 100 | 100 | 100 | 98.16 | 0 |  | 5.96 | 1.672323 | 35.88137 | 14.76% | 421 | CV1 | Banana | 40 (4), 34 goma y 22 goma | 22 | 5 |  |  |  | HMG1-02313 | 2013-11-15 | 421-BT6 | 0-6 mm | 100 | 100 | 100 | 100 | 98.16 | 73.9 | 0 | 2.87 | [11 empty] | Nivel 538 - Pit Cemento
748 | 2013-11-15 | 14:00 | Juan Nieto | 421 | BT7 | 2-3 a | 6-19 mm | Gneis | - | - |  | 421 | AV1 | 0 | 421 | AV2 | 65 | - | - | - | - | - | - | 53 | 50 | 250 (1,6) | 46 | 23 | 220 (2,5) | - | - | - |  | 100 | 100 | 100 | 100 | 100 | 100 | 100 | 100 | 100 | 100 | 100 | 98.65 | 59.98 | 39.39 | 2.22 | 0.67 |  | 11.84 | 1.647059 | 70.20424 | 28.88% | 421 | CV2 | Sandvik | 22 | 5 |  |  | 97.78 |  | HMG1-02314 | 2013-11-15 | 421-BT7 | 6-19 mm | 100 | 98.65 | 59.98 | 39.39 | 2.22 | 0.67 | 0 | 6.59 | [11 empty] | Nivel 538 - Pit Cemento
749 | 2013-11-15 | 14:00 | Juan Nieto | 421 | BT9 | 2-3 a | 20-38 mm | Gneis | - | - |  | 421 | AV1 | 0 | 421 | AV2 | 65 | - | - | - | - | - | - | 53 | 50 | 250 (1,6) | 46 | 23 | 220 (2,5) | - | - | - |  | 100 | 100 | 100 | 100 | 100 | 100 | 100 | 100 | 100 | 98.88 | 63.12 | 18.93 | 1.51 | 0.46 | 0 | 0 |  | 23.38 | 1.627686 | 136.9991 | 56.36% | 421 | CV2 | Sandvik | 22 | 5 |  | 81.07 |  |  | HMG1-02315 | 2013-11-15 | 421-BT9 | 20-38 mm | 63.12 | 18.93 | 1.51 | 0.46 | 0 | 0 | 0 | 7.82 | [11 empty] | Nivel 538 - Pit Cemento
750 | 2013-11-20 | 10:30 | Pablo Tabares | 441 | BT1 | 4-c |  | Gneis | - | - |  | - | - | - | - | - | - | 441 | AV2 | Por caida | - | - | - | - | - | - | - | - | - | 32 | 17 | 125 (1,8) | [17 empty] | Contrapeso al 75% - Giro sentido de avance | 13.38 | 1.640502 | 79.01972 |  | - | - | - | - | - | - | [26 empty] | Achique Nivel 538 - Pit Cemento
751 | 2013-11-20 | 10:30 | Pablo Tabares | 441 | BT3 | 4-c |  | Gneis | - | - |  | - | - | - | - | - | - | 441 | AV2 | Por caida | - | - | - | - | - | - | - | - | - | 32 | 17 | 125 (1,8) | [17 empty] | Contrapeso al 75% - Giro sentido de avance | 3.24 | 1.62623 | 18.96834 |  | 441 | CV1 | Loro | 20 (80) y 25 (16) | 15 | 5 | 100 | [25 empty] | Achique Nivel 538 - Pit Cemento
752 | 2013-11-20 | 10:30 | Pablo Tabares | 441 | BT4 | 4-c | 6-19 mm | Gneis | - | - |  | - | - | - | - | - | - | 441 | AV2 | Por caida | - | - | - | - | - | - | - | - | - | 32 | 17 | 125 (1,8) |  | 100 | 100 | 100 | 100 | 100 | 100 | 100 | 100 | 100 | 100 | 100 | 93.7 | 57.46 | 33.12 | 1.46 | 0.58 | Contrapeso al 75% - Giro sentido de avance | 11.32 | 1.614022 | 65.77462 | 80.64% | 441 | CV1 | Loro | 20 (80) y 25 (16) | 15 | 5 |  |  | 98.54 | HMG1-02320 | 2013-11-20 | 441-BT4 | 6-19 mm | 100 | 93.7 | 57.46 | 33.12 | 1.46 | 0.58 | 0 | 6.71 | [11 empty] | Achique Nivel 538 - Pit Cemento
753 | 2013-11-20 | 10:30 | Pablo Tabares | 441 | BT6 | 4-c | 0-6 mm | Gneis | - | - |  | - | - | - | - | - | - | 441 | AV2 | Por caida | - | - | - | - | - | - | - | - | - | 32 | 17 | 125 (1,8) |  | 100 | 100 | 100 | 100 | 100 | 100 | 100 | 100 | 100 | 100 | 100 | 100 | 100 | 100 | 0 | 0 | Contrapeso al 75% - Giro sentido de avance | 2.69 | 1.630921 | 15.79384 | 19.36% | 441 | CV1 | Loro | 20 (80) y 27 (16) | 15 | 5 |  |  | 100 | HMG1-02319 | 2013-11-20 | 441-BT6 | 0-6 mm | 100 | 100 | 100 | 100 |  |  | 0 | [12 empty] | Achique Nivel 538 - Pit Cemento
754 | 2013-11-21 | 10:30 | Oscar Diaz | 411 | BT1 | 1-b |  | Gneis | 411 | AV1 | 100% | - | - | - | - | - | - | - | - | - | - | 160 | - | - | - | - | - | - | - | - | - | - |  | 100 | 100 | 100 | 100 | 100 | 100 | 100 | 100 | 100 | 100 | 100 | 100 | 100 | 100 | 14 | 0 | Control de % finos - Gneis | 114.52 | 1.3 | 535.9536 |  | - | - | - | - | - | - | [15 empty] | 14 | [9 empty] | Gris claro | Cantera 10 - Pit Pétreos / Nivel 538 - Pit Cemento / Cajon Sur - Pit Cemento
755 | 2013-11-21 | 10:30 | Oscar Diaz | 411 | BT2 | 1-b | 0-20 mm | Gneis | 411 | AV1 | 100% | - | - | - | - | - | - | - | - | - | - | 160 | - | - | - | - | - | - | - | - | - | - | [18 empty] | 24 | 1.605882 | 138.7482 | 27.6% | 411 | CV1 | Loro primaria | 65 | 10 (2), 22 (2) y 27 | - |  | 100 |  |  |  |  | 0-20 mm | [19 empty] | Cantera 10 - Pit Pétreos / Nivel 538 - Pit Cemento / Cajon Sur - Pit Cemento
756 | 2013-11-21 | 10:30 | Oscar Diaz | 411 | BT3 | 1-b | 25-180 mm | Gneis | 411 | AV1 | 100% | - | - | - | - | - | - | - | - | - | - | 160 | - | - | - | - | - | - | - | - | - | - | [18 empty] | 74.84 | 1.351064 | 364.009 |  | 411 | CV1 | Loro primaria | 65 | 10 (2), 22 (2) y 27 | - | [6 empty] | 25-180 mm | [19 empty] | Cantera 10 - Pit Pétreos / Nivel 538 - Pit Cemento / Cajon Sur - Pit Cemento
757 | 2013-11-21 | 21:40 | Juan Nieto | 421 | BT1 | 2-3 a |  | Gneis | - | - |  | 421 | AV1 | 55 | 421 | AV2 | 50 |  | - | - | - | - | - | 53 | 45 | 210 (1,5) | 46 | 22 | 210 (3,2) | - | - | - | [18 empty] | 51.82 | 1.36 | 253.71072 |  | 411 | CV1 | Loro primaria | 65 | 10 (2), 22 (2) y 27 | [27 empty] | Cantera 10 - Pit Pétreos / Nivel 538 - Pit Cemento / Cajon Sur - Pit Cemento
758 | 2013-11-21 | 21:40 | Juan Nieto | 421 | BT3 | 2-3 a |  | Gneis | - | - |  | 421 | AV1 | 55 | 421 | AV2 | 50 | - | - | - | - | - | - | 53 | 45 | 210 (1,5) | 46 | 22 | 210 (3,2) | - | - | - | [18 empty] | 32.38 | 1.69279 | 197.3251 |  | 421 | CV1 | Banana | 40 (4), 34 goma y 22 goma | 22 | 5 | 100 | [25 empty] | Cantera 10 - Pit Pétreos / Nivel 538 - Pit Cemento / Cajon Sur - Pit Cemento
759 | 2013-11-21 | 21:40 | Juan Nieto | 421 | BT6 | 2-3 a | 0-6 mm | Gneis | - | - |  | 421 | AV1 | 55 | 421 | AV2 | 50 | - | - | - | - | - | - | 53 | 45 | 210 (1,5) | 46 | 22 | 210 (3,2) | - | - | - |  | 100 | 100 | 100 | 100 | 100 | 100 | 100 | 100 | 100 | 100 | 100 | 100 | 100 | 100 | 99.13 | 0 |  | 4.46 | 1.672323 | 26.85083 | 9.566% | 421 | CV1 | Banana | 40 (4), 34 goma y 22 goma | 22 | 5 |  |  |  | HMG1-02321 | 2013-11-21 | 421-BT6 | 0-6 mm | 100 | 100 | 100 | 100 | 99.13 | 77.63 | 0 | 2.62 |  | 2746 | 0.26 | [5 empty] | 5 |  |  | Cantera 10 - Pit Pétreos / Nivel 538 - Pit Cemento / Cajon Sur - Pit Cemento
760 | 2013-11-21 | 21:40 | Juan Nieto | 421 | BT7 | 2-3 a | 6-19 mm | Gneis | - | - |  | 421 | AV1 | 55 | 421 | AV2 | 50 | - | - | - | - | - | - | 53 | 45 | 210 (1,5) | 46 | 22 | 210 (3,2) | - | - | - |  | 100 | 100 | 100 | 100 | 100 | 100 | 100 | 100 | 100 | 100 | 100 | 98.51 | 64.12 | 43.98 | 2.84 | 1.07 |  | 18.34 | 1.647059 | 108.7454 | 38.74% | 421 | CV2 | Sandvik | 22 | 5 |  |  | 97.16 |  | HMG1-02322 | 2013-11-21 | 421-BT7 | 6-19 mm | 100 | 98.51 | 64.12 | 43.98 | 2.84 | 1.07 | 0 | 6.54 | [11 empty] | Cantera 10 - Pit Pétreos / Nivel 538 - Pit Cemento / Cajon Sur - Pit Cemento
761 | 2013-11-21 | 21:40 | Juan Nieto | 421 | BT9 | 2-3 a | 20-38 mm | Gneis | - | - |  | 421 | AV1 | 55 | 421 | AV2 | 50 | - | - | - | - | - | - | 53 | 45 | 210 (1,5) | 46 | 22 | 210 (3,2) | - | - | - |  | 100 | 100 | 100 | 100 | 100 | 100 | 100 | 100 | 100 | 100 | 62.46 | 16.84 | 2.82 | 0.9 | 0.48 | 0 |  | 24.76 | 1.627686 | 145.0854 | 51.69% | 421 | CV2 | Sandvik | 22 | 5 |  | 83.16 |  |  | HMG1-02323 | 2013-11-21 | 421-BT9 | 20-38 mm | 62.46 | 16.84 | 2.82 | 0.9 | 0.48 | 0 | 0 | 7.82 | [11 empty] | Cantera 10 - Pit Pétreos / Nivel 538 - Pit Cemento / Cajon Sur - Pit Cemento
762 | 2013-11-28 | 10:30 | David Lopez | 411 | BT1 | 1-b |  | Caliza | 411 | AV1 | 95% | - | - | - | - | - | - | - | - | - | - | 140 | - | - | - | - | - | - | - | - | - | - |  | 100 | 100 | 100 | 100 | 100 | 100 | 100 | 100 | 100 | 100 | 100 | 100 | 100 | 100 | 12 | 0 | Control de % finos - Caliza | 72.88 | 1.3 | 341.0784 |  | - | - | - | - | - | - | [15 empty] | 12 | [9 empty] | Blanco-rosado
763 | 2013-11-28 | 10:30 | David Lopez | 411 | BT2 | 1-b | 0-20 mm | Caliza | 411 | AV1 | 95% | - | - | - | - | - | - | - | - | - | - | 140 | - | - | - | - | - | - | - | - | - | - | [18 empty] | 10.52 | 1.605882 | 60.81798 | 32.88% | 411 | CV1 | Loro primaria | 65 | 10 (2), 22 (2) y 27 | - |  | 100 |  |  |  |  | 0-20 mm
764 | 2013-11-28 | 10:30 | David Lopez | 411 | BT3 | 1-b | 25-180 mm | Caliza | 411 | AV1 | 95% | - | - | - | - | - | - | - | - | - | - | 140 | - | - | - | - | - | - | - | - | - | - | [18 empty] | 25.52 | 1.351064 | 124.1249 |  | 411 | CV1 | Loro primaria | 65 | 10 (2), 22 (2) y 27 | - | [6 empty] | 25-180 mm
765 | 2013-11-28 | 11:00 | Oscar Diaz | 421 | BT1 | 2-3 a |  | Caliza | - | - |  | 421 | AV1 | 50 | 421 | AV2 | 55 |  | - | - | - | - | - | 53 | 45 | 130 (1,2) | 46 | 22 | 200 (2,5) | - | - | - | [18 empty] | 48.8 | 1.36 | 238.9248 |  | 411 | CV1 | Loro primaria | 65 | 10 (2), 22 (2) y 27
766 | 2013-11-28 | 11:00 | Oscar Diaz | 421 | BT3 | 2-3 a |  | Caliza | - | - |  | 421 | AV1 | 50 | 421 | AV2 | 55 | - | - | - | - | - | - | 53 | 45 | 130 (1,2) | 46 | 22 | 200 (2,5) | - | - | - | [18 empty] | 24.02 | 1.69279 | 146.3789 |  | 421 | CV1 | Banana | 40 (2), 34 goma y 22 goma | 22 | 5 | 100
767 | 2013-11-28 | 11:00 | Oscar Diaz | 421 | BT6 | 2-3 a | 0-6 mm | Caliza | - | - |  | 421 | AV1 | 50 | 421 | AV2 | 55 | - | - | - | - | - | - | 53 | 45 | 130 (1,2) | 46 | 22 | 200 (2,5) | - | - | - |  | 100 | 100 | 100 | 100 | 100 | 100 | 100 | 100 | 100 | 100 | 100 | 100 | 100 | 100 | 98.78 | 0 |  | 5.1 | 1.672323 | 30.70386 | 16.22% | 421 | CV1 | Banana | 40 (2), 34 goma y 22 goma | 22 | 5 |  |  |  | HMG1-02330 | 2013-11-28 | 421-BT6 | 0-6 mm | 100 | 100 | 100 | 100 | 98.78 | 77.42 | 0 | 2.69 |  | 2733 | 0.08 | [5 empty] | 7.9
768 | 2013-11-28 | 11:00 | Oscar Diaz | 421 | BT7 | 2-3 a | 6-19 mm | Caliza | - | - |  | 421 | AV1 | 50 | 421 | AV2 | 55 | - | - | - | - | - | - | 53 | 45 | 130 (1,2) | 46 | 22 | 200 (2,5) | - | - | - |  | 100 | 100 | 100 | 100 | 100 | 100 | 100 | 100 | 100 | 100 | 100 | 98.81 | 62.1 | 43.06 | 2.69 | 1 |  | 12.36 | 1.647059 | 73.28753 | 38.71% | 421 | CV2 | Sandvik | 22 | 5 |  |  | 97.31 |  | HMG1-02331 | 2013-11-28 | 421-BT7 | 6-19 mm | 100 | 98.81 | 62.1 | 43.06 | 2.69 | 1 | 0 | 6.54
769 | 2013-11-28 | 11:00 | Oscar Diaz | 421 | BT9 | 2-3 a | 20-38 mm | Caliza | - | - |  | 421 | AV1 | 50 | 421 | AV2 | 55 | - | - | - | - | - | - | 53 | 45 | 130 (1,2) | 46 | 22 | 200 (2,5) | - | - | - |  | 100 | 100 | 100 | 100 | 100 | 100 | 100 | 100 | 100 | 98.79 | 62.88 | 17.43 | 1.38 | 0.41 | 0.29 | 0 |  | 14.56 | 1.627686 | 85.31678 | 45.07% | 421 | CV2 | Sandvik | 22 | 5 |  | 82.57 |  |  | HMG1-02332 | 2013-11-28 | 421-BT9 | 20-38 mm | 62.88 | 17.43 | 1.38 | 0.41 | 0.29 | 0 | 0 | 7.83
770 | 2013-11-29 | 14:30 | Jesus Ferraris | 441 | BT1 | 4-c |  | Caliza | - | - |  | - | - | - | - | - | - | 441 | AV2 | Por caida | - | - | - | - | - | - | - | - | - | 32 | 17 | - | [18 empty] | 11.54 | 1.640502 | 68.15303 |  | - | - | - | - | - | -
771 | 2013-11-29 | 14:30 | Jesus Ferraris | 441 | BT3 | 4-c |  | Caliza | - | - |  | - | - | - | - | - | - | 441 | AV2 | Por caida | - | - | - | - | - | - | - | - | - | 32 | 17 | - | [18 empty] | 2.98 | 1.62623 | 17.44619 |  | 441 | CV1 | Loro | 20 (80) y 27 (16) | 15 | 5 | 100
772 | 2013-11-29 | 14:30 | Jesus Ferraris | 441 | BT4 | 4-c | 6-19 mm | Caliza | - | - |  | - | - | - | - | - | - | 441 | AV2 | Por caida | - | - | - | - | - | - | - | - | - | 32 | 17 | - |  | 100 | 100 | 100 | 100 | 100 | 100 | 100 | 100 | 100 | 100 | 100 | 96.13 | 56.3 | 33.88 | 1.49 | 0.47 |  | 8.82 | 1.614022 | 51.24843 | 76.18% | 441 | CV1 | Loro | 20 (80) y 27 (16) | 15 | 5 |  |  | 98.51 | HMG1-02340 | 2013-11-29 | 441-BT4 | 6-19 mm | 100 | 96.13 | 56.3 | 33.88 | 1.49 | 0.47 | 0 | 6.68
773 | 2013-11-29 | 14:30 | Jesus Ferraris | 441 | BT6 | 4-c | 0-6 mm | Caliza | - | - |  | - | - | - | - | - | - | 441 | AV2 | Por caida | - | - | - | - | - | - | - | - | - | 32 | 17 | - |  | 100 | 100 | 100 | 100 | 100 | 100 | 100 | 100 | 100 | 100 | 100 | 100 | 100 | 100 | 0 | 0 |  | 2.73 | 1.630921 | 16.02869 | 23.82% | 441 | CV1 | Loro | 20 (80) y 27 (16) | 15 | 5 |  |  | 100 | HMG1-02339 | 2013-11-29 | 441-BT6 | 0-6 mm | 100 | 100 | 100 | 100 |  |  | 0
774 | 2013-12-03 | 11:00 | Pablo Tabares | 411 | BT1 | 1-b |  | Gneis | 411 | AV1 | 90% | - | - | - | - | - | - | - | - | - | - | 160 | - | - | - | - | - | - | - | - | - | - |  | 100 | 100 | 100 | 100 | 100 | 100 | 100 | 100 | 100 | 100 | 100 | 100 | 100 | 100 | 8 | 0 | Control de % finos - Gneis | 78.2 | 1.3 | 365.976 |  | - | - | - | - | - | - | [15 empty] | 8 | [9 empty] | Gris oscuro | Planchada y Cantera 10 - Pit Pétreos
775 | 2013-12-03 | 11:00 | Pablo Tabares | 411 | BT2 | 1-b | 0-20 mm | Gneis | 411 | AV1 | 90% | - | - | - | - | - | - | - | - | - | - | 160 | - | - | - | - | - | - | - | - | - | - | [18 empty] | 21.44 | 1.605882 | 123.9484 | 26.02% | 411 | CV1 | Loro primaria | 65 | 10 (2), 22 (2) y 27 | - |  | 100 |  |  |  |  | 0-20 mm | [19 empty] | Planchada y Cantera 10 - Pit Pétreos
776 | 2013-12-03 | 11:00 | Pablo Tabares | 411 | BT3 | 1-b | 25-180 mm | Gneis | 411 | AV1 | 90% | - | - | - | - | - | - | - | - | - | - | 160 | - | - | - | - | - | - | - | - | - | - | [18 empty] | 72.44 | 1.351064 | 352.3358 |  | 411 | CV1 | Loro primaria | 65 | 10 (2), 22 (2) y 27 | - | [6 empty] | 25-180 mm | [19 empty] | Planchada y Cantera 10 - Pit Pétreos
777 | 2013-12-05 | 21:30 | Juan Nieto | 421 | BT1 | 2-3 a |  | Gneis | - | - |  | 421 | AV1 | 45 | 421 | AV2 | 45 |  | - | - | - | - | - | 53 | 46 | 150 (1,5) | 46 | 21 | 230 (3) | - | - | - | [18 empty] | 52.64 | 1.36 | 257.72544 |  | 411 | CV1 | Loro primaria | 65 | 10 (2), 22 (2) y 27 | [27 empty] | Cantera 10 - Pit Pétreos
778 | 2013-12-05 | 21:30 | Juan Nieto | 421 | BT3 | 2-3 a |  | Gneis | - | - |  | 421 | AV1 | 45 | 421 | AV2 | 45 | - | - | - | - | - | - | 53 | 46 | 150 (1,5) | 46 | 21 | 230 (3) | - | - | - | [18 empty] | 30.88 | 1.69279 | 188.1841 |  | 421 | CV1 | Banana | 40 (4), 34 goma y 22 goma | 22 | 5 | 100 | [25 empty] | Cantera 10 - Pit Pétreos
779 | 2013-12-05 | 21:30 | Juan Nieto | 421 | BT6 | 2-3 a | 0-6 mm | Gneis | - | - |  | 421 | AV1 | 45 | 421 | AV2 | 45 | - | - | - | - | - | - | 53 | 46 | 150 (1,5) | 46 | 21 | 230 (3) | - | - | - |  | 100 | 100 | 100 | 100 | 100 | 100 | 100 | 100 | 100 | 100 | 100 | 100 | 100 | 100 | 98.21 | 0 |  | 4.8 | 1.672323 | 28.89775 | 12.33% | 421 | CV1 | Banana | 40 (4), 34 goma y 22 goma | 22 | 5 |  |  |  | HMG1-02347 | 2013-12-05 | 421-BT6 | 0-6 mm | 100 | 100 | 100 | 100 | 98.21 | 75.36 | 0 | 2.85 | [11 empty] | Cantera 10 - Pit Pétreos
780 | 2013-12-05 | 21:30 | Juan Nieto | 421 | BT7 | 2-3 a | 6-19 mm | Gneis | - | - |  | 421 | AV1 | 45 | 421 | AV2 | 45 | - | - | - | - | - | - | 53 | 46 | 150 (1,5) | 46 | 21 | 230 (3) | - | - | - |  | 100 | 100 | 100 | 100 | 100 | 100 | 100 | 100 | 100 | 100 | 100 | 98.32 | 64.74 | 43.43 | 2.83 | 0.78 |  | 13.28 | 1.647059 | 78.74259 | 33.59% | 421 | CV2 | Sandvik | 22 | 5 |  |  | 97.17 |  | HMG1-02350 | 2013-12-05 | 421-BT7 | 6-19 mm | 100 | 98.32 | 64.74 | 43.43 | 2.83 | 0.78 | 0 | 6.55 | [11 empty] | Cantera 10 - Pit Pétreos
781 | 2013-12-05 | 21:30 | Juan Nieto | 421 | BT9 | 2-3 a | 20-38 mm | Gneis | - | - |  | 421 | AV1 | 45 | 421 | AV2 | 45 | - | - | - | - | - | - | 53 | 46 | 150 (1,5) | 46 | 21 | 230 (3) | - | - | - |  | 100 | 100 | 100 | 100 | 100 | 100 | 100 | 100 | 100 | 100 | 61.2 | 17.18 | 1.83 | 0.65 | 0.34 | 0 |  | 21.64 | 1.627686 | 126.8032 | 54.09% | 421 | CV2 | Sandvik | 22 | 5 |  | 82.82 |  |  | HMG1-02351 | 2013-12-05 | 421-BT9 | 20-38 mm | 61.2 | 17.18 | 1.83 | 0.65 | 0.34 | 0 | 0 | 7.82 | [11 empty] | Cantera 10 - Pit Pétreos
782 | 2013-12-05 | 21:30 | Juan Nieto | 441 | BT1 | 4-a |  | Gneis | - | - |  | - | - | - | - | - | - | 441 | AV2 | Por caida | - | - | - | - | - | - | - | - | - | 32 | 18 | 130 (3) | [18 empty] | 17.64 | 1.640502 | 104.1785 |  | - | - | - | - | - | - | [26 empty] | Cantera 10 - Pit Pétreos
783 | 2013-12-05 | 21:30 | Juan Nieto | 441 | BT3 | 4-a |  | Gneis | - | - |  | - | - | - | - | - | - | 441 | AV2 | Por caida | - | - | - | - | - | - | - | - | - | 32 | 18 | 130 (3) | [18 empty] | 23.04 | 1.62623 | 134.886 |  | 441 | CV1 | Loro | 20 (80) y 25 (16) | 15 | 5 | 100 | [25 empty] | Cantera 10 - Pit Pétreos
784 | 2013-12-05 | 21:30 | Juan Nieto | 441 | BT5 | 4-a | 6-12 mm | Gneis | - | - |  | - | - | - | - | - | - | 441 | AV2 | Por caida | - | - | - | - | - | - | - | - | - | 32 | 18 | 130 (3) |  | 100 | 100 | 100 | 100 | 100 | 100 | 100 | 100 | 100 | 100 | 100 | 100 | 91.08 | 56.89 | 2.83 | 0.38 |  | 11.16 | 1.582443 | 63.57622 | 58.63% | 441 | CV1 | Loro | 20 (80) y 27 (16) | 15 | 5 |  |  | 97.17 | HMG1-02349 | 2013-12-05 | 441-BT5 | 6-12 mm | 100 | 100 | 91.08 | 56.89 | 2.83 | 0.38 | 0 | 6.4 | [11 empty] | Cantera 10 - Pit Pétreos
785 | 2013-12-05 | 21:30 | Juan Nieto | 441 | BT6 | 4-a | 0-6 mm | Gneis | - | - |  | - | - | - | - | - | - | 441 | AV2 | Por caida | - | - | - | - | - | - | - | - | - | 32 | 18 | 130 (3) |  | 100 | 100 | 100 | 100 | 100 | 100 | 100 | 100 | 100 | 100 | 100 | 100 | 100 | 100 | 0 | 0 |  | 7.64 | 1.630921 | 44.85685 | 41.37% | 441 | CV1 | Loro | 20 (80) y 27 (16) | 15 | 5 |  |  | 100 | HMG1-02348 | 2013-12-05 | 441-BT6 | 0-6 mm | 100 | 100 | 100 | 100 |  |  | 0 | [12 empty] | Cantera 10 - Pit Pétreos
786 | 2013-12-11 | 10:00 | David Lopez | 441 | BT1 | 4-a |  | Gneis | - | - |  | - | - | - | - | - | - | 441 | AV2 | Por caida | - | - | - | - | - | - | - | - | - | 32 | 18 | 150 (2,8) | [18 empty] | 7.94 | 1.640502 | 46.89212 |  | - | - | - | - | - | - | [26 empty] | Cantera 10 - Pit Pétreos / Achique Nivel 538 - Pit Cemento
787 | 2013-12-11 | 10:00 | David Lopez | 441 | BT3 | 4-a |  | Gneis | - | - |  | - | - | - | - | - | - | 441 | AV2 | Por caida | - | - | - | - | - | - | - | - | - | 32 | 18 | 150 (2,8) | [18 empty] | 12.26 | 1.62623 | 71.77527 |  | 441 | CV1 | Loro | 20 (80) y 25 (16) | 15 | 5 | 100 | [25 empty] | Cantera 10 - Pit Pétreos / Achique Nivel 538 - Pit Cemento
788 | 2013-12-11 | 10:00 | David Lopez | 441 | BT5 | 4-a | 6-12 mm | Gneis | - | - |  | - | - | - | - | - | - | 441 | AV2 | Por caida | - | - | - | - | - | - | - | - | - | 32 | 18 | 150 (2,8) |  | 100 | 100 | 100 | 100 | 100 | 100 | 100 | 100 | 100 | 100 | 100 | 100 | 93.08 | 61.11 | 3.8 | 0.68 |  | 6.34 | 1.582443 | 36.11767 | 57.75% | 441 | CV1 | Loro | 20 (80) y 27 (16) | 15 | 5 |  |  | 96.2 | HMG1-02359 | 2013-12-11 | 441-BT5 | 6-12 mm | 100 | 100 | 93.08 | 61.11 | 3.8 | 0.68 | 0 | 6.34 | [11 empty] | Cantera 10 - Pit Pétreos / Achique Nivel 538 - Pit Cemento
789 | 2013-12-11 | 10:00 | David Lopez | 441 | BT6 | 4-a | 0-6 mm | Gneis | - | - |  | - | - | - | - | - | - | 441 | AV2 | Por caida | - | - | - | - | - | - | - | - | - | 32 | 18 | 150 (2,8) |  | 100 | 100 | 100 | 100 | 100 | 100 | 100 | 100 | 100 | 100 | 100 | 100 | 100 | 100 | 0 | 0 |  | 4.5 | 1.630921 | 26.42092 | 42.25% | 441 | CV1 | Loro | 20 (80) y 27 (16) | 15 | 5 |  |  | 100 | HMG1-02358 | 2013-12-11 | 441-BT6 | 0-6 mm | 100 | 100 | 100 | 100 |  |  | 0 | [12 empty] | Cantera 10 - Pit Pétreos / Achique Nivel 538 - Pit Cemento
790 | 2013-12-11 | 15:20 | Jesus Ferraris | 411 | BT1 | 1-b |  | Gneis | 411 | AV1 | 90% | - | - | - | - | - | - | - | - | - | - | 140 | - | - | - | - | - | - | - | - | - | - |  | 100 | 100 | 100 | 100 | 100 | 100 | 100 | 100 | 100 | 100 | 100 | 100 | 100 | 100 | 17 | 0 | Control de % finos - Gneis | 108.96 | 1.3 | 509.9328 |  | - | - | - | - | - | - | [15 empty] | 17 | [9 empty] | Gris oscuro | Cantera 10 - Pit Pétreos / Achique Nivel 538 - Pit Cemento
791 | 2013-12-11 | 15:20 | Jesus Ferraris | 411 | BT2 | 1-b | 0-20 mm | Gneis | 411 | AV1 | 90% | - | - | - | - | - | - | - | - | - | - | 140 | - | - | - | - | - | - | - | - | - | - | [18 empty] | 26.28 | 1.605882 | 151.9293 | 29.77% | 411 | CV1 | Loro primaria | 65 | 10 (2), 22 (2) y 27 | - |  | 100 |  |  |  |  | 0-20 mm | [19 empty] | Cantera 10 - Pit Pétreos / Achique Nivel 538 - Pit Cemento
792 | 2013-12-11 | 15:20 | Jesus Ferraris | 411 | BT3 | 1-b | 25-180 mm | Gneis | 411 | AV1 | 90% | - | - | - | - | - | - | - | - | - | - | 140 | - | - | - | - | - | - | - | - | - | - | [18 empty] | 73.68 | 1.351064 | 358.367 |  | 411 | CV1 | Loro primaria | 65 | 10 (2), 22 (2) y 27 | - | [6 empty] | 25-180 mm | [19 empty] | Cantera 10 - Pit Pétreos / Achique Nivel 538 - Pit Cemento
793 | 2013-12-12 | - | Pablo Tabares | 421 | BT1 | 2-3 a |  | Gneis | - | - |  | 421 | AV1 | 40 | 421 | AV2 | 45 | - | - | - | - | - | - | 53 | s/d | s/d | 46 | s/d | s/d | - | - | - | [18 empty] | 77.2 | 1.36 | 377.9712 |  | 411 | CV1 | Loro primaria | 65 | 10 (2), 22 (2) y 27 | [27 empty] | Cantera 10 - Pit Pétreos
794 | 2013-12-12 | - | Pablo Tabares | 421 | BT3 | 2-3 a |  | Gneis | - | - |  | 421 | AV1 | 40 | 421 | AV2 | 45 | - | - | - | - | - | - | 53 | s/d | s/d | 46 | s/d | s/d | - | - | - | [18 empty] | 43.68 | 1.69279 | 266.1878 |  | 421 | CV1 | Banana | 40 (4), 34 goma y 22 goma | 22 | 5 | 100 | [25 empty] | Cantera 10 - Pit Pétreos
795 | 2013-12-12 | - | Pablo Tabares | 421 | BT6 | 2-3 a | 0-6 mm | Gneis | - | - |  | 421 | AV1 | 40 | 421 | AV2 | 45 | - | - | - | - | - | - | 53 | s/d | s/d | 46 | s/d | s/d | - | - | - |  | 100 | 100 | 100 | 100 | 100 | 100 | 100 | 100 | 100 | 100 | 100 | 100 | 100 | 100 | 98.9 | 0 |  | 4.58 | 1.672323 | 27.57327 | 9.921% | 421 | CV1 | Banana | 40 (4), 34 goma y 22 goma | 22 | 5 |  |  |  | HMG1-02361 | 2013-12-12 | 421-BT6 | 0-6 mm | 100 | 100 | 100 | 100 | 98.9 | 76.21 | 0 | 2.76 | [11 empty] | Cantera 10 - Pit Pétreos
796 | 2013-12-12 | - | Pablo Tabares | 421 | BT7 | 2-3 a | 6-19 mm | Gneis | - | - |  | 421 | AV1 | 40 | 421 | AV2 | 45 | - | - | - | - | - | - | 53 | s/d | s/d | 46 | s/d | s/d | - | - | - |  | 100 | 100 | 100 | 100 | 100 | 100 | 100 | 100 | 100 | 100 | 100 | 98.93 | 63.66 | 45.79 | 3.49 | 0.83 |  | 17.12 | 1.647059 | 101.5115 | 36.53% | 421 | CV2 | Sandvik | 22 | 5 |  |  | 96.51 |  | HMG1-02362 | 2013-12-12 | 421-BT7 | 6-19 mm | 100 | 98.93 | 63.66 | 45.79 | 3.49 | 0.83 | 0 | 6.51 | [11 empty] | Cantera 10 - Pit Pétreos
797 | 2013-12-12 | - | Pablo Tabares | 421 | BT9 | 2-3 a | 20-38 mm | Gneis | - | - |  | 421 | AV1 | 40 | 421 | AV2 | 45 | - | - | - | - | - | - | 53 | s/d | s/d | 46 | s/d | s/d | - | - | - |  | 100 | 100 | 100 | 100 | 100 | 100 | 100 | 100 | 100 | 99.33 | 60.75 | 14.64 | 1.56 | 0.63 | 0.4 | 0 |  | 25.4 | 1.627686 | 148.8356 | 53.55% | 421 | CV2 | Sandvik | 22 | 5 |  | 85.36 |  |  | HMG1-02363 | 2013-12-12 | 421-BT9 | 20-38 mm | 60.75 | 14.64 | 1.56 | 0.63 | 0.4 | 0 | 0 | 7.85 | [11 empty] | Cantera 10 - Pit Pétreos
798 | 2013-12-18 | 9:30 | Pablo Tabares | 421 | BT1 | 2-3 a |  | Gneis | - | - |  | 421 | AV1 | 95 | 421 | AV2 | 0 |  | - | - | - | - | - | 53 |  | 150 (1,2) | 46 |  | 220 (2,2) | - | - | - | [18 empty] | 30.16 | 1.36 | 147.66336 |  | 411 | CV1 | Loro primaria | 65 | 10 (2), 22 (2) y 27
799 | 2013-12-18 | 9:30 | Pablo Tabares | 421 | BT3 | 2-3 a |  | Gneis | - | - |  | 421 | AV1 | 95 | 421 | AV2 | 0 | - | - | - | - | - | - | 53 |  | 150 (1,2) | 46 |  | 220 (2,2) | - | - | - | [18 empty] | 27.66 | 1.69279 | 168.5613 |  | 421 | CV1 | Banana | 40 (4), 34 goma y 22 goma | 22 | 5 | 100
800 | 2013-12-18 | 9:30 | Pablo Tabares | 421 | BT6 | 2-3 a | 0-6 mm | Gneis | - | - |  | 421 | AV1 | 95 | 421 | AV2 | 0 | - | - | - | - | - | - | 53 |  | 150 (1,2) | 46 |  | 220 (2,2) | - | - | - |  | 100 | 100 | 100 | 100 | 100 | 100 | 100 | 100 | 100 | 100 | 100 | 100 | 100 | 100 | 98.46 | 0 |  | 1.6 | 1.672323 | 9.632583 | 5.804% | 421 | CV1 | Banana | 40 (4), 34 goma y 22 goma | 22 | 5 |  |  |  | HMG1-02370 | 2013-12-18 | 421-BT6 | 0-6 mm | 100 | 100 | 100 | 100 | 98.46 | 76.07 | 0 | 2.75
801 | 2013-12-18 | 9:30 | Pablo Tabares | 421 | BT7 | 2-3 a | 6-19 mm | Gneis | - | - |  | 421 | AV1 | 95 | 421 | AV2 | 0 | - | - | - | - | - | - | 53 | s/d | 150 (1,2) | 46 | s/d | 220 (2,2) | - | - | - |  | 100 | 100 | 100 | 100 | 100 | 100 | 100 | 100 | 100 | 100 | 100 | 98.52 | 64.61 | 46.12 | 5.08 | 1.78 |  | 11.84 | 1.647059 | 70.20424 | 42.3% | 421 | CV2 | Sandvik | 22 | 5 |  |  | 94.92 |  | HMG1-02373 | 2013-12-18 | 421-BT7 | 6-19 mm | 100 | 98.52 | 64.61 | 46.12 | 5.08 | 1.78 | 0 | 6.49
802 | 2013-12-18 | 9:30 | Pablo Tabares | 421 | BT9 | 2-3 a | 20-38 mm | Gneis | - | - |  | 421 | AV1 | 95 | 421 | AV2 | 0 | - | - | - | - | - | - | 53 |  | 150 (1,2) | 46 |  | 220 (2,2) | - | - | - |  | 100 | 100 | 100 | 100 | 100 | 100 | 100 | 100 | 100 | 98.51 | 59.41 | 12.12 | 0.96 | 0.49 | 0.44 | 0 |  | 14.7 | 1.627686 | 86.13714 | 51.9% | 421 | CV2 | Sandvik | 22 | 5 |  | 87.88 |  |  | HMG1-02374 | 2013-12-18 | 421-BT9 | 20-38 mm | 59.41 | 12.12 | 0.96 | 0.49 | 0.44 | 0 | 0 | 7.88
803 | 2013-12-18 | 10:00 | Pablo Tabares | 441 | BT1 | 4-c |  | Gneis | - | - |  | - | - | - | - | - | - | 441 | AV2 | Por caida | - | - | - | - | - | - | - | - | - | 32 |  | 130 (2,8) | [18 empty] | 16.58 | 1.640502 | 97.9183 |  | - | - | - | - | - | -
804 | 2013-12-18 | 10:00 | Pablo Tabares | 441 | BT3 | 4-c |  | Gneis | - | - |  | - | - | - | - | - | - | 441 | AV2 | Por caida | - | - | - | - | - | - | - | - | - | 32 |  | 130 (2,8) | [18 empty] | 2.98 | 1.62623 | 17.44619 |  | 441 | CV1 | Loro | 20 (80) y 25 (16) | 15 | 5 | 100
805 | 2013-12-18 | 10:00 | Pablo Tabares | 441 | BT4 | 4-c | 6-19 mm | Gneis | - | - |  | - | - | - | - | - | - | 441 | AV2 | Por caida | - | - | - | - | - | - | - | - | - | 32 |  | 130 (2,8) |  | 100 | 100 | 100 | 100 | 100 | 100 | 100 | 100 | 100 | 100 | 100 | 89.16 | 42.72 | 26.06 | 2.2 | 0.55 |  | 12.9 | 1.614022 | 74.95518 | 75.6% | 441 | CV1 | Loro | 20 (80) y 27 (16) | 15 | 5 |  |  | 97.8 | HMG1-02372 | 2013-12-18 | 441-BT4 | 6-19 mm | 100 | 89.16 | 42.72 | 26.06 | 2.2 | 0.55 | 0 | 6.82 |  | 2632 | 0.52
806 | 2013-12-18 | 10:00 | Pablo Tabares | 441 | BT6 | 4-c | 0-6 mm | Gneis | - | - |  | - | - | - | - | - | - | 441 | AV2 | Por caida | - | - | - | - | - | - | - | - | - | 32 |  | 130 (2,8) |  | 100 | 100 | 100 | 100 | 100 | 100 | 100 | 100 | 100 | 100 | 100 | 100 | 100 | 100 | 0 | 0 |  | 4.12 | 1.630921 | 24.18982 | 24.4% | 441 | CV1 | Loro | 20 (80) y 27 (16) | 15 | 5 |  |  | 100 | HMG1-02371 | 2013-12-18 | 441-BT6 | 0-6 mm | 100 | 100 | 100 | 100 |  |  | 0
807 | 2014-01-10 | 12:00 | David Lopez | 411 | BT1 | 1-b |  | Caliza | 411 | AV1 | 95% | - | - | - | - | - | - | - | - | - | - | 140 | - | - | - | - | - | - | - | - | - | - |  | 100 | 100 | 100 | 100 | 100 | 100 | 100 | 100 | 100 | 100 | 100 | 100 | 100 | 100 | 13 | 0 | Control de % finos - Caliza | 98 | 1.3 | 458.64 |  | - | - | - | - | - | - | [15 empty] | 13 | [9 empty] | Blanco-rosado | Acopio 5 y curva de cuello
808 | 2014-01-10 | 12:00 | David Lopez | 411 | BT2 | 1-b | 0-20 mm | Caliza | 411 | AV1 | 95% | - | - | - | - | - | - | - | - | - | - | 140 | - | - | - | - | - | - | - | - | - | - | [18 empty] | 19 | 1.605882 | 109.8424 | 21.02% | 411 | CV1 | Loro primaria | 65 | 10 (2), 22 (2) y 27 | - |  | 100 |  |  |  |  | 0-20 mm | [19 empty] | Acopio 5 y curva de cuello
809 | 2014-01-10 | 12:00 | David Lopez | 411 | BT3 | 1-b | 25-180 mm | Caliza | 411 | AV1 | 95% | - | - | - | - | - | - | - | - | - | - | 140 | - | - | - | - | - | - | - | - | - | - | [18 empty] | 84.84 | 1.351064 | 412.6473 |  | 411 | CV1 | Loro primaria | 65 | 10 (2), 22 (2) y 27 | - | [6 empty] | 25-180 mm | [19 empty] | Acopio 5 y curva de cuello
810 | 2014-01-13 | 10:00 | Gabriel San Martin | 411 | BT1 | 1-b |  | Caliza | 411 | AV1 | s/d | - | - | - | - | - | - | - | - | - | - | 140 | - | - | - | - | - | - | - | - | - | - |  | 100 | 100 | 100 | 100 | 100 | 100 | 100 | 100 | 100 | 100 | 100 | 100 | 100 | 100 | 9 | 0 | Control de % finos - Caliza | 84.6 | 1.3 | 395.928 |  | - | - | - | - | - | - | [15 empty] | 9 | [9 empty] | Blanco-rosado
811 | 2014-01-13 | 10:00 | Gabriel San Martin | 411 | BT2 | 1-b | 0-20 mm | Caliza | 411 | AV1 | s/d | - | - | - | - | - | - | - | - | - | - | 140 | - | - | - | - | - | - | - | - | - | - | [18 empty] | 9.52 | 1.605882 | 55.0368 | 17.52% | 411 | CV1 | Loro primaria | 65 | 10 (2), 22 (2) y 27 | - |  | 100 |  |  |  |  | 0-20 mm
812 | 2014-01-13 | 10:00 | Gabriel San Martin | 411 | BT3 | 1-b | 25-180 mm | Caliza | 411 | AV1 | s/d | - | - | - | - | - | - | - | - | - | - | 140 | - | - | - | - | - | - | - | - | - | - | [18 empty] | 53.28 | 1.351064 | 259.1449 |  | 411 | CV1 | Loro primaria | 65 | 10 (2), 22 (2) y 27 | - | [6 empty] | 25-180 mm
813 | 2014-01-13 | 10:00 | Oscar Diaz | 421 | BT1 | 2-3 a |  | Caliza | - | - |  | 421 | AV1 | 50 | 421 | AV2 | 50 | - | - | - | - | - | - | 53 |  | 170 (1,5) | 46 |  | 190 (2,5) | - | - | - | [18 empty] | 57.96 | 1.36 | 283.77216 |  | 411 | CV1 | Loro primaria | 65 | 10 (2), 22 (2) y 27
814 | 2014-01-13 | 10:00 | Oscar Diaz | 421 | BT6 | 2-3 a | 0-6 mm | Caliza | - | - |  | 421 | AV1 | 50 | 421 | AV2 | 50 | - | - | - | - | - | - | 53 |  | 170 (1,5) | 46 |  | 190 (2,5) | - | - | - |  | 100 | 100 | 100 | 100 | 100 | 100 | 100 | 100 | 100 | 100 | 100 | 100 | 100 | 100 | 98.92 | 0 | Cambios en contrapesos zaranda banana | 7.88 | 1.672323 | 47.44047 | 20.96% | 421 | CV1 | Banana | 40 (2), 34 goma y 22 goma | 22 | 5 |  |  |  | HMG1-02380 | 2014-01-13 | 421-BT6 | 0-6 mm | 100 | 100 | 100 | 100 | 98.92 | 77.73 | 0 | 2.66
815 | 2014-01-13 | 10:00 | Oscar Diaz | 421 | BT7 | 2-3 a | 6-19 mm | Caliza | - | - |  | 421 | AV1 | 50 | 421 | AV2 | 50 | - | - | - | - | - | - | 53 | s/d | 170 (1,5) | 46 | s/d | 190 (2,5) | - | - | - |  | 100 | 100 | 100 | 100 | 100 | 100 | 100 | 100 | 100 | 100 | 100 | 99.1 | 66.07 | 43.89 | 3.65 | 1.46 | Cambios en contrapesos zaranda banana | 13.06 | 1.647059 | 77.43812 | 34.21% | 421 | CV2 | Sandvik | 22 | 5 |  |  | 96.35 |  | HMG1-02381 | 2014-01-13 | 421-BT7 | 6-19 mm | 100 | 99.1 | 66.07 | 43.89 | 3.65 | 1.46 | 0 | 6.52
816 | 2014-01-13 | 10:00 | Oscar Diaz | 421 | BT9 | 2-3 a | 20-38 mm | Caliza | - | - |  | 421 | AV1 | 50 | 421 | AV2 | 50 | - | - | - | - | - | - | 53 |  | 170 (1,5) | 46 |  | 190 (2,5) | - | - | - |  | 100 | 100 | 100 | 100 | 100 | 100 | 100 | 100 | 100 | 98.89 | 57.56 | 16.94 | 0.97 | 0.49 | 0.32 | 0 | Cambios en contrapesos zaranda banana | 17.32 | 1.627686 | 101.4895 | 44.83% | 421 | CV2 | Sandvik | 22 | 5 |  | 83.06 |  |  | HMG1-02382 | 2014-01-13 | 421-BT9 | 20-38 mm | 57.56 | 16.94 | 0.97 | 0.49 | 0.32 | 0 | 0 | 7.83
817 | 2014-01-16 | 10:00 | Oscar Diaz | 441 | BT1 | 4-c |  | Caliza | - | - |  | - | - | - | - | - | - | 441 | AV2 | Por caida | - | - | - | - | - | - | - | - | - | 32 | 20 | 130 (2,8) | [18 empty] | 17.34 | 1.640502 | 102.4067 |  | - | - | - | - | - | -
818 | 2014-01-16 | 10:00 | Oscar Diaz | 441 | BT3 | 4-c |  | Caliza | - | - |  | - | - | - | - | - | - | 441 | AV2 | Por caida | - | - | - | - | - | - | - | - | - | 32 | 20 | 130 (2,8) | [18 empty] | 3.06 | 1.62623 | 17.91454 |  | 441 | CV1 | Loro | 20 (80) y 27 (16) | 15 | 5 | 100
819 | 2014-01-16 | 10:00 | Oscar Diaz | 441 | BT4 | 4-c | 6-19 mm | Caliza | - | - |  | - | - | - | - | - | - | 441 | AV2 | Por caida | - | - | - | - | - | - | - | - | - | 32 | 20 | 130 (2,8) |  | 100 | 100 | 100 | 100 | 100 | 100 | 100 | 100 | 100 | 100 | 100 | 94.82 | 55.16 | 32.06 | 3.06 | 0.65 |  | 12.78 | 1.614022 | 74.25792 | 62.22% | 441 | CV1 | Loro | 20 (80) y 27 (16) | 15 | 5 |  |  | 96.94 | HMG1-02387 | 2014-01-16 | 441-BT4 | 6-19 mm | 100 | 94.82 | 55.16 | 32.06 | 3.06 | 0.65 | 0 | 6.69 |  | 2793 | 0.3
820 | 2014-01-16 | 10:00 | Oscar Diaz | 441 | BT6 | 4-c | 0-6 mm | Caliza | - | - |  | - | - | - | - | - | - | 441 | AV2 | Por caida | - | - | - | - | - | - | - | - | - | 32 | 20 | 130 (2,8) |  | 100 | 100 | 100 | 100 | 100 | 100 | 100 | 100 | 100 | 100 | 100 | 100 | 100 | 100 | 0 | 0 |  | 7.68 | 1.630921 | 45.0917 | 37.78% | 441 | CV1 | Loro | 20 (80) y 27 (16) | 15 | 5 |  |  | 100 | HMG1-02386 | 2014-01-16 | 441-BT6 | 0-6 mm | 100 | 100 | 100 | 100 |  |  | 0
821 | 2014-01-20 | 10:00 | Juan Nieto | 411 | BT1 | 1-b |  | Gneis | 411 | AV1 | s/d | - | - | - | - | - | - | - | - | - | - | 160 | - | - | - | - | - | - | - | - | - | - |  | 100 | 100 | 100 | 100 | 100 | 100 | 100 | 100 | 100 | 100 | 100 | 100 | 100 | 100 | 5 | 0 | Control de % finos - Gneis | 105.32 | 1.3 | 492.8976 |  | - | - | - | - | - | - | [15 empty] | 5 | [9 empty] | Gris oscuro
822 | 2014-01-20 | 10:00 | Juan Nieto | 411 | BT2 | 1-b | 0-20 mm | Gneis | 411 | AV1 | s/d | - | - | - | - | - | - | - | - | - | - | 160 | - | - | - | - | - | - | - | - | - | - | [18 empty] | 22.52 | 1.605882 | 130.1921 | 22.83% | 411 | CV1 | Loro primaria | 65 | 10 (2), 22 (2) y 27 | - |  | 100 |  |  |  |  | 0-20 mm
823 | 2014-01-20 | 10:00 | Juan Nieto | 411 | BT3 | 1-b | 25-180 mm | Gneis | 411 | AV1 | s/d | - | - | - | - | - | - | - | - | - | - | 160 | - | - | - | - | - | - | - | - | - | - | [18 empty] | 90.48 | 1.351064 | 440.0793 |  | 411 | CV1 | Loro primaria | 65 | 10 (2), 22 (2) y 27 | - | [6 empty] | 25-180 mm
824 | 2014-01-22 | 10:00 | David Lopez | 441 | BT1 | 4-c |  | Gneis | - | - |  | - | - | - | - | - | - | 441 | AV2 | Por caida | - | - | - | - | - | - | - | - | - | 32 | 17 | 130 (2,3) | [18 empty] | 12 | 1.640502 | 70.8697 |  | - | - | - | - | - | -
825 | 2014-01-22 | 10:00 | David Lopez | 441 | BT3 | 4-c |  | Gneis | - | - |  | - | - | - | - | - | - | 441 | AV2 | Por caida | - | - | - | - | - | - | - | - | - | 32 | 17 | 130 (2,3) | [18 empty] | 10.42 | 1.62623 | 61.00312 |  | 441 | CV1 | Loro | 20 (80) y 25 (16) | 15 | 5 | 100
826 | 2014-01-22 | 10:00 | David Lopez | 441 | BT4 | 4-c | 6-19 mm | Gneis | - | - |  | - | - | - | - | - | - | 441 | AV2 | Por caida | - | - | - | - | - | - | - | - | - | 32 | 17 | 130 (2,3) |  | 100 | 100 | 100 | 100 | 100 | 100 | 100 | 100 | 100 | 100 | 100 | 78.9 | 32.79 | 17.16 | 0.87 | 0.28 |  | 10.76 | 1.614022 | 62.52076 | 81.73% | 441 | CV1 | Loro | 20 (80) y 27 (16) | 15 | 5 |  |  | 99.13 | HMG1-02402 | 2014-01-22 | 441-BT4 | 6-19 mm | 100 | 78.9 | 32.79 | 17.16 | 0.87 | 0.28 | 0 | 7.03
827 | 2014-01-22 | 10:00 | David Lopez | 441 | BT6 | 4-c | 0-6 mm | Gneis | - | - |  | - | - | - | - | - | - | 441 | AV2 | Por caida | - | - | - | - | - | - | - | - | - | 32 | 17 | 130 (2,3) |  | 100 | 100 | 100 | 100 | 100 | 100 | 100 | 100 | 100 | 100 | 100 | 100 | 100 | 100 | 0 | 0 |  | 2.38 | 1.630921 | 13.97373 | 18.27% | 441 | CV1 | Loro | 20 (80) y 27 (16) | 15 | 5 |  |  | 100 | HMG1-02401 | 2014-01-22 | 441-BT6 | 0-6 mm | 100 | 100 | 100 | 100 |  |  | 0
828 | 2014-01-23 | 10:00 | David Lopez | 421 | BT1 | 2-3 a |  | Gneis | - | - |  | 421 | AV1 | 35 | 421 | AV2 | 30 |  | - | - | - | - | - | 53 | 63 | 130 (1) | 46 |  | 220 (2,2) | - | - | - | [18 empty] | 64.94 | 1.36 | 317.94624 |  | 411 | CV1 | Loro primaria | 65 | 10 (2), 22 (2) y 27
829 | 2014-01-23 | 10:00 | David Lopez | 421 | BT3 | 2-3 a |  | Gneis | - | - |  | 421 | AV1 | 35 | 421 | AV2 | 30 | - | - | - | - | - | - | 53 | 63 | 130 (1) | 46 |  | 220 (2,2) | - | - | - | [18 empty] | 32.5 | 1.69279 | 198.0564 |  | 421 | CV1 | Banana | 40 (4), 34 goma y 22 goma | 22 | 5 | 100
830 | 2014-01-23 | 10:00 | David Lopez | 421 | BT6 | 2-3 a | 0-6 mm | Gneis | - | - |  | 421 | AV1 | 35 | 421 | AV2 | 30 | - | - | - | - | - | - | 53 | 63 | 130 (1) | 46 |  | 220 (2,2) | - | - | - |  | 100 | 100 | 100 | 100 | 100 | 100 | 100 | 100 | 100 | 100 | 100 | 100 | 100 | 100 | 97.01 | 0 |  | 4.1 | 1.672323 | 24.68349 | 10.6% | 421 | CV1 | Banana | 40 (4), 34 goma y 22 goma | 22 | 5 |  |  |  | HMG1-02403 | 2014-01-23 | 421-BT6 | 0-6 mm | 100 | 100 | 100 | 100 | 97.01 | 75.9 | 0 | 2.57
831 | 2014-01-23 | 10:00 | David Lopez | 421 | BT7 | 2-3 a | 6-19 mm | Gneis | - | - |  | 421 | AV1 | 35 | 421 | AV2 | 30 | - | - | - | - | - | - | 53 | 63 | 130 (1) | 46 | s/d | 220 (2,2) | - | - | - |  | 100 | 100 | 100 | 100 | 100 | 100 | 100 | 100 | 100 | 100 | 100 | 98.39 | 61.79 | 43.14 | 2.24 | 0.94 |  | 12.18 | 1.647059 | 72.22024 | 31% | 421 | CV2 | Sandvik | 22 | 5 |  |  | 97.76 |  | HMG1-02404 | 2014-01-23 | 421-BT7 | 6-19 mm | 100 | 98.39 | 61.79 | 43.14 | 2.24 | 0.94 | 0 | 6.55
832 | 2014-01-23 | 10:00 | David Lopez | 421 | BT9 | 2-3 a | 20-38 mm | Gneis | - | - |  | 421 | AV1 | 35 | 421 | AV2 | 30 | - | - | - | - | - | - | 53 | 63 | 130 (1) | 46 |  | 220 (2,2) | - | - | - |  | 100 | 100 | 100 | 100 | 100 | 100 | 100 | 100 | 100 | 99.27 | 59.24 | 17.72 | 0.94 | 0.64 | 0.51 | 0 |  | 23.22 | 1.627686 | 136.0615 | 58.4% | 421 | CV2 | Sandvik | 22 | 5 |  | 82.28 |  |  | HMG1-02405 | 2014-01-23 | 421-BT9 | 20-38 mm | 59.24 | 17.72 | 0.94 | 0.64 | 0.51 | 0 | 0 | 7.82
833 | 2014-01-30 | 10:00 | Gabriel San Martin | 411 | BT1 | 1-b |  | Gneis | 411 | AV1 | s/d | - | - | - | - | - | - | - | - | - | - | 160 | - | - | - | - | - | - | - | - | - | - |  | 100 | 100 | 100 | 100 | 100 | 100 | 100 | 100 | 100 | 100 | 100 | 100 | 100 | 100 | 7 | 0 | Control de % finos - Gneis | 88.56 | 1.3 | 414.4608 |  | - | - | - | - | - | - | [15 empty] | 7 | [9 empty] | Gris oscuro | FAE - Pit Cemento
834 | 2014-01-30 | 10:00 | Gabriel San Martin | 411 | BT2 | 1-b | 0-20 mm | Gneis | 411 | AV1 | s/d | - | - | - | - | - | - | - | - | - | - | 160 | - | - | - | - | - | - | - | - | - | - | [18 empty] | 11.12 | 1.605882 | 64.28668 | 14.48% | 411 | CV1 | Loro primaria | 65 | 10 (2), 22 (2) y 27 | - |  | 100 |  |  |  |  | 0-20 mm | [19 empty] | FAE - Pit Cemento
835 | 2014-01-30 | 10:00 | Gabriel San Martin | 411 | BT3 | 1-b | 25-180 mm | Gneis | 411 | AV1 | s/d | - | - | - | - | - | - | - | - | - | - | 160 | - | - | - | - | - | - | - | - | - | - | [18 empty] | 78.08 | 1.351064 | 379.7678 |  | 411 | CV1 | Loro primaria | 65 | 10 (2), 22 (2) y 27 | - | [6 empty] | 25-180 mm | [19 empty] | FAE - Pit Cemento
836 | 2014-02-06 | 9:30 | Juan Nieto | 411 | BT1 | 1-b |  | Gneis | 411 | AV1 | 85% | - | - | - | - | - | - | - | - | - | - | 160 | - | - | - | - | - | - | - | - | - | - |  | 100 | 100 | 100 | 100 | 100 | 100 | 100 | 100 | 100 | 100 | 100 | 100 | 100 | 100 | 15 | 0 | Control de % finos - Gneis | 61.36 | 1.3 | 287.1648 |  | - | - | - | - | - | - | [15 empty] | 15 | [9 empty] | Gris | Morro MG - Pit Cemento
837 | 2014-02-06 | 9:30 | Juan Nieto | 411 | BT2 | 1-b | 0-20 mm | Gneis | 411 | AV1 | 85% | - | - | - | - | - | - | - | - | - | - | 160 | - | - | - | - | - | - | - | - | - | - | [18 empty] | 10.14 | 1.605882 | 58.62113 | 31.36% | 411 | CV1 | Loro primaria | 65 | 10 (2), 22 (2) y 27 | - |  | 100 |  |  |  |  | 0-20 mm | [19 empty] | Morro MG - Pit Cemento
838 | 2014-02-06 | 9:30 | Juan Nieto | 411 | BT3 | 1-b | 25-180 mm | Gneis | 411 | AV1 | 85% | - | - | - | - | - | - | - | - | - | - | 160 | - | - | - | - | - | - | - | - | - | - | [18 empty] | 26.38 | 1.351064 | 128.3078 |  | 411 | CV1 | Loro primaria | 65 | 10 (2), 22 (2) y 27 | - | [6 empty] | 25-180 mm | [19 empty] | Morro MG - Pit Cemento
839 | 2014-02-06 | 10:00 | David Lopez | 421 | BT1 | 2-3 a |  | Gneis | - | - |  | 421 | AV1 | 65 | 421 | AV2 | 60 |  | - | - | - | - | - | 53 | 48 | 140 (s/d) | 46 | 22 | 260 (3,8) | - | - | - | [18 empty] | 73.58 | 1.36 | 360.24768 |  | 411 | CV1 | Loro primaria | 65 | 10 (2), 22 (2) y 27 | [27 empty] | Morro MG - Pit Cemento
840 | 2014-02-06 | 10:00 | David Lopez | 421 | BT3 | 2-3 a |  | Gneis | - | - |  | 421 | AV1 | 65 | 421 | AV2 | 60 | - | - | - | - | - | - | 53 | 48 | 140 (s/d) | 46 | 22 | 260 (3,8) | - | - | - | [18 empty] | 31.02 | 1.69279 | 189.0372 |  | 421 | CV1 | Banana | 40 (4), 34 goma y 22 goma | 22 | 5 | 100 | [25 empty] | Morro MG - Pit Cemento
841 | 2014-02-06 | 10:00 | David Lopez | 421 | BT6 | 2-3 a | 0-6 mm | Gneis | - | - |  | 421 | AV1 | 65 | 421 | AV2 | 60 | - | - | - | - | - | - | 53 | 48 | 140 (s/d) | 46 | 22 | 260 (3,8) | - | - | - |  | 100 | 100 | 100 | 100 | 100 | 100 | 100 | 100 | 100 | 100 | 100 | 100 | 100 | 100 | 99.31 | 0 |  | 9.94 | 1.672323 | 59.84242 | 19.31% | 421 | CV1 | Banana | 40 (4), 34 goma y 22 goma | 22 | 5 |  |  |  | HMG1-02427 | 2014-02-06 | 421-BT6 | 0-6 mm | 100 | 100 | 100 | 100 | 99.31 | 78.39 | 0 | 2.56 | [11 empty] | Morro MG - Pit Cemento
842 | 2014-02-06 | 10:00 | David Lopez | 421 | BT7 | 2-3 a | 6-19 mm | Gneis | - | - |  | 421 | AV1 | 65 | 421 | AV2 | 60 | - | - | - | - | - | - | 53 | 48 | 140 (s/d) | 46 | 22 | 260 (3,8) | - | - | - |  | 100 | 100 | 100 | 100 | 100 | 100 | 100 | 100 | 100 | 100 | 100 | 98.93 | 63.61 | 43.93 | 2.8 | 1.16 |  | 18.72 | 1.647059 | 110.9986 | 35.81% | 421 | CV2 | Sandvik | 22 | 5 |  |  | 97.2 |  | HMG1-02431 | 2014-02-06 | 421-BT7 | 6-19 mm | 100 | 98.93 | 63.61 | 43.93 | 2.8 | 1.16 | 0 | 6.53 | [11 empty] | Morro MG - Pit Cemento
843 | 2014-02-06 | 10:00 | David Lopez | 421 | BT9 | 2-3 a | 20-38 mm | Gneis | - | - |  | 421 | AV1 | 65 | 421 | AV2 | 60 | - | - | - | - | - | - | 53 | 48 | 140 (s/d) | 46 | 22 | 260 (3,8) | - | - | - |  | 100 | 100 | 100 | 100 | 100 | 100 | 100 | 100 | 100 | 100 | 62.07 | 19.16 | 1.67 | 0.85 | 0.47 | 0 |  | 23.74 | 1.627686 | 139.1085 | 44.88% | 421 | CV2 | Sandvik | 22 | 5 |  | 80.84 |  |  | HMG1-02432 | 2014-02-06 | 421-BT9 | 20-38 mm | 62.07 | 19.16 | 1.67 | 0.85 | 0.47 | 0 | 0 | 7.8 | [11 empty] | Morro MG - Pit Cemento
844 | 2014-02-06 | 10:30 | David Lopez | 441 | BT1 | 4-b |  | Gneis | - | - |  | - | - | - | - | - | - | 441 | AV2 | Por caida | - | - | - | - | - | - | - | - | - | 32 | 17 | 120 (1,7) | [17 empty] | Contrapeso al 75% - Giro sentido de avance | 13.1 | 1.640502 | 77.36609 |  | - | - | - | - | - | - | [26 empty] | Morro MG - Pit Cemento
845 | 2014-02-06 | 10:30 | David Lopez | 441 | BT3 | 4-b |  | Gneis | - | - |  | - | - | - | - | - | - | 441 | AV2 | Por caida | - | - | - | - | - | - | - | - | - | 32 | 17 | 120 (1,7) | [17 empty] | Contrapeso al 75% - Giro sentido de avance | 4.02 | 1.62623 | 23.53479 |  | 441 | CV1 | Loro | 20 (80) y 27 (16) | 15 | 5 | 100 | [25 empty] | Morro MG - Pit Cemento
846 | 2014-02-06 | 10:30 | David Lopez | 441 | BT4 | 4-b | 12-19 mm | Gneis | - | - |  | - | - | - | - | - | - | 441 | AV2 | Por caida | - | - | - | - | - | - | - | - | - | 32 | 17 | 120 (1,7) |  | 100 | 100 | 100 | 100 | 100 | 100 | 100 | 100 | 100 | 100 | 100 | 91.52 | 21.13 | 2.16 | 0.81 | 0 | Contrapeso al 75% - Giro sentido de avance | 6.31 | 1.614022 | 36.66412 | 45.33% | 441 | CV1 | Loro | 20 (80) y 27 (16) | 15 | 5 |  |  | 99.19 | HMG1-02430 | 2014-02-06 | 441-BT4 | 12-19 mm | 100 | 91.52 | 21.13 | 2.16 | 0.81 | 0 | 0 | 7.06 | [11 empty] | Morro MG - Pit Cemento
847 | 2014-02-06 | 10:30 | David Lopez | 441 | BT5 | 4-b | 6-12 mm | Gneis | - | - |  | - | - | - | - | - | - | 441 | AV2 | Por caida | - | - | - | - | - | - | - | - | - | 32 | 17 | 120 (1,7) |  | 100 | 100 | 100 | 100 | 100 | 100 | 100 | 100 | 100 | 100 | 100 | 100 | 94.96 | 62.05 | 2.6 | 0.51 | Contrapeso al 75% - Giro sentido de avance | 3.99 | 1.582443 | 22.73021 | 28.1% | 441 | CV1 | Loro | 20 (80) y 27 (16) | 15 | 5 |  |  | 97.4 | HMG1-02429 | 2014-02-06 | 441-BT5 | 6-12 mm | 100 | 100 | 94.96 | 62.05 | 2.6 | 0.51 | 0 | 6.35 | [11 empty] | Morro MG - Pit Cemento
848 | 2014-02-06 | 10:30 | David Lopez | 441 | BT6 | 4-b | 0-6 mm | Gneis | - | - |  | - | - | - | - | - | - | 441 | AV2 | Por caida | - | - | - | - | - | - | - | - | - | 32 | 17 | 120 (1,7) |  | 100 | 100 | 100 | 100 | 100 | 100 | 100 | 100 | 100 | 100 | 100 | 100 | 100 | 100 | 0 | 0 | Contrapeso al 75% - Giro sentido de avance | 3.66 | 1.630921 | 21.48901 | 26.57% | 441 | CV1 | Loro | 20 (80) y 27 (16) | 15 | 5 |  |  | 100 | HMG1-02428 | 2014-02-06 | 441-BT6 | 0-6 mm | 100 | 100 | 100 | 100 |  |  | 0 | [12 empty] | Morro MG - Pit Cemento
849 | 2014-02-11 | 16:00 | David Lopez | 411 | BT1 | 1-b |  | Gneis | 411 | AV1 | 90% | - | - | - | - | - | - | - | - | - | - | 160 | - | - | - | - | - | - | - | - | - | - |  | 100 | 100 | 100 | 100 | 100 | 100 | 100 | 100 | 100 | 100 | 100 | 100 | 100 | 100 | 12 | 0 | Control de % finos - Gneis | 108.88 | 1.3 | 509.5584 |  | - | - | - | - | - | - | [15 empty] | 12 | [9 empty] | Gris oscuro | Cantera 10 - Pit Pétreos
850 | 2014-02-11 | 16:00 | David Lopez | 411 | BT2 | 1-b | 0-20 mm | Gneis | 411 | AV1 | 90% | - | - | - | - | - | - | - | - | - | - | 160 | - | - | - | - | - | - | - | - | - | - | [18 empty] | 23.48 | 1.605882 | 135.742 | 23.11% | 411 | CV1 | Loro primaria | 65 | 10 (2), 22 (2) y 27 | - |  | 100 |  |  |  |  | 0-20 mm | [19 empty] | Cantera 10 - Pit Pétreos
851 | 2014-02-11 | 16:00 | David Lopez | 411 | BT3 | 1-b | 25-180 mm | Gneis | 411 | AV1 | 90% | - | - | - | - | - | - | - | - | - | - | 160 | - | - | - | - | - | - | - | - | - | - | [18 empty] | 92.84 | 1.351064 | 451.558 |  | 411 | CV1 | Loro primaria | 65 | 10 (2), 22 (2) y 27 | - | [6 empty] | 25-180 mm | [19 empty] | Cantera 10 - Pit Pétreos
852 | 2014-02-13 |  | Juan Nieto | 421 | BT1 | 2-3 a |  | Gneis | - | - |  | 421 | AV1 | 50 | 421 | AV2 | 55 |  | - | - | - | - | - | 53 | 45 | s/d | 46 | 22 | s/d | - | - | - | [18 empty] | 65 | 1.36 | 318.24 |  | 411 | CV1 | Loro primaria | 65 | 10 (2), 22 (2) y 27 | [27 empty] | Planchada - Stock Pétreos
853 | 2014-02-13 |  | Juan Nieto | 421 | BT3 | 2-3 a |  | Gneis | - | - |  | 421 | AV1 | 50 | 421 | AV2 | 55 | - | - | - | - | - | - | 53 | 45 | s/d | 46 | 22 | s/d | - | - | - | [18 empty] | 30.48 | 1.69279 | 185.7465 |  | 421 | CV1 | Banana | 40 (4), 34 goma y 22 goma | 22 | 5 | 100 | [25 empty] | Planchada - Stock Pétreos
854 | 2014-02-13 |  | Juan Nieto | 421 | BT6 | 2-3 a | 0-6 mm | Gneis | - | - |  | 421 | AV1 | 50 | 421 | AV2 | 55 | - | - | - | - | - | - | 53 | 45 | s/d | 46 | 22 | s/d | - | - | - |  | 100 | 100 | 100 | 100 | 100 | 100 | 100 | 100 | 100 | 100 | 100 | 100 | 100 | 100 | 97.43 | 0 |  | 8.14 | 1.672323 | 49.00577 | 15.89% | 421 | CV1 | Banana | 40 (4), 34 goma y 22 goma | 22 | 5 |  |  |  | HMG1-02439 | 2014-02-13 | 421-BT6 | 0-6 mm | 100 | 100 | 100 | 100 | 97.43 | 74.28 | 0 | 2.88 | [11 empty] | Planchada - Stock Pétreos
855 | 2014-02-13 |  | Juan Nieto | 421 | BT7 | 2-3 a | 6-19 mm | Gneis | - | - |  | 421 | AV1 | 50 | 421 | AV2 | 55 | - | - | - | - | - | - | 53 | 45 | s/d | 46 | 22 | s/d | - | - | - |  | 100 | 100 | 100 | 100 | 100 | 100 | 100 | 100 | 100 | 100 | 100 | 97.84 | 59.85 | 41.32 | 2.73 | 1.36 |  | 15.38 | 1.647059 | 91.19435 | 29.56% | 421 | CV2 | Sandvik | 22 | 5 |  |  | 97.27 |  | HMG1-02440 | 2014-02-13 | 421-BT7 | 6-19 mm | 100 | 97.84 | 59.85 | 41.32 | 2.73 | 1.36 | 0 | 6.57 | [11 empty] | Planchada - Stock Pétreos
856 | 2014-02-13 |  | Juan Nieto | 421 | BT9 | 2-3 a | 20-38 mm | Gneis | - | - |  | 421 | AV1 | 50 | 421 | AV2 | 55 | - | - | - | - | - | - | 53 | 45 | s/d | 46 | 22 | s/d | - | - | - |  | 100 | 100 | 100 | 100 | 100 | 100 | 100 | 100 | 100 | 100 | 61.18 | 19.52 | 1.32 | 0.8 | 0.41 | 0 |  | 28.72 | 1.627686 | 168.2897 | 54.55% | 421 | CV2 | Sandvik | 22 | 5 |  | 80.48 |  |  | HMG1-02441 | 2014-02-13 | 421-BT9 | 20-38 mm | 61.18 | 19.52 | 1.32 | 0.8 | 0.41 | 0 | 0 | 7.79 | [11 empty] | Planchada - Stock Pétreos
857 | 2014-02-19 | 9:00 | David Lopez | 421 | BT1 | 2-3 a |  | Gneis | - | - |  | 421 | AV1 | 60 | 421 | AV2 | 65 | - | - | - | - | - | - | 53 | 47 | 160 (1,8) | 46 | 23 | 280 (4) | - | - | - | [18 empty] | 74.54 | 1.36 | 364.94784 |  | 411 | CV1 | Loro primaria | 65 | 10 (2), 22 (2) y 27 | [27 empty] | Curva de cuello - Pit Cemento
858 | 2014-02-19 | 9:00 | David Lopez | 421 | BT3 | 2-3 a |  | Gneis | - | - |  | 421 | AV1 | 60 | 421 | AV2 | 65 | - | - | - | - | - | - | 53 | 47 | 160 (1,8) | 46 | 23 | 280 (4) | - | - | - | [18 empty] | 28.34 | 1.69279 | 172.7052 |  | 421 | CV1 | Banana | 40 (4), 34 goma y 22 goma | 22 | 5 | 100 | [25 empty] | Curva de cuello - Pit Cemento
859 | 2014-02-19 | 9:00 | David Lopez | 421 | BT6 | 2-3 a | 0-6 mm | Gneis | - | - |  | 421 | AV1 | 60 | 421 | AV2 | 65 | - | - | - | - | - | - | 53 | 47 | 160 (1,8) | 46 | 23 | 280 (4) | - | - | - |  | 100 | 100 | 100 | 100 | 100 | 100 | 100 | 100 | 100 | 100 | 100 | 100 | 100 | 100 | 95.97 | 0 |  | 6.5 | 1.672323 | 39.13237 | 15.38% | 421 | CV1 | Banana | 40 (4), 34 goma y 22 goma | 22 | 5 |  |  |  | HMG1-02451 | 2014-02-19 | 421-BT6 | 0-6 mm | 100 | 100 | 100 | 100 | 95.97 | 72.49 | 0 | 2.98 | [11 empty] | Curva de cuello - Pit Cemento
860 | 2014-02-19 | 9:00 | David Lopez | 421 | BT7 | 2-3 a | 6-19 mm | Gneis | - | - |  | 421 | AV1 | 60 | 421 | AV2 | 65 | - | - | - | - | - | - | 53 | 47 | 160 (1,8) | 46 | 23 | 280 (4) | - | - | - |  | 100 | 100 | 100 | 100 | 100 | 100 | 100 | 100 | 100 | 100 | 100 | 98.53 | 64.91 | 43.67 | 2.01 | 0.97 |  | 16.58 | 1.647059 | 98.30965 | 38.64% | 421 | CV2 | Sandvik | 22 | 5 |  |  | 97.99 |  | HMG1-02455 | 2014-02-19 | 421-BT7 | 6-19 mm | 100 | 98.53 | 64.91 | 43.67 | 2.01 | 0.97 | 0 | 6.55 | [11 empty] | Curva de cuello - Pit Cemento
861 | 2014-02-19 | 9:00 | David Lopez | 421 | BT9 | 2-3 a | 20-38 mm | Gneis | - | - |  | 421 | AV1 | 60 | 421 | AV2 | 65 | - | - | - | - | - | - | 53 | 47 | 160 (1,8) | 46 | 23 | 280 (4) | - | - | - |  | 100 | 100 | 100 | 100 | 100 | 100 | 100 | 100 | 100 | 100 | 60.82 | 18.92 | 1.2 | 0.82 | 0.58 | 0 |  | 19.96 | 1.627686 | 116.959 | 45.97% | 421 | CV2 | Sandvik | 22 | 5 |  | 81.08 |  |  | HMG1-02456 | 2014-02-19 | 421-BT9 | 20-38 mm | 60.82 | 18.92 | 1.2 | 0.82 | 0.58 | 0 | 0 | 7.8 | [11 empty] | Curva de cuello - Pit Cemento
862 | 2014-02-19 | 9:30 | David Lopez | 441 | BT1 | 4-b |  | Gneis | - | - |  | - | - | - | - | - | - | 441 | AV2 | Por caida | - | - | - | - | - | - | - | - | - | 32 | 17 | 150 (2) | [17 empty] | Contrapeso al 75% - Giro sentido de avance | 26.3 | 1.640502 | 155.3228 |  | - | - | - | - | - | - | [26 empty] | Curva de cuello - Pit Cemento
863 | 2014-02-19 | 9:30 | David Lopez | 441 | BT3 | 4-b |  | Gneis | - | - |  | - | - | - | - | - | - | 441 | AV2 | Por caida | - | - | - | - | - | - | - | - | - | 32 | 17 | 150 (2) | [17 empty] | Contrapeso al 75% - Giro sentido de avance | 2.54 | 1.62623 | 14.87024 |  | 441 | CV1 | Loro | 20 (80) y 27 (16) | 15 | 5 | 100 | [25 empty] | Curva de cuello - Pit Cemento
864 | 2014-02-19 | 9:30 | David Lopez | 441 | BT4 | 4-b | 12-19 mm | Gneis | - | - |  | - | - | - | - | - | - | 441 | AV2 | Por caida | - | - | - | - | - | - | - | - | - | 32 | 17 | 150 (2) |  | 100 | 100 | 100 | 100 | 100 | 100 | 100 | 100 | 100 | 100 | 100 | 92.17 | 13.94 | 1.04 | 0.48 | 0 | Contrapeso al 75% - Giro sentido de avance | 6.38 | 1.614022 | 37.07086 | 41.39% | 441 | CV1 | Loro | 20 (80) y 27 (16) | 15 | 5 |  |  | 99.52 | HMG1-02454 | 2014-02-19 | 441-BT4 | 12-19 mm | 100 | 92.17 | 13.94 | 1.04 | 0.48 | 0 | 0 | 7.06 | [11 empty] | Curva de cuello - Pit Cemento
865 | 2014-02-19 | 9:30 | David Lopez | 441 | BT5 | 4-b | 6-12 mm | Gneis | - | - |  | - | - | - | - | - | - | 441 | AV2 | Por caida | - | - | - | - | - | - | - | - | - | 32 | 17 | 150 (2) |  | 100 | 100 | 100 | 100 | 100 | 100 | 100 | 100 | 100 | 100 | 100 | 100 | 96.99 | 63.04 | 3.16 | 0.6 | Contrapeso al 75% - Giro sentido de avance | 5.74 | 1.582443 | 32.6996 | 36.51% | 441 | CV1 | Loro | 20 (80) y 27 (16) | 15 | 5 |  |  | 96.84 | HMG1-02453 | 2014-02-19 | 441-BT5 | 6-12 mm | 100 | 100 | 96.99 | 63.04 | 3.16 | 0.6 | 0 | 6.33 | [11 empty] | Curva de cuello - Pit Cemento
866 | 2014-02-19 | 9:30 | David Lopez | 441 | BT6 | 4-b | 0-6 mm | Gneis | - | - |  | - | - | - | - | - | - | 441 | AV2 | Por caida | - | - | - | - | - | - | - | - | - | 32 | 17 | 150 (2) |  | 100 | 100 | 100 | 100 | 100 | 100 | 100 | 100 | 100 | 100 | 100 | 100 | 100 | 100 | 0 | 0 | Contrapeso al 75% - Giro sentido de avance | 3.37 | 1.630921 | 19.78633 | 22.09% | 441 | CV1 | Loro | 20 (80) y 27 (16) | 15 | 5 |  |  | 100 | HMG1-02452 | 2014-02-19 | 441-BT6 | 0-6 mm | 100 | 100 | 100 | 100 |  |  | 0 | [12 empty] | Curva de cuello - Pit Cemento
867 | 2014-02-20 | 8:30 | Jesus Ferraris | 411 | BT1 | 1-b |  | Gneis | 411 | AV1 | s/d | - | - | - | - | - | - | - | - | - | - | 160 | - | - | - | - | - | - | - | - | - | - |  | 100 | 100 | 100 | 100 | 100 | 100 | 100 | 100 | 100 | 100 | 100 | 100 | 100 | 100 | 8 | 0 | Control de % finos - Gneis | 110.36 | 1.3 | 516.4848 |  | - | - | - | - | - | - | [15 empty] | 8 | [9 empty] | Gris | Curva de cuello - Pit Cemento
868 | 2014-02-20 | 8:30 | Jesus Ferraris | 411 | BT2 | 1-b | 0-20 mm | Gneis | 411 | AV1 | s/d | - | - | - | - | - | - | - | - | - | - | 160 | - | - | - | - | - | - | - | - | - | - | [18 empty] | 12.68 | 1.605882 | 73.30532 | 14.79% | 411 | CV1 | Loro primaria | 65 | 10 (2), 22 (2) y 27 | - |  | 100 |  |  |  |  | 0-20 mm | [19 empty] | Curva de cuello - Pit Cemento
869 | 2014-02-20 | 8:30 | Jesus Ferraris | 411 | BT3 | 1-b | 25-180 mm | Gneis | 411 | AV1 | s/d | - | - | - | - | - | - | - | - | - | - | 160 | - | - | - | - | - | - | - | - | - | - | [18 empty] | 86.84 | 1.351064 | 422.375 |  | 411 | CV1 | Loro primaria | 65 | 10 (2), 22 (2) y 27 | - | [6 empty] | 25-180 mm | [19 empty] | Curva de cuello - Pit Cemento
870 | 2014-02-25 | 10:30 | Oscar Diaz | 411 | BT1 | 1-b |  | Gneis | 411 | AV1 | s/d | - | - | - | - | - | - | - | - | - | - | 180 | - | - | - | - | - | - | - | - | - | - |  | 100 | 100 | 100 | 100 | 100 | 100 | 100 | 100 | 100 | 100 | 100 | 100 | 100 | 100 | 9 | 0 | Control de % finos - Gneis | 127.44 | 1.3 | 596.4192 |  | - | - | - | - | - | - | [15 empty] | 9 | [9 empty] | Gris | Frente alto - Pit Cemento
871 | 2014-02-25 | 10:30 | Oscar Diaz | 411 | BT2 | 1-b | 0-20 mm | Gneis | 411 | AV1 | s/d | - | - | - | - | - | - | - | - | - | - | 180 | - | - | - | - | - | - | - | - | - | - | [18 empty] | 20.44 | 1.605882 | 118.1672 | 19.47% | 411 | CV1 | Loro primaria | 65 | 10 (2), 22 (2) y 27 | - |  | 100 |  |  |  |  | 0-20 mm | [19 empty] | Frente alto - Pit Cemento
872 | 2014-02-25 | 10:30 | Oscar Diaz | 411 | BT3 | 1-b | 25-180 mm | Gneis | 411 | AV1 | s/d | - | - | - | - | - | - | - | - | - | - | 180 | - | - | - | - | - | - | - | - | - | - | [18 empty] | 100.48 | 1.351064 | 488.7176 |  | 411 | CV1 | Loro primaria | 65 | 10 (2), 22 (2) y 27 | - | [6 empty] | 25-180 mm | [19 empty] | Frente alto - Pit Cemento
873 | 2014-02-27 | 11:00 | Gabriel San Martin - Jorge Corvalán | 421 | BT1 | 2-3 a |  | Gneis | - | - |  | 421 | AV1 | 53 | 421 | AV2 | 55 | - | - | - | - | - | - | 53 | 45 | 150 (1,2) | 46 | 23 | 230 (2,2) | - | - | - | [18 empty] | 67.78 | 1.36 | 331.85088 |  | 411 | CV1 | Loro primaria | 65 | 10 (2), 22 (2) y 27 | [27 empty] | Cantera 10 - Pit Pétreos
874 | 2014-02-27 | 11:00 | Gabriel San Martin - Jorge Corvalán | 421 | BT3 | 2-3 a |  | Gneis | - | - |  | 421 | AV1 | 53 | 421 | AV2 | 55 | - | - | - | - | - | - | 53 | 45 | 150 (1,2) | 46 | 23 | 230 (2,2) | - | - | - | [18 empty] | 30.36 | 1.69279 | 185.0152 |  | 421 | CV1 | Banana | 40 (4), 34 goma y 22 goma | 22 | 5 | 100 | [25 empty] | Cantera 10 - Pit Pétreos
875 | 2014-02-27 | 11:00 | Gabriel San Martin - Jorge Corvalán | 421 | BT6 | 2-3 a | 0-6 mm | Gneis | - | - |  | 421 | AV1 | 53 | 421 | AV2 | 55 | - | - | - | - | - | - | 53 | 45 | 150 (1,2) | 46 | 23 | 230 (2,2) | - | - | - |  | 100 | 100 | 100 | 100 | 100 | 100 | 100 | 100 | 100 | 100 | 100 | 100 | 100 | 100 | 97.17 | 0 |  | 7.04 | 1.672323 | 42.38337 | 16.52% | 421 | CV1 | Banana | 40 (4), 34 goma y 22 goma | 22 | 5 |  |  |  | HMG1-02465 | 2014-02-27 | 421-BT6 | 0-6 mm | 100 | 100 | 100 | 100 | 97.17 | 75.08 | 0 | 2.81 | [11 empty] | Cantera 10 - Pit Pétreos
876 | 2014-02-27 | 11:00 | Gabriel San Martin - Jorge Corvalán | 421 | BT7 | 2-3 a | 6-19 mm | Gneis | - | - |  | 421 | AV1 | 53 | 421 | AV2 | 55 | - | - | - | - | - | - | 53 | 45 | 150 (1,2) | 46 | 23 | 230 (2,2) | - | - | - |  | 100 | 100 | 100 | 100 | 100 | 100 | 100 | 100 | 100 | 100 | 100 | 98.03 | 61.25 | 42.45 | 3.35 | 0.99 |  | 13.94 | 1.647059 | 82.656 | 32.22% | 421 | CV2 | Sandvik | 22 | 5 |  |  | 96.65 |  | HMG1-02469 | 2014-02-27 | 421-BT7 | 6-19 mm | 100 | 98.03 | 61.25 | 42.45 | 3.35 | 0.99 | 0 | 6.55 |  |  |  | 27 | [7 empty] | Cantera 10 - Pit Pétreos
877 | 2014-02-27 | 11:00 | Gabriel San Martin - Jorge Corvalán | 421 | BT9 | 2-3 a | 20-38 mm | Gneis | - | - |  | 421 | AV1 | 53 | 421 | AV2 | 55 | - | - | - | - | - | - | 53 | 45 | 150 (1,2) | 46 | 23 | 230 (2,2) | - | - | - |  | 100 | 100 | 100 | 100 | 100 | 100 | 100 | 100 | 100 | 100 | 59.67 | 16.83 | 0.84 | 0.57 | 0.38 | 0 |  | 22.44 | 1.627686 | 131.491 | 51.26% | 421 | CV2 | Sandvik | 22 | 5 |  | 83.17 |  |  | HMG1-02470 | 2014-02-27 | 421-BT9 | 20-38 mm | 59.67 | 16.83 | 0.84 | 0.57 | 0.38 | 0 | 0 | 7.82 | [11 empty] | Cantera 10 - Pit Pétreos
878 | 2014-02-27 | 11:00 | Gabriel San Martin - Jorge Corvalán | 441 | BT1 | 4-b |  | Gneis | - | - |  | - | - | - | - | - | - | 441 | AV2 | Por caida | - | - | - | - | - | - | - | - | - | 32 | 17 | 120 (1,7) | [17 empty] | Contrapeso al 75% - Giro sentido de avance | 13.44 | 1.640502 | 79.37407 |  | - | - | - | - | - | - | [26 empty] | Cantera 10 - Pit Pétreos
879 | 2014-02-27 | 11:00 | Gabriel San Martin - Jorge Corvalán | 441 | BT3 | 4-b |  | Gneis | - | - |  | - | - | - | - | - | - | 441 | AV2 | Por caida | - | - | - | - | - | - | - | - | - | 32 | 17 | 120 (1,7) | [17 empty] | Contrapeso al 75% - Giro sentido de avance | 8.3 | 1.62623 | 48.59174 |  | 441 | CV1 | Loro | 20 (80) y 27 (16) | 15 | 5 | 100 | [25 empty] | Cantera 10 - Pit Pétreos
880 | 2014-02-27 | 11:00 | Gabriel San Martin - Jorge Corvalán | 441 | BT4 | 4-b | 12-19 mm | Gneis | - | - |  | - | - | - | - | - | - | 441 | AV2 | Por caida | - | - | - | - | - | - | - | - | - | 32 | 17 | 120 (1,7) |  | 100 | 100 | 100 | 100 | 100 | 100 | 100 | 100 | 100 | 100 | 100 | 94.75 | 11.73 | 1.17 | 0.56 | 0 | Contrapeso al 75% - Giro sentido de avance | 7.1 | 1.614022 | 41.2544 | 52.58% | 441 | CV1 | Loro | 20 (80) y 27 (16) | 15 | 5 |  |  | 99.44 | HMG1-02468 | 2014-02-27 | 441-BT4 | 12-19 mm | 100 | 94.75 | 11.73 | 1.17 | 0.56 | 0 | 0 | 7.04 | [11 empty] | Cantera 10 - Pit Pétreos
881 | 2014-02-27 | 11:00 | Gabriel San Martin - Jorge Corvalán | 441 | BT5 | 4-b | 6-12 mm | Gneis | - | - |  | - | - | - | - | - | - | 441 | AV2 | Por caida | - | - | - | - | - | - | - | - | - | 32 | 17 | 120 (1,7) |  | 100 | 100 | 100 | 100 | 100 | 100 | 100 | 100 | 100 | 100 | 100 | 100 | 92.6 | 59.51 | 2.6 | 0.53 | Contrapeso al 75% - Giro sentido de avance | 3.44 | 1.582443 | 19.59697 | 24.98% | 441 | CV1 | Loro | 20 (80) y 27 (16) | 15 | 5 |  |  | 97.4 | HMG1-02467 | 2014-02-27 | 441-BT5 | 6-12 mm | 100 | 100 | 92.6 | 59.51 | 2.6 | 0.53 | 0 | 6.37 | [11 empty] | Cantera 10 - Pit Pétreos
882 | 2014-02-27 | 11:00 | Gabriel San Martin - Jorge Corvalán | 441 | BT6 | 4-b | 0-6 mm | Gneis | - | - |  | - | - | - | - | - | - | 441 | AV2 | Por caida | - | - | - | - | - | - | - | - | - | 32 | 17 | 120 (1,7) |  | 100 | 100 | 100 | 100 | 100 | 100 | 100 | 100 | 100 | 100 | 100 | 100 | 100 | 100 | 0 | 0 | Contrapeso al 75% - Giro sentido de avance | 3 | 1.630921 | 17.61395 | 22.45% | 441 | CV1 | Loro | 20 (80) y 27 (16) | 15 | 5 |  |  | 100 | HMG1-02466 | 2014-02-27 | 441-BT6 | 0-6 mm | 100 | 100 | 100 | 100 |  |  | 0 | [12 empty] | Cantera 10 - Pit Pétreos
883 | 2014-03-06 |  | Oscar Diaz | 421 | BT1 | 2-3 a |  | Gneis | - | - |  | 421 | AV1 | 50 | 421 | AV2 | 50 | - | - | - | - | - | - | 53 | 47 | 205 (1,5) | 46 | 22 | 260 (3) | - | - | - | [18 empty] | 83.7 | 1.36 | 409.7952 |  | 411 | CV1 | Loro primaria | 65 | 10 (2), 22 (2) y 27
884 | 2014-03-06 |  | Oscar Diaz | 421 | BT3 | 2-3 a |  | Gneis | - | - |  | 421 | AV1 | 50 | 421 | AV2 | 50 | - | - | - | - | - | - | 53 | 47 | 205 (1,5) | 46 | 22 | 260 (3) | - | - | - | [18 empty] | 30.52 | 1.69279 | 185.9902 |  | 421 | CV1 | Banana | 40 (4), 34 goma y 22 goma | 22 | 5 | 100
885 | 2014-03-06 |  | Oscar Diaz | 421 | BT6 | 2-3 a | 0-6 mm | Gneis | - | - |  | 421 | AV1 | 50 | 421 | AV2 | 50 | - | - | - | - | - | - | 53 | 47 | 205 (1,5) | 46 | 22 | 260 (3) | - | - | - |  | 100 | 100 | 100 | 100 | 100 | 100 | 100 | 100 | 100 | 100 | 100 | 100 | 100 | 100 | 98.33 | 0 |  | 6.5 | 1.672323 | 39.13237 | 15.09% | 421 | CV1 | Banana | 40 (4), 34 goma y 22 goma | 22 | 5 |  |  |  | HMG1-02471 | 2014-03-06 | 421-BT6 | 0-6 mm | 100 | 100 | 100 | 100 | 98.33 | 77.47 | 0 | 2.69
886 | 2014-03-06 |  | Oscar Diaz | 421 | BT7 | 2-3 a | 6-19 mm | Gneis | - | - |  | 421 | AV1 | 50 | 421 | AV2 | 50 | - | - | - | - | - | - | 53 | 47 | 205 (1,5) | 46 | 22 | 260 (3) | - | - | - |  | 100 | 100 | 100 | 100 | 100 | 100 | 100 | 100 | 100 | 100 | 100 | 98.69 | 65.53 | 43.68 | 2.92 | 0.93 |  | 12.46 | 1.647059 | 73.88047 | 28.5% | 421 | CV2 | Sandvik | 22 | 5 |  |  | 97.08 |  | HMG1-02475 | 2014-03-06 | 421-BT7 | 6-19 mm | 100 | 98.69 | 65.53 | 43.68 | 2.92 | 0.93 | 0 | 6.54
887 | 2014-03-06 |  | Oscar Diaz | 421 | BT9 | 2-3 a | 20-38 mm | Gneis | - | - |  | 421 | AV1 | 50 | 421 | AV2 | 50 | - | - | - | - | - | - | 53 | 47 | 205 (1,5) | 46 | 22 | 260 (3) | - | - | - |  | 100 | 100 | 100 | 100 | 100 | 100 | 100 | 100 | 100 | 100 | 59.17 | 16.67 | 1.05 | 0.5 | 0.35 | 0 |  | 24.96 | 1.627686 | 146.2573 | 56.41% | 421 | CV2 | Sandvik | 22 | 5 |  | 83.33 |  |  | HMG1-02476 | 2014-03-06 | 421-BT9 | 20-38 mm | 59.17 | 16.67 | 1.05 | 0.5 | 0.35 | 0 | 0 | 7.82
888 | 2014-03-06 |  | Oscar Diaz | 441 | BT1 | 4-b |  | Gneis | - | - |  | - | - | - | - | - | - | 441 | AV2 | Por caida | - | - | - | - | - | - | - | - | - | 32 | 18 | 156 (3,5) | [17 empty] | Contrapeso al 75% - Giro sentido de avance | 12.78 | 1.640502 | 75.47623 |  | - | - | - | - | - | -
889 | 2014-03-06 |  | Oscar Diaz | 441 | BT3 | 4-b |  | Gneis | - | - |  | - | - | - | - | - | - | 441 | AV2 | Por caida | - | - | - | - | - | - | - | - | - | 32 | 18 | 156 (3,5) | [17 empty] | Contrapeso al 75% - Giro sentido de avance | 7.05 | 1.62623 | 41.2737 |  | 441 | CV1 | Loro | 20 (80) y 27 (16) | 15 | 5 | 100
890 | 2014-03-06 |  | Oscar Diaz | 441 | BT4 | 4-b | 12-19 mm | Gneis | - | - |  | - | - | - | - | - | - | 441 | AV2 | Por caida | - | - | - | - | - | - | - | - | - | 32 | 18 | 156 (3,5) |  | 100 | 100 | 100 | 100 | 100 | 100 | 100 | 100 | 100 | 100 | 100 | 90.23 | 8.82 | 0.79 | 0.41 | 0 | Contrapeso al 75% - Giro sentido de avance | 7.76 | 1.614022 | 45.08932 | 56.61% | 441 | CV1 | Loro | 20 (80) y 27 (16) | 15 | 5 |  |  | 99.59 | HMG1-02474 | 2014-03-06 | 441-BT4 | 12-19 mm | 100 | 90.23 | 8.82 | 0.79 | 0.41 | 0 | 0 | 7.09
891 | 2014-03-06 |  | Oscar Diaz | 441 | BT5 | 4-b | 6-12 mm | Gneis | - | - |  | - | - | - | - | - | - | 441 | AV2 | Por caida | - | - | - | - | - | - | - | - | - | 32 | 18 | 156 (3,5) |  | 100 | 100 | 100 | 100 | 100 | 100 | 100 | 100 | 100 | 100 | 100 | 100 | 93.59 | 57.39 | 2.14 | 0.59 | Contrapeso al 75% - Giro sentido de avance | 3.84 | 1.582443 | 21.87569 | 27.47% | 441 | CV1 | Loro | 20 (80) y 27 (16) | 15 | 5 |  |  | 97.86 | HMG1-02473 | 2014-03-06 | 441-BT5 | 6-12 mm | 100 | 100 | 93.59 | 57.39 | 2.14 | 0.59 | 0 | 6.4
892 | 2014-03-06 |  | Oscar Diaz | 441 | BT6 | 4-b | 0-6 mm | Gneis | - | - |  | - | - | - | - | - | - | 441 | AV2 | Por caida | - | - | - | - | - | - | - | - | - | 32 | 18 | 156 (3,5) |  | 100 | 100 | 100 | 100 | 100 | 100 | 100 | 100 | 100 | 100 | 100 | 100 | 100 | 100 | 0 | 0 | Contrapeso al 75% - Giro sentido de avance | 2.16 | 1.630921 | 12.68204 | 15.92% | 441 | CV1 | Loro | 20 (80) y 27 (16) | 15 | 5 |  |  | 100 | HMG1-02472 | 2014-03-06 | 441-BT6 | 0-6 mm | 100 | 100 | 100 | 100 |  |  | 0
893 | 2014-03-12 |  | David Lopez | 411 | BT1 | 1-b |  | Gneis | 411 | AV1 | 90% | - | - | - | - | - | - | - | - | - | - | 180 | - | - | - | - | - | - | - | - | - | - |  | 100 | 100 | 100 | 100 | 100 | 100 | 100 | 100 | 100 | 100 | 100 | 100 | 100 | 100 | 4 | 0 | Control de % finos - Gneis | 115.08 | 1.3 | 538.5744 |  | - | - | - | - | - | - | [15 empty] | 4 | [9 empty] | Gris | Curva de cuello y frente alto - Pit Cemento
894 | 2014-03-12 |  | David Lopez | 411 | BT2 | 1-b | 0-20 mm | Gneis | 411 | AV1 | 90% | - | - | - | - | - | - | - | - | - | - | 180 | - | - | - | - | - | - | - | - | - | - | [18 empty] | 12.6 | 1.605882 | 72.84282 | 11.66% | 411 | CV1 | Loro primaria | 65 | 10 (2), 22 (2) y 27 | - |  | 100 |  |  |  |  | 0-20 mm | [19 empty] | Curva de cuello y frente alto - Pit Cemento
895 | 2014-03-12 |  | David Lopez | 411 | BT3 | 1-b | 25-180 mm | Gneis | 411 | AV1 | 90% | - | - | - | - | - | - | - | - | - | - | 180 | - | - | - | - | - | - | - | - | - | - | [18 empty] | 113.48 | 1.351064 | 551.9474 |  | 411 | CV1 | Loro primaria | 65 | 10 (2), 22 (2) y 27 | - | [6 empty] | 25-180 mm | [19 empty] | Curva de cuello y frente alto - Pit Cemento
896 | 2014-03-14 |  | David Lopez | 421 | BT1 | 2-3 a |  | Gneis | - | - |  | 421 | AV1 | 55 | 421 | AV2 | 55 | - | - | - | - | - | - | 53 | 48 | 200 (1,8) | 46 | 23 | 220 (2,5) | - | - | - | [18 empty] | 83.32 | 1.36 | 407.93472 |  | 411 | CV1 | Loro primaria | 65 | 10 (2), 22 (2) y 27 | [27 empty] | Frente alto - Pit Cemento
897 | 2014-03-14 |  | David Lopez | 421 | BT3 | 2-3 a |  | Gneis | - | - |  | 421 | AV1 | 55 | 421 | AV2 | 55 | - | - | - | - | - | - | 53 | 48 | 200 (1,8) | 46 | 23 | 220 (2,5) | - | - | - | [18 empty] | 36.68 | 1.69279 | 223.5295 |  | 421 | CV1 | Banana | 40 (4), 34 goma y 22 goma | 22 | 5 | 100 | [25 empty] | Frente alto - Pit Cemento
898 | 2014-03-14 |  | David Lopez | 421 | BT6 | 2-3 a | 0-6 mm | Gneis | - | - |  | 421 | AV1 | 55 | 421 | AV2 | 55 | - | - | - | - | - | - | 53 | 48 | 200 (1,8) | 46 | 23 | 220 (2,5) | - | - | - |  | 100 | 100 | 100 | 100 | 100 | 100 | 100 | 100 | 100 | 100 | 100 | 100 | 100 | 100 | 95.75 | 0 |  | 4.44 | 1.672323 | 26.73042 | 9.874% | 421 | CV1 | Banana | 40 (4), 34 goma y 22 goma | 22 | 5 |  |  |  | HMG1-02490 | 2014-03-14 | 421-BT6 | 0-6 mm | 100 | 100 | 100 | 100 | 95.75 | 71.58 | 0 | 3.03 | [11 empty] | Frente alto - Pit Cemento
899 | 2014-03-14 |  | David Lopez | 421 | BT7 | 2-3 a | 6-19 mm | Gneis | - | - |  | 421 | AV1 | 55 | 421 | AV2 | 55 | - | - | - | - | - | - | 53 | 48 | 200 (1,8) | 46 | 23 | 220 (2,5) | - | - | - |  | 100 | 100 | 100 | 100 | 100 | 100 | 100 | 100 | 100 | 100 | 100 | 98.95 | 58.71 | 39.65 | 2.18 | 0.71 |  | 15.1 | 1.647059 | 89.53412 | 33.07% | 421 | CV2 | Sandvik | 22 | 5 |  |  | 97.82 |  | HMG1-02494 | 2014-03-14 | 421-BT7 | 6-19 mm | 100 | 98.95 | 58.71 | 39.65 | 2.18 | 0.71 | 0 | 6.59 | [11 empty] | Frente alto - Pit Cemento
900 | 2014-03-14 |  | David Lopez | 421 | BT9 | 2-3 a | 20-38 mm | Gneis | - | - |  | 421 | AV1 | 55 | 421 | AV2 | 55 | - | - | - | - | - | - | 53 | 48 | 200 (1,8) | 46 | 23 | 220 (2,5) | - | - | - |  | 100 | 100 | 100 | 100 | 100 | 100 | 100 | 100 | 100 | 100 | 53.26 | 14.68 | 1.02 | 0.58 | 0.48 | 0 |  | 26.36 | 1.627686 | 154.4609 | 57.05% | 421 | CV2 | Sandvik | 22 | 5 |  | 85.32 |  |  | HMG1-02495 | 2014-03-14 | 421-BT9 | 20-38 mm | 53.26 | 14.68 | 1.02 | 0.58 | 0.48 | 0 | 0 | 7.84 | [11 empty] | Frente alto - Pit Cemento
901 | 2014-03-14 |  | David Lopez | 441 | BT1 | 4-b |  | Gneis | - | - |  | - | - | - | - | - | - | 441 | AV2 | Por caida | - | - | - | - | - | - | - | - | - | 32 | 17 | 130 (2,8) | [17 empty] | Contrapeso al 75% - Giro sentido de avance | 17.9 | 1.640502 | 105.714 |  | - | - | - | - | - | - | [26 empty] | Frente alto - Pit Cemento
902 | 2014-03-14 |  | David Lopez | 441 | BT3 | 4-b |  | Gneis | - | - |  | - | - | - | - | - | - | 441 | AV2 | Por caida | - | - | - | - | - | - | - | - | - | 32 | 17 | 130 (2,8) | [17 empty] | Contrapeso al 75% - Giro sentido de avance | 8.28 | 1.62623 | 48.47465 |  | 441 | CV1 | Loro | 20 (80) y 27 (16) | 15 | 5 | 100 | [25 empty] | Frente alto - Pit Cemento
903 | 2014-03-14 |  | David Lopez | 441 | BT4 | 4-b | 12-19 mm | Gneis | - | - |  | - | - | - | - | - | - | 441 | AV2 | Por caida | - | - | - | - | - | - | - | - | - | 32 | 17 | 130 (2,8) |  | 100 | 100 | 100 | 100 | 100 | 100 | 100 | 100 | 100 | 100 | 100 | 91.41 | 11.02 | 1.33 | 0.57 | 0 | Contrapeso al 75% - Giro sentido de avance | 8.01 | 1.614022 | 46.54194 | 49.16% | 441 | CV1 | Loro | 20 (80) y 27 (16) | 15 | 5 |  |  | 99.43 | HMG1-02493 | 2014-03-14 | 441-BT4 | 12-19 mm | 100 | 91.41 | 11.02 | 1.33 | 0.57 | 0 | 0 | 7.07 | [11 empty] | Frente alto - Pit Cemento
904 | 2014-03-14 |  | David Lopez | 441 | BT5 | 4-b | 6-12 mm | Gneis | - | - |  | - | - | - | - | - | - | 441 | AV2 | Por caida | - | - | - | - | - | - | - | - | - | 32 | 17 | 130 (2,8) |  | 100 | 100 | 100 | 100 | 100 | 100 | 100 | 100 | 100 | 100 | 100 | 100 | 93.59 | 63.94 | 3.51 | 0.94 | Contrapeso al 75% - Giro sentido de avance | 4.73 | 1.582443 | 26.94584 | 28.46% | 441 | CV1 | Loro | 20 (80) y 27 (16) | 15 | 5 |  |  | 96.49 | HMG1-02492 | 2014-03-14 | 441-BT5 | 6-12 mm | 100 | 100 | 93.59 | 63.94 | 3.51 | 0.94 | 0 | 6.32 | [11 empty] | Frente alto - Pit Cemento
905 | 2014-03-14 |  | David Lopez | 441 | BT6 | 4-b | 0-6 mm | Gneis | - | - |  | - | - | - | - | - | - | 441 | AV2 | Por caida | - | - | - | - | - | - | - | - | - | 32 | 17 | 130 (2,8) |  | 100 | 100 | 100 | 100 | 100 | 100 | 100 | 100 | 100 | 100 | 100 | 100 | 100 | 100 | 0 | 0 | Contrapeso al 75% - Giro sentido de avance | 3.61 | 1.630921 | 21.19545 | 22.39% | 441 | CV1 | Loro | 20 (80) y 27 (16) | 15 | 5 |  |  | 100 | HMG1-02491 | 2014-03-14 | 441-BT6 | 0-6 mm | 100 | 100 | 100 | 100 |  |  | 0 | [12 empty] | Frente alto - Pit Cemento
906 | 2014-03-21 | 10:30 | David Lopez | 411 | BT1 | 1-b |  | Gneis | 411 | AV1 | s/d | - | - | - | - | - | - | - | - | - | - | 180 | - | - | - | - | - | - | - | - | - | - |  | 100 | 100 | 100 | 100 | 100 | 100 | 100 | 100 | 100 | 100 | 100 | 100 | 100 | 100 | 17 | 0 | Control de % finos - Gneis | 89.74 | 1.3 | 419.9832 |  | - | - | - | - | - | - | [15 empty] | 17 | [9 empty] | Gris | Frente alto - Pit Cemento
907 | 2014-03-21 | 10:30 | David Lopez | 411 | BT2 | 1-b | 0-20 mm | Gneis | 411 | AV1 | s/d | - | - | - | - | - | - | - | - | - | - | 180 | - | - | - | - | - | - | - | - | - | - | [18 empty] | 21.8 | 1.605882 | 126.0296 | 38.13% | 411 | CV1 | Loro primaria | 65 | 10 (2), 22 (2) y 27 | - |  | 100 |  |  |  |  | 0-20 mm | [19 empty] | Frente alto - Pit Cemento
908 | 2014-03-21 | 10:30 | David Lopez | 411 | BT3 | 1-b | 25-180 mm | Gneis | 411 | AV1 | s/d | - | - | - | - | - | - | - | - | - | - | 180 | - | - | - | - | - | - | - | - | - | - | [18 empty] | 42.04 | 1.351064 | 204.4754 |  | 411 | CV1 | Loro primaria | 65 | 10 (2), 22 (2) y 27 | - | [6 empty] | 25-180 mm | [19 empty] | Frente alto - Pit Cemento
909 | 2014-03-21 | 14:00 | Jesus Ferraris - Hugo Basualdo | 421 | BT1 | 2-3 a |  | Gneis | - | - |  | 421 | AV1 | 45 | 421 | AV2 | 50 | - | - | - | - | - | - | 53 | 47 | 150 (1) | 46 | 22 | 180 (2) | - | - | - | [18 empty] | 61.54 | 1.36 | 301.29984 |  | 411 | CV1 | Loro primaria | 65 | 10 (2), 22 (2) y 27 | [27 empty] | Frente alto - Pit Cemento
910 | 2014-03-21 | 14:00 | Jesus Ferraris - Hugo Basualdo | 421 | BT3 | 2-3 a |  | Gneis | - | - |  | 421 | AV1 | 45 | 421 | AV2 | 50 | - | - | - | - | - | - | 53 | 47 | 150 (1) | 46 | 22 | 180 (2) | - | - | - | [18 empty] | 22.14 | 1.69279 | 134.9221 |  | 421 | CV1 | Banana | 40 (4), 34 goma y 22 goma | 22 | 5 | 100 | [25 empty] | Frente alto - Pit Cemento
911 | 2014-03-21 | 14:00 | Jesus Ferraris - Hugo Basualdo | 421 | BT6 | 2-3 a | 0-6 mm | Gneis | - | - |  | 421 | AV1 | 45 | 421 | AV2 | 50 | - | - | - | - | - | - | 53 | 47 | 150 (1) | 46 | 22 | 180 (2) | - | - | - |  | 100 | 100 | 100 | 100 | 100 | 100 | 100 | 100 | 100 | 100 | 100 | 100 | 100 | 100 | 97.8 | 0 |  | 6.02 | 1.672323 | 36.24259 | 14.71% | 421 | CV1 | Banana | 40 (4), 34 goma y 22 goma | 22 | 5 |  |  |  | HMG1-02496 | 2014-03-21 | 421-BT6 | 0-6 mm | 100 | 100 | 100 | 100 | 97.8 | 74.88 | 0 | 2.85 | [11 empty] | Frente alto - Pit Cemento
912 | 2014-03-21 | 14:00 | Jesus Ferraris - Hugo Basualdo | 421 | BT7 | 2-3 a | 6-19 mm | Gneis | - | - |  | 421 | AV1 | 45 | 421 | AV2 | 50 | - | - | - | - | - | - | 53 | 47 | 150 (1) | 46 | 22 | 180 (2) | - | - | - |  | 99.62 | 99.62 | 99.62 | 99.62 | 99.62 | 99.62 | 99.62 | 99.62 | 99.62 | 99.62 | 99.62 | 98.75 | 61.73 | 42.42 | 2.51 | 0.94 |  | 14.42 | 1.647059 | 85.50212 | 34.71% | 421 | CV2 | Sandvik | 22 | 5 |  |  | 97.49 |  | HMG1-02497 | 2014-03-21 | 421-BT7 | 6-19 mm | 100 | 98.75 | 61.73 | 42.42 | 2.51 | 0.94 | 0 | 6.55 | [11 empty] | Frente alto - Pit Cemento
913 | 2014-03-21 | 14:00 | Jesus Ferraris - Hugo Basualdo | 421 | BT9 | 2-3 a | 20-38 mm | Gneis | - | - |  | 421 | AV1 | 45 | 421 | AV2 | 50 | - | - | - | - | - | - | 53 | 47 | 150 (1) | 46 | 22 | 180 (2) | - | - | - |  | 100 | 100 | 100 | 100 | 100 | 100 | 100 | 100 | 100 | 100 | 57.39 | 15.72 | 0.8 | 0.38 | 0.2 | 0 |  | 21.26 | 1.627686 | 124.5766 | 50.57% | 421 | CV2 | Sandvik | 22 | 5 |  | 84.28 |  |  | HMG1-02498 | 2014-03-21 | 421-BT9 | 20-38 mm | 57.39 | 15.72 | 0.8 | 0.38 | 0.2 | 0 | 0 | 7.84 | [11 empty] | Frente alto - Pit Cemento
914 | 2014-03-27 | 14:00 | San Martin | 421 | BT1 | 2-3 a |  | Gneis | - | - |  | 421 | AV1 | 60 | 421 | AV2 | 55 | - | - | - | - | - | - | 53 | 47 | 180 (1,5) | 46 | 23 | 200 (2,5) | - | - | - | [18 empty] | 53.1 | 1.36 | 259.9776 |  | 411 | CV1 | Loro primaria | 65 | 10 (2), 22 (2) y 27 | [27 empty] | Frente alto - Pit Cemento / Planchada
915 | 2014-03-27 | 14:00 | San Martin | 421 | BT3 | 2-3 a |  | Gneis | - | - |  | 421 | AV1 | 60 | 421 | AV2 | 55 | - | - | - | - | - | - | 53 | 47 | 180 (1,5) | 46 | 23 | 200 (2,5) | - | - | - | [18 empty] | 26.68 | 1.69279 | 162.5891 |  | 421 | CV1 | Banana | 40 (4), 34 goma y 22 goma | 22 | 5 | 100 | [25 empty] | Frente alto - Pit Cemento / Planchada
916 | 2014-03-27 | 14:00 | San Martin | 421 | BT6 | 2-3 a | 0-6 mm | Gneis | - | - |  | 421 | AV1 | 60 | 421 | AV2 | 55 | - | - | - | - | - | - | 53 | 47 | 180 (1,5) | 46 | 23 | 200 (2,5) | - | - | - |  | 100 | 100 | 100 | 100 | 100 | 100 | 100 | 100 | 100 | 100 | 100 | 100 | 100 | 100 | 98.54 | 0 |  | 8.28 | 1.672323 | 49.84862 | 19.48% | 421 | CV1 | Banana | 40 (4), 34 goma y 22 goma | 22 | 5 |  |  |  | HMG1-02507 | 2014-03-27 | 421-BT6 | 0-6 mm | 100 | 100 | 100 | 100 | 98.54 | 76.26 | 0 | 2.71 | [11 empty] | Frente alto - Pit Cemento / Planchada
917 | 2014-03-27 | 14:00 | San Martin | 421 | BT7 | 2-3 a | 6-19 mm | Gneis | - | - |  | 421 | AV1 | 60 | 421 | AV2 | 55 | - | - | - | - | - | - | 53 | 47 | 180 (1,5) | 46 | 23 | 200 (2,5) | - | - | - |  | 99.62 | 99.62 | 99.62 | 99.62 | 99.62 | 99.62 | 99.62 | 99.62 | 99.62 | 99.62 | 99.62 | 99.02 | 69.42 | 48.54 | 5.07 | 1.56 |  | 15.02 | 1.647059 | 89.05976 | 34.81% | 421 | CV2 | Sandvik | 22 | 5 |  |  | 94.93 |  | HMG1-02508 | 2014-03-27 | 421-BT7 | 6-19 mm | 100 | 99.02 | 69.42 | 48.54 | 5.07 | 1.56 | 0 | 6.46 | [11 empty] | Frente alto - Pit Cemento / Planchada
918 | 2014-03-27 | 14:00 | San Martin | 421 | BT9 | 2-3 a | 20-38 mm | Gneis | - | - |  | 421 | AV1 | 60 | 421 | AV2 | 55 | - | - | - | - | - | - | 53 | 47 | 180 (1,5) | 46 | 23 | 200 (2,5) | - | - | - |  | 100 | 100 | 100 | 100 | 100 | 100 | 100 | 100 | 100 | 100 | 56.84 | 15.14 | 1.09 | 0.5 | 0.35 | 0 |  | 19.96 | 1.627686 | 116.959 | 45.71% | 421 | CV2 | Sandvik | 22 | 5 |  | 84.86 |  |  | HMG1-02509 | 2014-03-27 | 421-BT9 | 20-38 mm | 56.84 | 15.14 | 1.09 | 0.5 | 0.35 | 0 | 0 | 7.84 | [11 empty] | Frente alto - Pit Cemento / Planchada
919 | 2014-03-27 | 14:30 | San Martin | 441 | BT1 | 4-b |  | Gneis | - | - |  | - | - | - | - | - | - | 441 | AV2 | Por caida | - | - | - | - | - | - | - | - | - | 32 | s/d | 120 (1,7) | [17 empty] | Contrapeso al 75% - Giro sentido de avance | 13.62 | 1.640502 | 80.43711 |  | - | - | - | - | - | - | [26 empty] | Frente alto - Pit Cemento / Planchada
920 | 2014-03-27 | 14:30 | San Martin | 441 | BT3 | 4-b |  | Gneis | - | - |  | - | - | - | - | - | - | 441 | AV2 | Por caida | - | - | - | - | - | - | - | - | - | 32 | s/d | 120 (1,7) | [17 empty] | Contrapeso al 75% - Giro sentido de avance | 13.62 | 1.62623 | 79.73729 |  | 441 | CV1 | Loro | 20 (80) y 27 (16) | 15 | 5 | 100 | [25 empty] | Frente alto - Pit Cemento / Planchada
921 | 2014-03-27 | 14:30 | San Martin | 441 | BT4 | 4-b | 12-19 mm | Gneis | - | - |  | - | - | - | - | - | - | 441 | AV2 | Por caida | - | - | - | - | - | - | - | - | - | 32 | s/d | 120 (1,7) |  | 100 | 100 | 100 | 100 | 100 | 100 | 100 | 100 | 100 | 100 | 100 | 93.1 | 17.79 | 2.12 | 0.36 | 0 | Contrapeso al 75% - Giro sentido de avance | 6.62 | 1.614022 | 38.46537 | 51.14% | 441 | CV1 | Loro | 20 (80) y 27 (16) | 15 | 5 |  |  | 99.64 | HMG1-02512 | 2014-03-27 | 441-BT4 | 12-19 mm | 100 | 93.1 | 17.79 | 2.12 | 0.36 | 0 | 0 | 7.04 | [11 empty] | Frente alto - Pit Cemento / Planchada
922 | 2014-03-27 | 14:30 | San Martin | 441 | BT5 | 4-b | 6-12 mm | Gneis | - | - |  | - | - | - | - | - | - | 441 | AV2 | Por caida | - | - | - | - | - | - | - | - | - | 32 | s/d | 120 (1,7) |  | 100 | 100 | 100 | 100 | 100 | 100 | 100 | 100 | 100 | 100 | 100 | 100 | 91.21 | 57.88 | 2.04 | 0.42 | Contrapeso al 75% - Giro sentido de avance | 3.41 | 1.582443 | 19.42607 | 25.83% | 441 | CV1 | Loro | 20 (80) y 27 (16) | 15 | 5 |  |  | 97.96 | HMG1-02511 | 2014-03-27 | 441-BT5 | 6-12 mm | 100 | 100 | 91.21 | 57.88 | 2.04 | 0.42 | 0 | 6.43 | [11 empty] | Frente alto - Pit Cemento / Planchada
923 | 2014-03-27 | 14:30 | San Martin | 441 | BT6 | 4-b | 0-6 mm | Gneis | - | - |  | - | - | - | - | - | - | 441 | AV2 | Por caida | - | - | - | - | - | - | - | - | - | 32 | s/d | 120 (1,7) |  | 100 | 100 | 100 | 100 | 100 | 100 | 100 | 100 | 100 | 100 | 100 | 100 | 100 | 100 | 0 | 0 | Contrapeso al 75% - Giro sentido de avance | 2.95 | 1.630921 | 17.32038 | 23.03% | 441 | CV1 | Loro | 20 (80) y 27 (16) | 15 | 5 |  |  | 100 | HMG1-02510 | 2014-03-27 | 441-BT6 | 0-6 mm | 100 | 100 | 100 | 100 |  |  | 0 | [12 empty] | Frente alto - Pit Cemento / Planchada
924 | 2014-04-03 | 16:00 | Jesus Ferraris | 411 | BT1 | 1-b |  | Gneis | 411 | AV1 | s/d | - | - | - | - | - | - | - | - | - | - | 180 | - | - | - | - | - | - | - | - | - | - |  | 100 | 100 | 100 | 100 | 100 | 100 | 100 | 100 | 100 | 100 | 100 | 100 | 100 | 100 | 6 | 0 | Control de % finos - Gneis | 40.88 | 1.3 | 191.3184 |  | - | - | - | - | - | - | [15 empty] | 6 | [9 empty] | Gris | Nivel 538W - Pit Cemento
925 | 2014-04-03 | 16:00 | Jesus Ferraris | 411 | BT2 | 1-b | 0-20 mm | Gneis | 411 | AV1 | s/d | - | - | - | - | - | - | - | - | - | - | 180 | - | - | - | - | - | - | - | - | - | - | [18 empty] | 6.68 | 1.605882 | 38.61826 | 16.45% | 411 | CV1 | Loro primaria | 65 | 10 (2), 22 (2) y 27 | - |  | 100 |  |  |  |  | 0-20 mm | [19 empty] | Nivel 538W - Pit Cemento
926 | 2014-04-03 | 16:00 | Jesus Ferraris | 411 | BT3 | 1-b | 25-180 mm | Gneis | 411 | AV1 | s/d | - | - | - | - | - | - | - | - | - | - | 180 | - | - | - | - | - | - | - | - | - | - | [18 empty] | 40.32 | 1.351064 | 196.1096 |  | 411 | CV1 | Loro primaria | 65 | 10 (2), 22 (2) y 27 | - | [6 empty] | 25-180 mm | [19 empty] | Nivel 538W - Pit Cemento
927 | 2014-04-04 | 20:00 | Pablo Tabares | 421 | BT1 | 2-3 a |  | Gneis | - | - |  | 421 | AV1 | 50 | 421 | AV2 | 50 | - | - | - | - | - | - | 53 | 48 | 190 (1,5) | 46 | 24 | 210 (3) | - | - | - | [18 empty] | 52.54 | 1.36 | 257.23584 |  | 411 | CV1 | Loro primaria | 65 | 10 (2), 22 (2) y 27 | [27 empty] | Frente alto y nivel 538W - Pit Cemento
928 | 2014-04-04 | 20:00 | Pablo Tabares | 421 | BT3 | 2-3 a |  | Gneis | - | - |  | 421 | AV1 | 50 | 421 | AV2 | 50 | - | - | - | - | - | - | 53 | 48 | 190 (1,5) | 46 | 24 | 210 (3) | - | - | - | [18 empty] | 36.26 | 1.69279 | 220.97 |  | 421 | CV1 | Banana | 40 (4), 34 goma y 22 goma | 22 | 5 | 100 | [25 empty] | Frente alto y nivel 538W - Pit Cemento
929 | 2014-04-04 | 20:00 | Pablo Tabares | 421 | BT6 | 2-3 a | 0-6 mm | Gneis | - | - |  | 421 | AV1 | 50 | 421 | AV2 | 50 | - | - | - | - | - | - | 53 | 48 | 190 (1,5) | 46 | 24 | 210 (3) | - | - | - |  | 100 | 100 | 100 | 100 | 100 | 100 | 100 | 100 | 100 | 100 | 100 | 100 | 100 | 100 | 97.79 | 0 |  | 11.4 | 1.672323 | 68.63216 | 24.17% | 421 | CV1 | Banana | 40 (4), 34 goma y 22 goma | 22 | 5 |  |  |  | HMG1-02515 | 2014-04-04 | 421-BT6 | 0-6 mm | 100 | 100 | 100 | 100 | 97.79 | 75.96 | 0 | 2.76 | [11 empty] | Frente alto y nivel 538W - Pit Cemento
930 | 2014-04-04 | 20:00 | Pablo Tabares | 421 | BT7 | 2-3 a | 6-19 mm | Gneis | - | - |  | 421 | AV1 | 50 | 421 | AV2 | 50 | - | - | - | - | - | - | 53 | 48 | 190 (1,5) | 46 | 24 | 210 (3) | - | - | - |  | 99.62 | 99.62 | 99.62 | 99.62 | 99.62 | 99.62 | 99.62 | 99.62 | 99.62 | 99.62 | 99.62 | 98.99 | 66.57 | 43.43 | 3.25 | 0.74 |  | 14.74 | 1.647059 | 87.39953 | 30.77% | 421 | CV2 | Sandvik | 22 | 5 |  |  | 96.75 |  | HMG1-02516 | 2014-04-04 | 421-BT7 | 6-19 mm | 100 | 98.99 | 66.57 | 43.43 | 3.25 | 0.74 | 0 | 6.54 | [11 empty] | Frente alto y nivel 538W - Pit Cemento
931 | 2014-04-04 | 20:00 | Pablo Tabares | 421 | BT9 | 2-3 a | 20-38 mm | Gneis | - | - |  | 421 | AV1 | 50 | 421 | AV2 | 50 | - | - | - | - | - | - | 53 | 48 | 190 (1,5) | 46 | 24 | 210 (3) | - | - | - |  | 100 | 100 | 100 | 100 | 100 | 100 | 100 | 100 | 100 | 100 | 61.9 | 19.17 | 1.67 | 0.66 | 0.28 | 0 |  | 21.84 | 1.627686 | 127.9752 | 45.06% | 421 | CV2 | Sandvik | 22 | 5 |  | 80.83 |  |  | HMG1-02517 | 2014-04-04 | 421-BT9 | 20-38 mm | 61.9 | 19.17 | 1.67 | 0.66 | 0.28 | 0 | 0 | 7.8 | [11 empty] | Frente alto y nivel 538W - Pit Cemento
932 | 2014-04-08 | 11:30 | San Martin | 411 | BT1 | 1-b |  | Gneis | 411 | AV1 | 92% | - | - | - | - | - | - | - | - | - | - | 160 | - | - | - | - | - | - | - | - | - | - |  | 100 | 100 | 100 | 100 | 100 | 100 | 100 | 100 | 100 | 100 | 100 | 100 | 100 | 100 | 14 | 0 | Control de % finos - Gneis | 84.44 | 1.3 | 395.1792 |  | - | - | - | - | - | - | [15 empty] | 14 | [9 empty] | Gris oscuro | Cantera 10 - Pit Pétreos
933 | 2014-04-08 | 11:30 | San Martin | 411 | BT2 | 1-b | 0-20 mm | Gneis | 411 | AV1 | 92% | - | - | - | - | - | - | - | - | - | - | 160 | - | - | - | - | - | - | - | - | - | - | [18 empty] | 11.96 | 1.605882 | 69.14287 | 16.45% | 411 | CV1 | Loro primaria | 65 | 10 (2), 22 (2) y 27 | - |  | 100 |  |  |  |  | 0-20 mm | [19 empty] | Cantera 10 - Pit Pétreos
934 | 2014-04-08 | 11:30 | San Martin | 411 | BT3 | 1-b | 25-180 mm | Gneis | 411 | AV1 | 92% | - | - | - | - | - | - | - | - | - | - | 160 | - | - | - | - | - | - | - | - | - | - | [18 empty] | 72.2 | 1.351064 | 351.1685 |  | 411 | CV1 | Loro primaria | 65 | 10 (2), 22 (2) y 27 | - | [6 empty] | 25-180 mm | [19 empty] | Cantera 10 - Pit Pétreos
935 | 2014-04-09 | 12:00 | San Martin | 421 | BT1 | 2-3 a |  | Gneis | - | - |  | 421 | AV1 | 60 | 421 | AV2 | 60 | - | - | - | - | - | - | 53 | 46 | 170 (1,5) | 46 | 23 | 230 (2,5) | - | - | - | [18 empty] | 75.04 | 1.36 | 367.39584 |  | 411 | CV1 | Loro primaria | 65 | 10 (2), 22 (2) y 27 | [27 empty] | Cantera 10 - Pit Pétreos / Curva de cuello - Pit Cemento
936 | 2014-04-09 | 12:00 | San Martin | 421 | BT3 | 2-3 a |  | Gneis | - | - |  | 421 | AV1 | 60 | 421 | AV2 | 60 | - | - | - | - | - | - | 53 | 46 | 170 (1,5) | 46 | 23 | 230 (2,5) | - | - | - | [18 empty] | 29.68 | 1.69279 | 180.8712 |  | 421 | CV1 | Banana | 40 (4), 34 goma y 22 goma | 22 | 5 | 100 | [25 empty] | Cantera 10 - Pit Pétreos / Curva de cuello - Pit Cemento
937 | 2014-04-09 | 12:00 | San Martin | 421 | BT6 | 2-3 a | 0-6 mm | Gneis | - | - |  | 421 | AV1 | 60 | 421 | AV2 | 60 | - | - | - | - | - | - | 53 | 46 | 170 (1,5) | 46 | 23 | 230 (2,5) | - | - | - |  | 100 | 100 | 100 | 100 | 100 | 100 | 100 | 100 | 100 | 100 | 100 | 100 | 100 | 100 | 97.02 | 0 |  | 8.78 | 1.672323 | 52.8588 | 19.59% | 421 | CV1 | Banana | 40 (4), 34 goma y 22 goma | 22 | 5 |  |  |  | HMG1-02525 | 2014-04-09 | 421-BT6 | 0-6 mm | 100 | 100 | 100 | 100 | 97.02 | 75.77 | 0 | 2.77 | [11 empty] | Cantera 10 - Pit Pétreos / Curva de cuello - Pit Cemento
938 | 2014-04-09 | 12:00 | San Martin | 421 | BT7 | 2-3 a | 6-19 mm | Gneis | - | - |  | 421 | AV1 | 60 | 421 | AV2 | 60 | - | - | - | - | - | - | 53 | 46 | 170 (1,5) | 46 | 23 | 230 (2,5) | - | - | - |  | 99.62 | 99.62 | 99.62 | 99.62 | 99.62 | 99.62 | 99.62 | 99.62 | 99.62 | 99.62 | 99.62 | 99.35 | 69.63 | 45.18 | 4 | 0.59 |  | 15.4 | 1.647059 | 91.31294 | 33.84% | 421 | CV2 | Sandvik | 22 | 5 |  |  | 96 |  | HMG1-02529 | 2014-04-09 | 421-BT7 | 6-19 mm | 100 | 99.35 | 69.63 | 45.18 | 4 | 0.59 | 0 | 6.51 | [11 empty] | Cantera 10 - Pit Pétreos / Curva de cuello - Pit Cemento
939 | 2014-04-09 | 12:00 | San Martin | 421 | BT9 | 2-3 a | 20-38 mm | Gneis | - | - |  | 421 | AV1 | 60 | 421 | AV2 | 60 | - | - | - | - | - | - | 53 | 46 | 170 (1,5) | 46 | 23 | 230 (2,5) | - | - | - |  | 100 | 100 | 100 | 100 | 100 | 100 | 100 | 100 | 100 | 99.01 | 58.3 | 16.6 | 1.38 | 0.6 | 0.37 | 0 |  | 21.44 | 1.627686 | 125.6313 | 46.56% | 421 | CV2 | Sandvik | 22 | 5 |  | 83.4 |  |  | HMG1-02530 | 2014-04-09 | 421-BT9 | 20-38 mm | 58.3 | 16.6 | 1.38 | 0.6 | 0.37 | 0 | 0 | 7.83 | [11 empty] | Cantera 10 - Pit Pétreos / Curva de cuello - Pit Cemento
940 | 2014-04-09 | 12:30 | San Martin | 441 | BT1 | 4-b |  | Gneis | - | - |  | - | - | - | - | - | - | 441 | AV2 | Por caida | - | - | - | - | - | - | - | - | - | 32 | 17 | 120 (2,3) | [17 empty] | Contrapeso al 75% - Giro sentido de avance | 14.42 | 1.640502 | 85.16176 |  | - | - | - | - | - | - | [26 empty] | Cantera 10 - Pit Pétreos / Curva de cuello - Pit Cemento
941 | 2014-04-09 | 12:30 | San Martin | 441 | BT3 | 4-b |  | Gneis | - | - |  | - | - | - | - | - | - | 441 | AV2 | Por caida | - | - | - | - | - | - | - | - | - | 32 | 17 | 120 (2,3) | [17 empty] | Contrapeso al 75% - Giro sentido de avance | 4.82 | 1.62623 | 28.21833 |  | 441 | CV1 | Loro | 20 (80) y 27 (16) | 15 | 5 | 100 | [25 empty] | Cantera 10 - Pit Pétreos / Curva de cuello - Pit Cemento
942 | 2014-04-09 | 12:30 | San Martin | 441 | BT4 | 4-b | 12-19 mm | Gneis | - | - |  | - | - | - | - | - | - | 441 | AV2 | Por caida | - | - | - | - | - | - | - | - | - | 32 | 17 | 120 (2,3) |  | 100 | 100 | 100 | 100 | 100 | 100 | 100 | 100 | 100 | 100 | 100 | 94.72 | 25.62 | 5.64 | 0.42 | 0 | Contrapeso al 75% - Giro sentido de avance | 8.72 | 1.614022 | 50.66738 | 62.16% | 441 | CV1 | Loro | 20 (80) y 27 (16) | 15 | 5 |  |  | 99.58 | HMG1-02528 | 2014-04-09 | 441-BT4 | 12-19 mm | 100 | 94.72 | 25.62 | 5.64 | 0.42 | 0 | 0 | 6.99 | [11 empty] | Cantera 10 - Pit Pétreos / Curva de cuello - Pit Cemento
943 | 2014-04-09 | 12:30 | San Martin | 441 | BT5 | 4-b | 6-12 mm | Gneis | - | - |  | - | - | - | - | - | - | 441 | AV2 | Por caida | - | - | - | - | - | - | - | - | - | 32 | 17 | 120 (2,3) |  | 100 | 100 | 100 | 100 | 100 | 100 | 100 | 100 | 100 | 100 | 100 | 100 | 93.1 | 55.68 | 2.67 | 0.61 | Contrapeso al 75% - Giro sentido de avance | 2.58 | 1.582443 | 14.69773 | 18.03% | 441 | CV1 | Loro | 20 (80) y 27 (16) | 15 | 5 |  |  | 97.33 | HMG1-02527 | 2014-04-09 | 441-BT5 | 6-12 mm | 100 | 100 | 93.1 | 55.68 | 2.67 | 0.61 | 0 | 6.41 | [11 empty] | Cantera 10 - Pit Pétreos / Curva de cuello - Pit Cemento
944 | 2014-04-09 | 12:30 | San Martin | 441 | BT6 | 4-b | 0-6 mm | Gneis | - | - |  | - | - | - | - | - | - | 441 | AV2 | Por caida | - | - | - | - | - | - | - | - | - | 32 | 17 | 120 (2,3) |  | 100 | 100 | 100 | 100 | 100 | 100 | 100 | 100 | 100 | 100 | 100 | 100 | 100 | 100 | 0 | 0 | Contrapeso al 75% - Giro sentido de avance | 2.75 | 1.630921 | 16.14612 | 19.81% | 441 | CV1 | Loro | 20 (80) y 27 (16) | 15 | 5 |  |  | 100 | HMG1-02526 | 2014-04-09 | 441-BT6 | 0-6 mm | 100 | 100 | 100 | 100 |  |  | 0 | [12 empty] | Cantera 10 - Pit Pétreos / Curva de cuello - Pit Cemento
945 | 2014-04-17 | 11:30 | Jesus Ferraris | 411 | BT1 | 1-b |  | Gneis | 411 | AV1 | s/d | - | - | - | - | - | - | - | - | - | - | 160 | - | - | - | - | - | - | - | - | - | - |  | 100 | 100 | 100 | 100 | 100 | 100 | 100 | 100 | 100 | 100 | 100 | 100 | 100 | 100 | 14 | 0 | Control de % finos - Gneis | 121.76 | 1.3 | 569.8368 |  | - | - | - | - | - | - | [15 empty] | 14 | [9 empty] | Gris | Curva de cuello - Pit Cemento
946 | 2014-04-17 | 11:30 | Jesus Ferraris | 411 | BT2 | 1-b | 0-20 mm | Gneis | 411 | AV1 | s/d | - | - | - | - | - | - | - | - | - | - | 160 | - | - | - | - | - | - | - | - | - | - | [18 empty] | 17.88 | 1.605882 | 103.3674 | 21.2% | 411 | CV1 | Loro primaria | 65 | 10 (2), 22 (2) y 27 | - |  | 100 |  |  |  |  | 0-20 mm | [19 empty] | Curva de cuello - Pit Cemento
947 | 2014-04-17 | 11:30 | Jesus Ferraris | 411 | BT3 | 1-b | 25-180 mm | Gneis | 411 | AV1 | s/d | - | - | - | - | - | - | - | - | - | - | 160 | - | - | - | - | - | - | - | - | - | - | [18 empty] | 79 | 1.351064 | 384.2426 |  | 411 | CV1 | Loro primaria | 65 | 10 (2), 22 (2) y 27 | - | [6 empty] | 25-180 mm | [19 empty] | Curva de cuello - Pit Cemento
948 | 2014-04-17 | 9:30 | Juan Nieto | 421 | BT1 | 2-3 a |  | Gneis | - | - |  | 421 | AV1 | 50 | 421 | AV2 | 50 | - | - | - | - | - | - | 53 | 49 | 180 (1,3) | 46 | 22 | 200 (2) | - | - | - | [18 empty] | 61.98 | 1.36 | 303.45408 |  | 411 | CV1 | Loro primaria | 65 | 10 (2), 22 (2) y 27 | [27 empty] | Curva de cuello - Pit Cemento
949 | 2014-04-17 | 9:30 | Juan Nieto | 421 | BT3 | 2-3 a |  | Gneis | - | - |  | 421 | AV1 | 50 | 421 | AV2 | 50 | - | - | - | - | - | - | 53 | 49 | 180 (1,3) | 46 | 22 | 200 (2) | - | - | - | [18 empty] | 23.16 | 1.69279 | 141.1381 |  | 421 | CV1 | Banana | 40 (4), 34 goma y 22 goma | 22 | 5 | 100 | [25 empty] | Curva de cuello - Pit Cemento
950 | 2014-04-17 | 9:30 | Juan Nieto | 421 | BT6 | 2-3 a | 0-6 mm | Gneis | - | - |  | 421 | AV1 | 50 | 421 | AV2 | 50 | - | - | - | - | - | - | 53 | 49 | 180 (1,3) | 46 | 22 | 200 (2) | - | - | - |  | 100 | 100 | 100 | 100 | 100 | 100 | 100 | 100 | 100 | 100 | 100 | 100 | 100 | 100 | 98.52 | 0 |  | 6.7 | 1.672323 | 40.33644 | 17.3% | 421 | CV1 | Banana | 40 (4), 34 goma y 22 goma | 22 | 5 |  |  |  | HMG1-02539 | 2014-04-17 | 421-BT6 | 0-6 mm | 100 | 100 | 100 | 100 | 98.52 | 76.85 | 0 | 2.69 | [11 empty] | Curva de cuello - Pit Cemento
951 | 2014-04-17 | 9:30 | Juan Nieto | 421 | BT7 | 2-3 a | 6-19 mm | Gneis | - | - |  | 421 | AV1 | 50 | 421 | AV2 | 50 | - | - | - | - | - | - | 53 | 49 | 180 (1,3) | 46 | 22 | 200 (2) | - | - | - |  | 99.62 | 99.62 | 99.62 | 99.62 | 99.62 | 99.62 | 99.62 | 99.62 | 99.62 | 99.62 | 99.62 | 99.62 | 67.84 | 46.64 | 4.41 | 1.15 |  | 11.6 | 1.647059 | 68.78118 | 29.49% | 421 | CV2 | Sandvik | 22 | 5 |  |  | 95.59 |  | HMG1-02543 | 2014-04-17 | 421-BT7 | 6-19 mm | 100 | 99.62 | 67.84 | 46.64 | 4.41 | 1.15 | 0 | 6.48 | [11 empty] | Curva de cuello - Pit Cemento
952 | 2014-04-17 | 9:30 | Juan Nieto | 421 | BT9 | 2-3 a | 20-38 mm | Gneis | - | - |  | 421 | AV1 | 50 | 421 | AV2 | 50 | - | - | - | - | - | - | 53 | 49 | 180 (1,3) | 46 | 22 | 200 (2) | - | - | - |  | 100 | 100 | 100 | 100 | 100 | 100 | 100 | 100 | 100 | 99.45 | 61.83 | 19.62 | 2.34 | 1.1 | 0.48 | 0 |  | 21.18 | 1.627686 | 124.1078 | 53.21% | 421 | CV2 | Sandvik | 22 | 5 |  | 80.38 |  |  | HMG1-02544 | 2014-04-17 | 421-BT9 | 20-38 mm | 61.83 | 19.62 | 2.34 | 1.1 | 0.48 | 0 | 0 | 7.79 | [11 empty] | Curva de cuello - Pit Cemento
953 | 2014-04-17 | 10:00 | Juan Nieto | 441 | BT1 | 4-b |  | Gneis | - | - |  | - | - | - | - | - | - | 441 | AV2 | Por caida | - | - | - | - | - | - | - | - | - | 32 | 17 | 120 (2) | [17 empty] | Contrapeso al 75% - Giro sentido de avance | 13.64 | 1.640502 | 80.55523 |  | - | - | - | - | - | - | [26 empty] | Curva de cuello - Pit Cemento
954 | 2014-04-17 | 10:00 | Juan Nieto | 441 | BT3 | 4-b |  | Gneis | - | - |  | - | - | - | - | - | - | 441 | AV2 | Por caida | - | - | - | - | - | - | - | - | - | 32 | 17 | 120 (2) | [17 empty] | Contrapeso al 75% - Giro sentido de avance | 10.92 | 1.62623 | 63.93033 |  | 441 | CV1 | Loro | 20 (80) y 27 (16) | 15 | 5 | 100 | [25 empty] | Curva de cuello - Pit Cemento
955 | 2014-04-17 | 10:00 | Juan Nieto | 441 | BT4 | 4-b | 12-19 mm | Gneis | - | - |  | - | - | - | - | - | - | 441 | AV2 | Por caida | - | - | - | - | - | - | - | - | - | 32 | 17 | 120 (2) |  | 100 | 100 | 100 | 100 | 100 | 100 | 100 | 100 | 100 | 100 | 100 | 88.13 | 24.45 | 10.83 | 0.42 | 0 | Contrapeso al 75% - Giro sentido de avance | 9.28 | 1.614022 | 53.92125 | 63.13% | 441 | CV1 | Loro | 20 (80) y 27 (16) | 15 | 5 |  |  | 99.58 | HMG1-02542 | 2014-04-17 | 441-BT4 | 12-19 mm | 100 | 88.13 | 24.45 | 10.83 | 0.42 | 0 | 0 | 7.01 | [11 empty] | Curva de cuello - Pit Cemento
956 | 2014-04-17 | 10:00 | Juan Nieto | 441 | BT5 | 4-b | 6-12 mm | Gneis | - | - |  | - | - | - | - | - | - | 441 | AV2 | Por caida | - | - | - | - | - | - | - | - | - | 32 | 17 | 120 (2) |  | 100 | 100 | 100 | 100 | 100 | 100 | 100 | 100 | 100 | 100 | 100 | 100 | 93.22 | 59.47 | 2.66 | 0.59 | Contrapeso al 75% - Giro sentido de avance | 2.6 | 1.582443 | 14.81166 | 17.34% | 441 | CV1 | Loro | 20 (80) y 27 (16) | 15 | 5 |  |  | 97.34 | HMG1-02541 | 2014-04-17 | 441-BT5 | 6-12 mm | 100 | 100 | 93.22 | 59.47 | 2.66 | 0.59 | 0 | 6.37 | [11 empty] | Curva de cuello - Pit Cemento
957 | 2014-04-17 | 10:00 | Juan Nieto | 441 | BT6 | 4-b | 0-6 mm | Gneis | - | - |  | - | - | - | - | - | - | 441 | AV2 | Por caida | - | - | - | - | - | - | - | - | - | 32 | 17 | 120 (2) |  | 100 | 100 | 100 | 100 | 100 | 100 | 100 | 100 | 100 | 100 | 100 | 100 | 100 | 100 | 0 | 0 | Contrapeso al 75% - Giro sentido de avance | 2.84 | 1.630921 | 16.67454 | 19.52% | 441 | CV1 | Loro | 20 (80) y 27 (16) | 15 | 5 |  |  | 100 | HMG1-02540 | 2014-04-17 | 441-BT6 | 0-6 mm | 100 | 100 | 100 | 100 |  |  | 0 | [12 empty] | Curva de cuello - Pit Cemento
958 | 2014-04-22 | 12:30 | San Martin - Pablo Tabares | 421 | BT1 | 2-3 a |  | Gneis | - | - |  | 421 | AV1 | 50 | 421 | AV2 | 51 | - | - | - | - | - | - | 53 | 49 | 230 (1,6) | 46 | 22 | 230 (2,8) | - | - | - | [18 empty] | 63.22 | 1.36 | 309.52512 |  | 411 | CV1 | Loro primaria | 65 | 10 (2), 22 (2) y 27 | [27 empty] | Curva de cuello - Pit Cemento
959 | 2014-04-22 | 12:30 | San Martin - Pablo Tabares | 421 | BT3 | 2-3 a |  | Gneis | - | - |  | 421 | AV1 | 50 | 421 | AV2 | 51 | - | - | - | - | - | - | 53 | 49 | 230 (1,6) | 46 | 22 | 230 (2,8) | - | - | - | [18 empty] | 30.52 | 1.69279 | 185.9902 |  | 421 | CV1 | Banana | 40 (4), 34 goma y 22 goma | 22 | 5 | 100 | [25 empty] | Curva de cuello - Pit Cemento
960 | 2014-04-22 | 12:30 | San Martin - Pablo Tabares | 421 | BT6 | 2-3 a | 0-6 mm | Gneis | - | - |  | 421 | AV1 | 50 | 421 | AV2 | 51 | - | - | - | - | - | - | 53 | 49 | 230 (1,6) | 46 | 22 | 230 (2,8) | - | - | - |  | 100 | 100 | 100 | 100 | 100 | 100 | 100 | 100 | 100 | 100 | 100 | 100 | 100 | 100 | 99.15 | 0 |  | 7.66 | 1.672323 | 46.11599 | 17.11% | 421 | CV1 | Banana | 40 (4), 34 goma y 22 goma | 22 | 5 |  |  |  | HMG1-02547 | 2014-04-22 | 421-BT6 | 0-6 mm | 100 | 100 | 100 | 100 | 99.15 | 80.28 | 0 | 2.47 | [11 empty] | Curva de cuello - Pit Cemento
961 | 2014-04-22 | 12:30 | San Martin - Pablo Tabares | 421 | BT7 | 2-3 a | 6-19 mm | Gneis | - | - |  | 421 | AV1 | 50 | 421 | AV2 | 51 | - | - | - | - | - | - | 53 | 49 | 230 (1,6) | 46 | 22 | 230 (2,8) | - | - | - |  | 99.62 | 99.62 | 99.62 | 99.62 | 99.62 | 99.62 | 99.62 | 99.62 | 99.62 | 99.62 | 99.62 | 98.56 | 69.86 | 46.27 | 4.33 | 0.47 |  | 14.36 | 1.647059 | 85.14635 | 31.59% | 421 | CV2 | Sandvik | 22 | 5 |  |  | 95.67 |  | HMG1-02551 | 2014-04-22 | 421-BT7 | 6-19 mm | 100 | 98.56 | 69.86 | 46.27 | 4.33 | 0.47 | 0 | 6.5 | [11 empty] | Curva de cuello - Pit Cemento
962 | 2014-04-22 | 12:30 | San Martin - Pablo Tabares | 421 | BT9 | 2-3 a | 20-38 mm | Gneis | - | - |  | 421 | AV1 | 50 | 421 | AV2 | 51 | - | - | - | - | - | - | 53 | 49 | 230 (1,6) | 46 | 22 | 230 (2,8) | - | - | - |  | 100 | 100 | 100 | 100 | 100 | 100 | 100 | 100 | 100 | 100 | 55.78 | 19.12 | 0.98 | 0.41 | 0.3 | 0 |  | 23.6 | 1.627686 | 138.2882 | 51.3% | 421 | CV2 | Sandvik | 22 | 5 |  | 80.88 |  |  | HMG1-02552 | 2014-04-22 | 421-BT9 | 20-38 mm | 55.78 | 19.12 | 0.98 | 0.41 | 0.3 | 0 | 0 | 7.8 | [11 empty] | Curva de cuello - Pit Cemento
963 | 2014-04-22 | 14:30 | San Martin - Pablo Tabares | 441 | BT1 | 4-b |  | Gneis | - | - |  | - | - | - | - | - | - | 441 | AV2 | Por caida | - | - | - | - | - | - | - | - | - | 32 | 21 | 120 (2) | [17 empty] | Contrapeso al 75% - Giro sentido de avance | 15.68 | 1.640502 | 92.60308 |  | - | - | - | - | - | - | [26 empty] | Curva de cuello - Pit Cemento
964 | 2014-04-22 | 14:30 | San Martin - Pablo Tabares | 441 | BT3 | 4-b |  | Gneis | - | - |  | - | - | - | - | - | - | 441 | AV2 | Por caida | - | - | - | - | - | - | - | - | - | 32 | 21 | 120 (2) | [17 empty] | Contrapeso al 75% - Giro sentido de avance | 13.94 | 1.62623 | 81.6107 |  | 441 | CV1 | Loro | 20 (80) y 27 (16) | 15 | 5 | 100 | [25 empty] | Curva de cuello - Pit Cemento
965 | 2014-04-22 | 14:30 | San Martin - Pablo Tabares | 441 | BT4 | 4-b | 12-19 mm | Gneis | - | - |  | - | - | - | - | - | - | 441 | AV2 | Por caida | - | - | - | - | - | - | - | - | - | 32 | 21 | 120 (2) |  | 100 | 100 | 100 | 100 | 100 | 100 | 100 | 100 | 100 | 100 | 100 | 70.92 | 13.93 | 5.85 | 0.5 | 0 | Contrapeso al 75% - Giro sentido de avance | 9.94 | 1.614022 | 57.75616 | 67.18% | 441 | CV1 | Loro | 20 (80) y 27 (16) | 15 | 5 |  |  | 99.5 | HMG1-02550 | 2014-04-22 | 441-BT4 | 12-19 mm | 100 | 70.92 | 13.93 | 5.85 | 0.5 | 0 | 0 | 7.23 | [11 empty] | Curva de cuello - Pit Cemento
966 | 2014-04-22 | 14:30 | San Martin - Pablo Tabares | 441 | BT5 | 4-b | 6-12 mm | Gneis | - | - |  | - | - | - | - | - | - | 441 | AV2 | Por caida | - | - | - | - | - | - | - | - | - | 32 | 21 | 120 (2) |  | 100 | 100 | 100 | 100 | 100 | 100 | 100 | 100 | 100 | 100 | 100 | 100 | 90.98 | 51.59 | 2.57 | 0.5 | Contrapeso al 75% - Giro sentido de avance | 2.5 | 1.582443 | 14.24198 | 16.57% | 441 | CV1 | Loro | 20 (80) y 27 (16) | 15 | 5 |  |  | 97.43 | HMG1-02549 | 2014-04-22 | 441-BT5 | 6-12 mm | 100 | 100 | 90.98 | 51.59 | 2.57 | 0.5 | 0 | 6.45 | [11 empty] | Curva de cuello - Pit Cemento
967 | 2014-04-22 | 14:30 | San Martin - Pablo Tabares | 441 | BT6 | 4-b | 0-6 mm | Gneis | - | - |  | - | - | - | - | - | - | 441 | AV2 | Por caida | - | - | - | - | - | - | - | - | - | 32 | 21 | 120 (2) |  | 100 | 100 | 100 | 100 | 100 | 100 | 100 | 100 | 100 | 100 | 100 | 100 | 100 | 100 | 0 | 0 | Contrapeso al 75% - Giro sentido de avance | 2.38 | 1.630921 | 13.97373 | 16.25% | 441 | CV1 | Loro | 20 (80) y 27 (16) | 15 | 5 |  |  | 100 | HMG1-02548 | 2014-04-22 | 441-BT6 | 0-6 mm | 100 | 100 | 100 | 100 |  |  | 0 | [12 empty] | Curva de cuello - Pit Cemento
968 | 2014-04-24 | 10:00 | Oscar Diaz | 411 | BT1 | 1-b |  | Caliza | 411 | AV1 | s/d | - | - | - | - | - | - | - | - | - | - | 170 | - | - | - | - | - | - | - | - | - | - |  | 100 | 100 | 100 | 100 | 100 | 100 | 100 | 100 | 100 | 100 | 100 | 100 | 100 | 100 | 8 | 0 | Control de % finos - Caliza | 128.24 | 1.3 | 600.1632 |  | - | - | - | - | - | - | [15 empty] | 8 | [9 empty] | Blanco-rosado | Cantera 4 / Rampita - Pit Cemento
969 | 2014-04-24 | 10:00 | Oscar Diaz | 411 | BT2 | 1-b | 0-20 mm | Caliza | 411 | AV1 | s/d | - | - | - | - | - | - | - | - | - | - | 170 | - | - | - | - | - | - | - | - | - | - | [18 empty] | 23.76 | 1.605882 | 137.3608 | 28.35% | 411 | CV1 | Loro primaria | 65 | 10 (2), 22 (2) y 27 | - |  | 100 |  |  |  |  | 0-20 mm | [19 empty] | Cantera 4 / Rampita - Pit Cemento
970 | 2014-04-24 | 10:00 | Oscar Diaz | 411 | BT3 | 1-b | 25-180 mm | Caliza | 411 | AV1 | s/d | - | - | - | - | - | - | - | - | - | - | 170 | - | - | - | - | - | - | - | - | - | - | [18 empty] | 71.36 | 1.351064 | 347.0829 |  | 411 | CV1 | Loro primaria | 65 | 10 (2), 22 (2) y 27 | - | [6 empty] | 25-180 mm | [19 empty] | Cantera 4 / Rampita - Pit Cemento
971 | 2014-04-28 | 9:30 | Jesus Ferarris | 411 | BT1 | 1-b |  | Caliza | 411 | AV1 | s/d | - | - | - | - | - | - | - | - | - | - | 170 | - | - | - | - | - | - | - | - | - | - |  | 100 | 100 | 100 | 100 | 100 | 100 | 100 | 100 | 100 | 100 | 100 | 100 | 100 | 100 | 6 | 0 | Control de % finos - Caliza | 134.72 | 1.3 | 630.4896 |  | - | - | - | - | - | - | [15 empty] | 6 | [9 empty] | Blanco-rosado | Cantera 4 - Pit Cemento
972 | 2014-04-28 | 9:30 | Jesus Ferarris | 411 | BT2 | 1-b | 0-20 mm | Caliza | 411 | AV1 | s/d | - | - | - | - | - | - | - | - | - | - | 170 | - | - | - | - | - | - | - | - | - | - | [18 empty] | 27.96 | 1.605882 | 161.6417 | 26.12% | 411 | CV1 | Loro primaria | 65 | 10 (2), 22 (2) y 27 | - |  | 100 |  |  |  |  | 0-20 mm | [19 empty] | Cantera 4 - Pit Cemento
973 | 2014-04-28 | 9:30 | Jesus Ferarris | 411 | BT3 | 1-b | 25-180 mm | Caliza | 411 | AV1 | s/d | - | - | - | - | - | - | - | - | - | - | 170 | - | - | - | - | - | - | - | - | - | - | [18 empty] | 94 | 1.351064 | 457.2 |  | 411 | CV1 | Loro primaria | 65 | 10 (2), 22 (2) y 27 | - | [6 empty] | 25-180 mm | [19 empty] | Cantera 4 - Pit Cemento
974 | 2014-04-28 | 11:00 | David Lopez | 421 | BT1 | 2-3 a |  | Caliza | - | - |  | 421 | AV1 | 50 | 421 | AV2 | 50 | - | - | - | - | - | - | 53 | 49 | 160 (1) | 46 | 22 | 210 (2,5) | - | - | - | [18 empty] | 53.6 | 1.36 | 262.4256 |  | 411 | CV1 | Loro primaria | 65 | 10 (2), 22 (2) y 27 | [27 empty] | Cantera 4 - Pit Cemento
975 | 2014-04-28 | 11:00 | David Lopez | 421 | BT3 | 2-3 a |  | Caliza | - | - |  | 421 | AV1 | 50 | 421 | AV2 | 50 | - | - | - | - | - | - | 53 | 49 | 160 (1) | 46 | 22 | 210 (2,5) | - | - | - | [18 empty] | 22.08 | 1.69279 | 134.5565 |  | 421 | CV1 | Banana | 40 (4), 34 goma y 22 goma | 22 | 5 | 100 | [25 empty] | Cantera 4 - Pit Cemento
976 | 2014-04-28 | 11:00 | David Lopez | 421 | BT6 | 2-3 a | 0-6 mm | Caliza | - | - |  | 421 | AV1 | 50 | 421 | AV2 | 50 | - | - | - | - | - | - | 53 | 49 | 160 (1) | 46 | 22 | 210 (2,5) | - | - | - |  | 100 | 100 | 100 | 100 | 100 | 100 | 100 | 100 | 100 | 100 | 100 | 100 | 100 | 100 | 99 | 0 |  | 5.88 | 1.672323 | 35.39974 | 18.06% | 421 | CV1 | Banana | 40 (4), 34 goma y 22 goma | 22 | 5 |  |  |  | HMG1-02561 | 2014-04-28 | 421-BT6 | 0-6 mm | 100 | 100 | 100 | 100 | 99 | 77.69 | 0 | 2.66 | [11 empty] | Cantera 4 - Pit Cemento
977 | 2014-04-28 | 11:00 | David Lopez | 421 | BT7 | 2-3 a | 6-19 mm | Caliza | - | - |  | 421 | AV1 | 50 | 421 | AV2 | 50 | - | - | - | - | - | - | 53 | 49 | 160 (1) | 46 | 22 | 210 (2,5) | - | - | - |  | 99.62 | 99.62 | 99.62 | 99.62 | 99.62 | 99.62 | 99.62 | 99.62 | 99.62 | 99.62 | 99.62 | 99.71 | 59.26 | 34.97 | 2.33 | 0.6 |  | 11.18 | 1.647059 | 66.29082 | 33.82% | 421 | CV2 | Sandvik | 22 | 5 |  |  | 97.67 |  | HMG1-02564 | 2014-04-28 | 421-BT7 | 6-19 mm | 100 | 99.71 | 59.26 | 34.97 | 2.33 | 0.6 | 0 | 6.62 |  | 2785 | 0.44 | 27 (35) | [7 empty] | Cantera 4 - Pit Cemento
978 | 2014-04-28 | 11:00 | David Lopez | 421 | BT9 | 2-3 a | 20-38 mm | Caliza | - | - |  | 421 | AV1 | 50 | 421 | AV2 | 50 | - | - | - | - | - | - | 53 | 49 | 160 (1) | 46 | 22 | 210 (2,5) | - | - | - |  | 100 | 100 | 100 | 100 | 100 | 100 | 100 | 100 | 100 | 100 | 59.26 | 18.84 | 0.96 | 0.64 | 0.39 | 0 |  | 16.1 | 1.627686 | 94.34067 | 48.13% | 421 | CV2 | Sandvik | 22 | 5 |  | 81.16 |  |  | HMG1-02565 | 2014-04-28 | 421-BT9 | 20-38 mm | 59.26 | 18.84 | 0.96 | 0.64 | 0.39 | 0 | 0 | 7.8 | [11 empty] | Cantera 4 - Pit Cemento
979 | 2014-04-28 | 11:30 | David Lopez | 441 | BT1 | 4-c |  | Caliza | - | - |  | - | - | - | - | - | - | 441 | AV2 | Por caida | - | - | - | - | - | - | - | - | - | 32 | 20 | 120 (1,5) | [18 empty] | 11.4 | 1.640502 | 67.32622 |  | - | - | - | - | - | - | [26 empty] | Cantera 4 - Pit Cemento
980 | 2014-04-28 | 11:30 | David Lopez | 441 | BT3 | 4-c |  | Caliza | - | - |  | - | - | - | - | - | - | 441 | AV2 | Por caida | - | - | - | - | - | - | - | - | - | 32 | 20 | 120 (1,5) | [18 empty] | 6.7 | 1.62623 | 39.22466 |  | 441 | CV1 | Loro | 20 (80) y 27 (16) | 15 | 5 | 100 | [25 empty] | Cantera 4 - Pit Cemento
981 | 2014-04-28 | 11:30 | David Lopez | 441 | BT4 | 4-c | 6-19 mm | Caliza | - | - |  | - | - | - | - | - | - | 441 | AV2 | Por caida | - | - | - | - | - | - | - | - | - | 32 | 20 | 120 (1,5) |  | 100 | 100 | 100 | 100 | 100 | 100 | 100 | 100 | 100 | 100 | 100 | 80.17 | 33.29 | 19.31 | 1.43 | 0.57 |  | 8.41 | 1.614022 | 48.86613 | 79.17% | 441 | CV1 | Loro | 20 (80) y 27 (16) | 15 | 5 |  |  | 98.57 | HMG1-02563 | 2014-04-28 | 441-BT4 | 6-19 mm | 100 | 80.17 | 33.29 | 19.31 | 1.43 | 0.57 | 0 | 6.99 |  |  |  | 13 | [7 empty] | Cantera 4 - Pit Cemento
982 | 2014-04-28 | 11:30 | David Lopez | 441 | BT6 | 4-c | 0-6 mm | Caliza | - | - |  | - | - | - | - | - | - | 441 | AV2 | Por caida | - | - | - | - | - | - | - | - | - | 32 | 20 | 120 (1,5) |  | 100 | 100 | 100 | 100 | 100 | 100 | 100 | 100 | 100 | 100 | 100 | 100 | 100 | 100 | 0 | 0 |  | 2.19 | 1.630921 | 12.85818 | 20.83% | 441 | CV1 | Loro | 20 (80) y 27 (16) | 15 | 5 |  |  | 100 | HMG1-02362 | 2014-04-28 | 441-BT6 | 0-6 mm | 100 | 100 | 100 | 100 |  |  | 0 | [12 empty] | Cantera 4 - Pit Cemento
983 | 2014-05-08 | 10:30 | San Martin | 411 | BT1 | 1-b |  | Gneis | 411 | AV1 | s/d | - | - | - | - | - | - | - | - | - | - | 130 | - | - | - | - | - | - | - | - | - | - |  | 100 | 100 | 100 | 100 | 100 | 100 | 100 | 100 | 100 | 100 | 100 | 100 | 100 | 100 | 5 | 0 | Control de % finos - Gneis | 97.68 | 1.3 | 457.1424 |  | - | - | - | - | - | - | [15 empty] | 5 | [9 empty] | Gris | Curva de cuello - Pit Cemento
984 | 2014-05-08 | 10:30 | San Martin | 411 | BT2 | 1-b | 0-20 mm | Gneis | 411 | AV1 | s/d | - | - | - | - | - | - | - | - | - | - | 130 | - | - | - | - | - | - | - | - | - | - | [18 empty] | 29.68 | 1.605882 | 171.5853 | 33.29% | 411 | CV1 | Loro primaria | 65 | 10 (2), 22 (2) y 27 | - |  | 100 |  |  |  |  | 0-20 mm | [19 empty] | Curva de cuello - Pit Cemento
985 | 2014-05-08 | 10:30 | San Martin | 411 | BT3 | 1-b | 25-180 mm | Gneis | 411 | AV1 | s/d | - | - | - | - | - | - | - | - | - | - | 130 | - | - | - | - | - | - | - | - | - | - | [18 empty] | 70.68 | 1.351064 | 343.7755 |  | 411 | CV1 | Loro primaria | 65 | 10 (2), 22 (2) y 27 | - | [6 empty] | 25-180 mm | [19 empty] | Curva de cuello - Pit Cemento
986 | 2014-05-14 | 9:30 | Jesus Ferraris | 411 | BT1 | 1-b |  | Gneis | 411 | AV1 | 80% | - | - | - | - | - | - | - | - | - | - | 130 | - | - | - | - | - | - | - | - | - | - |  | 100 | 100 | 100 | 100 | 100 | 100 | 100 | 100 | 100 | 100 | 100 | 100 | 100 | 100 | 12 | 0 | Control de % finos - Gneis | 81.88 | 1.3 | 383.1984 |  | - | - | - | - | - | - | [15 empty] | 12 | [9 empty] | Gris | Morro magnesiado - Pit Cemento
987 | 2014-05-14 | 9:30 | Jesus Ferraris | 411 | BT2 | 1-b | 0-20 mm | Gneis | 411 | AV1 | 80% | - | - | - | - | - | - | - | - | - | - | 130 | - | - | - | - | - | - | - | - | - | - | [18 empty] | 25.64 | 1.605882 | 148.2294 | 28.71% | 411 | CV1 | Loro primaria | 65 | 10 (2), 22 (2) y 27 | - |  | 100 |  |  |  |  | 0-20 mm | [19 empty] | Morro magnesiado - Pit Cemento
988 | 2014-05-14 | 9:30 | Jesus Ferraris | 411 | BT3 | 1-b | 25-180 mm | Gneis | 411 | AV1 | 80% | - | - | - | - | - | - | - | - | - | - | 130 | - | - | - | - | - | - | - | - | - | - | [18 empty] | 75.68 | 1.351064 | 368.0946 |  | 411 | CV1 | Loro primaria | 65 | 10 (2), 22 (2) y 27 | - | [6 empty] | 25-180 mm | [19 empty] | Morro magnesiado - Pit Cemento
989 | 2014-05-15 | 9:30 | David Lopez - Hugo Basualdo | 421 | BT1 | 2-3 a |  | Gneis | - | - |  | 421 | AV1 | 40 | 421 | AV2 | 40 | - | - | - | - | - | - | 53 | 45 | 210 (1,5) | 46 | 23 | 180 (2,5) | - | - | - | [18 empty] | 67.2 | 1.36 | 329.0112 |  | 411 | CV1 | Loro primaria | 65 | 10 (2), 22 (2) y 27 | [27 empty] | Morro magnesiado - Pit Cemento
990 | 2014-05-15 | 9:30 | David Lopez - Hugo Basualdo | 421 | BT3 | 2-3 a |  | Gneis | - | - |  | 421 | AV1 | 40 | 421 | AV2 | 40 | - | - | - | - | - | - | 53 | 45 | 210 (1,5) | 46 | 23 | 180 (2,5) | - | - | - | [18 empty] | 16.1 | 1.69279 | 98.11411 |  | 421 | CV1 | Banana | 40 (4), 34 goma y 22 goma | 22 | 5 | 100 | [25 empty] | Morro magnesiado - Pit Cemento
991 | 2014-05-15 | 9:30 | David Lopez - Hugo Basualdo | 421 | BT6 | 2-3 a | 0-6 mm | Gneis | - | - |  | 421 | AV1 | 40 | 421 | AV2 | 40 | - | - | - | - | - | - | 53 | 45 | 210 (1,5) | 46 | 23 | 180 (2,5) | - | - | - |  | 100 | 100 | 100 | 100 | 100 | 100 | 100 | 100 | 100 | 100 | 100 | 100 | 100 | 100 | 97.91 | 0 |  | 5.18 | 1.672323 | 31.18549 | 13.37% | 421 | CV1 | Banana | 40 (4), 34 goma y 22 goma | 22 | 5 |  |  |  | HMG1-02577 | 2014-05-15 | 421-BT6 | 0-6 mm | 100 | 100 | 100 | 100 | 97.91 | 68.55 | 0 | 3.05 | [11 empty] | Morro magnesiado - Pit Cemento
992 | 2014-05-15 | 9:30 | David Lopez - Hugo Basualdo | 421 | BT7 | 2-3 a | 6-19 mm | Gneis | - | - |  | 421 | AV1 | 40 | 421 | AV2 | 40 | - | - | - | - | - | - | 53 | 45 | 210 (1,5) | 46 | 23 | 180 (2,5) | - | - | - |  | 100 | 100 | 100 | 100 | 100 | 100 | 100 | 100 | 100 | 100 | 100 | 100 | 68.65 | 41.86 | 3.88 | 0.75 |  | 15.9 | 1.647059 | 94.27765 | 40.41% | 421 | CV2 | Sandvik | 22 | 5 |  |  | 96.12 |  | HMG1-02581 | 2014-05-15 | 421-BT7 | 6-19 mm | 100 | 100 | 68.65 | 41.86 | 3.88 | 0.75 | 0 | 6.54 | [11 empty] | Morro magnesiado - Pit Cemento
993 | 2014-05-15 | 9:30 | David Lopez - Hugo Basualdo | 421 | BT9 | 2-3 a | 20-38 mm | Gneis | - | - |  | 421 | AV1 | 40 | 421 | AV2 | 40 | - | - | - | - | - | - | 53 | 45 | 210 (1,5) | 46 | 23 | 180 (2,5) | - | - | - |  | 100 | 100 | 100 | 100 | 100 | 100 | 100 | 100 | 100 | 100 | 61.77 | 21.07 | 1.05 | 0.68 | 0.56 | 0 |  | 18.4 | 1.627686 | 107.8179 | 46.22% | 421 | CV2 | Sandvik | 22 | 5 |  | 78.93 |  |  | HMG1-02582 | 2014-05-15 | 421-BT9 | 20-38 mm | 61.77 | 21.07 | 1.05 | 0.68 | 0.56 | 0 | 0 | 7.78 | [11 empty] | Morro magnesiado - Pit Cemento
994 | 2014-05-15 | 10:00 | David Lopez - Hugo Basualdo | 441 | BT1 | 4-b |  | Gneis | - | - |  | - | - | - | - | - | - | 441 | AV2 | Por caida | - | - | - | - | - | - | - | - | - | 32 | s/d | 107 (1,5) | [17 empty] | Contrapeso al 75% - Giro sentido de avance | 11 | 1.640502 | 64.96389 |  | - | - | - | - | - | - | [26 empty] | Morro magnesiado - Pit Cemento
995 | 2014-05-15 | 10:00 | David Lopez - Hugo Basualdo | 441 | BT3 | 4-b |  | Gneis | - | - |  | - | - | - | - | - | - | 441 | AV2 | Por caida | - | - | - | - | - | - | - | - | - | 32 | s/d | 107 (1,5) | [17 empty] | Contrapeso al 75% - Giro sentido de avance | 7.08 | 1.62623 | 41.44934 |  | 441 | CV1 | Loro | 20 (80) y 27 (16) | 15 | 5 | 100 | [25 empty] | Morro magnesiado - Pit Cemento
996 | 2014-05-15 | 10:00 | David Lopez - Hugo Basualdo | 441 | BT4 | 4-b | 12-19 mm | Gneis | - | - |  | - | - | - | - | - | - | 441 | AV2 | Por caida | - | - | - | - | - | - | - | - | - | 32 | s/d | 107 (1,5) |  | 100 | 100 | 100 | 100 | 100 | 100 | 100 | 100 | 100 | 100 | 99.22 | 68.56 | 5.8 | 0.78 | 0.62 | 0 | Contrapeso al 75% - Giro sentido de avance | 6.56 | 1.614022 | 38.11674 | 56.23% | 441 | CV1 | Loro | 20 (80) y 27 (16) | 15 | 5 |  |  | 99.38 | HMG1-02580 | 2014-05-15 | 441-BT4 | 12-19 mm | 99.22 | 68.56 | 5.8 | 0.78 | 0.62 | 0 | 0 | 7.3 | [11 empty] | Morro magnesiado - Pit Cemento
997 | 2014-05-15 | 10:00 | David Lopez - Hugo Basualdo | 441 | BT5 | 4-b | 6-12 mm | Gneis | - | - |  | - | - | - | - | - | - | 441 | AV2 | Por caida | - | - | - | - | - | - | - | - | - | 32 | s/d | 107 (1,5) |  | 100 | 100 | 100 | 100 | 100 | 100 | 100 | 100 | 100 | 100 | 100 | 100 | 90.04 | 49.55 | 2.03 | 0.61 | Contrapeso al 75% - Giro sentido de avance | 2.94 | 1.582443 | 16.74857 | 24.71% | 441 | CV1 | Loro | 20 (80) y 27 (16) | 15 | 5 |  |  | 97.97 | HMG1-02579 | 2014-05-15 | 441-BT5 | 6-12 mm | 100 | 100 | 90.04 | 49.55 | 2.03 | 0.61 | 0 | 6.48 | [11 empty] | Morro magnesiado - Pit Cemento
998 | 2014-05-15 | 10:00 | David Lopez - Hugo Basualdo | 441 | BT6 | 4-b | 0-6 mm | Gneis | - | - |  | - | - | - | - | - | - | 441 | AV2 | Por caida | - | - | - | - | - | - | - | - | - | 32 | s/d | 107 (1,5) |  | 100 | 100 | 100 | 100 | 100 | 100 | 100 | 100 | 100 | 100 | 100 | 100 | 100 | 100 | 0 | 0 | Contrapeso al 75% - Giro sentido de avance | 2.2 | 1.630921 | 12.91689 | 19.06% | 441 | CV1 | Loro | 20 (80) y 27 (16) | 15 | 5 |  |  | 100 | HMG1-02578 | 2014-05-15 | 441-BT6 | 0-6 mm | 100 | 100 | 100 | 100 |  |  | 0 | [12 empty] | Morro magnesiado - Pit Cemento
999 | 2014-05-23 | 20:00 | Jesus Ferraris - Juan Nieto | 421 | BT1 | 2-3 a |  | Gneis | - | - |  | 421 | AV1 | 45 | 421 | AV2 | 45 | - | - | - | - | - | - | 53 | 47 | 210 (1,5) | 46 | 22 | 240 (3) | - | - | - | [18 empty] | 53.8 | 1.36 | 263.4048 |  | 411 | CV1 | Loro primaria | 65 | 10 (2), 22 (2) y 27 | [27 empty] | Curva de cuello - Pit Cemento
1000 | 2014-05-23 | 20:00 | Jesus Ferraris - Juan Nieto | 421 | BT3 | 2-3 a |  | Gneis | - | - |  | 421 | AV1 | 45 | 421 | AV2 | 45 | - | - | - | - | - | - | 53 | 47 | 210 (1,5) | 46 | 22 | 240 (3) | - | - | - | [18 empty] | 27.7 | 1.69279 | 168.805 |  | 421 | CV1 | Banana | 40 (4), 34 goma y 22 goma | 22 | 5 | 100 | [25 empty] | Curva de cuello - Pit Cemento
1001 | 2014-05-23 | 20:00 | Jesus Ferraris - Juan Nieto | 421 | BT6 | 2-3 a | 0-6 mm | Gneis | - | - |  | 421 | AV1 | 45 | 421 | AV2 | 45 | - | - | - | - | - | - | 53 | 47 | 210 (1,5) | 46 | 22 | 240 (3) | - | - | - |  | 100 | 100 | 100 | 100 | 100 | 100 | 100 | 100 | 100 | 100 | 100 | 100 | 100 | 100 | 98.88 | 0 |  | 3.58 | 1.672323 | 21.55291 | 11.98% | 421 | CV1 | Banana | 40 (4), 34 goma y 22 goma | 22 | 5 |  |  |  | HMG1-02585 | 2014-05-23 | 421-BT6 | 0-6 mm | 100 | 100 | 100 | 100 | 98.88 | 76.24 | 0 | 2.8 | [11 empty] | Curva de cuello - Pit Cemento
1002 | 2014-05-23 | 20:00 | Jesus Ferraris - Juan Nieto | 421 | BT7 | 2-3 a | 6-19 mm | Gneis | - | - |  | 421 | AV1 | 45 | 421 | AV2 | 45 | - | - | - | - | - | - | 53 | 47 | 210 (1,5) | 46 | 22 | 240 (3) | - | - | - |  | 100 | 100 | 100 | 100 | 100 | 100 | 100 | 100 | 100 | 100 | 100 | 99.04 | 59.83 | 36.56 | 2.79 | 0.88 |  | 9.72 | 1.647059 | 57.63388 | 32.02% | 421 | CV2 | Sandvik | 22 | 5 |  |  | 97.21 |  | HMG1-02589 | 2014-05-23 | 421-BT7 | 6-19 mm | 100 | 99.04 | 59.83 | 36.56 | 2.79 | 0.88 | 0 | 6.61 | [11 empty] | Curva de cuello - Pit Cemento
1003 | 2014-05-23 | 20:00 | Jesus Ferraris - Juan Nieto | 421 | BT9 | 2-3 a | 20-38 mm | Gneis | - | - |  | 421 | AV1 | 45 | 421 | AV2 | 45 | - | - | - | - | - | - | 53 | 47 | 210 (1,5) | 46 | 22 | 240 (3) | - | - | - |  | 100 | 100 | 100 | 100 | 100 | 100 | 100 | 100 | 100 | 100 | 58.79 | 20.21 | 1.08 | 0.74 | 0.59 | 0 |  | 17.2 | 1.627686 | 100.7863 | 56% | 421 | CV2 | Sandvik | 22 | 5 |  | 79.79 |  |  | HMG1-02590 | 2014-05-23 | 421-BT9 | 20-38 mm | 58.79 | 20.21 | 1.08 | 0.74 | 0.59 | 0 | 0 | 7.78 | [11 empty] | Curva de cuello - Pit Cemento
1004 | 2014-05-23 | 20:30 | Jesus Ferraris - Juan Nieto | 441 | BT1 | 4-b |  | Gneis | - | - |  | - | - | - | - | - | - | 441 | AV2 | Por caida | - | - | - | - | - | - | - | - | - | 32 | 18 | 130 (2,8) | [17 empty] | Contrapeso al 75% - Giro sentido de avance | 15.22 | 1.640502 | 89.88641 |  | - | - | - | - | - | - | [26 empty] | Curva de cuello y Frente alto - Pit Cemento
1005 | 2014-05-23 | 20:30 | Jesus Ferraris - Juan Nieto | 441 | BT3 | 4-b |  | Gneis | - | - |  | - | - | - | - | - | - | 441 | AV2 | Por caida | - | - | - | - | - | - | - | - | - | 32 | 18 | 130 (2,8) | [17 empty] | Contrapeso al 75% - Giro sentido de avance | 15.72 | 1.62623 | 92.03158 |  | 441 | CV1 | Loro | 20 (80) y 27 (16) | 15 | 5 | 100 | [25 empty] | Curva de cuello y Frente alto - Pit Cemento
1006 | 2014-05-23 | 20:30 | Jesus Ferraris - Juan Nieto | 441 | BT4 | 4-b | 12-19 mm | Gneis | - | - |  | - | - | - | - | - | - | 441 | AV2 | Por caida | - | - | - | - | - | - | - | - | - | 32 | 18 | 130 (2,8) |  | 100 | 100 | 100 | 100 | 100 | 100 | 100 | 100 | 100 | 100 | 100 | 74.23 | 5.81 | 0.39 | 0.27 | 0 | Contrapeso al 75% - Giro sentido de avance | 1.55 | 1.614022 | 9.006243 | 56.43% | 441 | CV1 | Loro | 20 (80) y 27 (16) | 15 | 5 |  |  | 99.73 | HMG1-02588 | 2014-05-23 | 441-BT4 | 12-19 mm | 100 | 74.23 | 5.81 | 0.39 | 0.27 | 0 | 0 | 7.25 | [11 empty] | Curva de cuello y Frente alto - Pit Cemento
1007 | 2014-05-23 | 20:30 | Jesus Ferraris - Juan Nieto | 441 | BT5 | 4-b | 6-12 mm | Gneis | - | - |  | - | - | - | - | - | - | 441 | AV2 | Por caida | - | - | - | - | - | - | - | - | - | 32 | 18 | 130 (2,8) |  | 100 | 100 | 100 | 100 | 100 | 100 | 100 | 100 | 100 | 100 | 100 | 100 | 88.12 | 60.57 | 4.12 | 0.88 | Contrapeso al 75% - Giro sentido de avance | 0.87 | 1.582443 | 4.956211 | 31.06% | 441 | CV1 | Loro | 20 (80) y 27 (16) | 15 | 5 |  |  | 95.88 | HMG1-02587 | 2014-05-23 | 441-BT5 | 6-12 mm | 100 | 100 | 88.12 | 60.57 | 4.12 | 0.88 | 0 | 6.34 | [11 empty] | Curva de cuello y Frente alto - Pit Cemento
1008 | 2014-05-23 | 20:30 | Jesus Ferraris - Juan Nieto | 441 | BT6 | 4-b | 0-6 mm | Gneis | - | - |  | - | - | - | - | - | - | 441 | AV2 | Por caida | - | - | - | - | - | - | - | - | - | 32 | 18 | 130 (2,8) |  | 100 | 100 | 100 | 100 | 100 | 100 | 100 | 100 | 100 | 100 | 100 | 100 | 100 | 100 | 0 | 0 | Contrapeso al 75% - Giro sentido de avance | 0.34 | 1.630921 | 1.996247 | 12.51% | 441 | CV1 | Loro | 20 (80) y 27 (16) | 15 | 5 |  |  | 100 | HMG1-02586 | 2014-05-23 | 441-BT6 | 0-6 mm | 100 | 100 | 100 | 100 |  |  | 0 | [12 empty] | Curva de cuello y Frente alto - Pit Cemento
1009 | 2014-05-29 | 9:30 | Jesus Ferraris | 411 | BT1 | 1-b |  | Gneis | 411 | AV1 | 85% | - | - | - | - | - | - | - | - | - | - | 130 | - | - | - | - | - | - | - | - | - | - |  | 100 | 100 | 100 | 100 | 100 | 100 | 100 | 100 | 100 | 100 | 100 | 100 | 100 | 100 | 10 | 0 | Control de % finos - Gneis | 81.2 | 1.3 | 380.016 |  | - | - | - | - | - | - | [15 empty] | 10 | [9 empty] | Gris | Curva de cuello y Frente alto - Pit Cemento
1010 | 2014-05-29 | 9:30 | Jesus Ferraris | 411 | BT2 | 1-b | 0-20 mm | Gneis | 411 | AV1 | 85% | - | - | - | - | - | - | - | - | - | - | 130 | - | - | - | - | - | - | - | - | - | - | [18 empty] | 14.16 | 1.605882 | 81.86146 | 21.61% | 411 | CV1 | Loro primaria | 65 | 10 (2), 22 (2) y 27 | - |  | 100 |  |  |  |  | 0-20 mm | [19 empty] | Curva de cuello y Frente alto - Pit Cemento
1011 | 2014-05-29 | 9:30 | Jesus Ferraris | 411 | BT3 | 1-b | 25-180 mm | Gneis | 411 | AV1 | 85% | - | - | - | - | - | - | - | - | - | - | 130 | - | - | - | - | - | - | - | - | - | - | [18 empty] | 61.04 | 1.351064 | 296.8882 |  | 411 | CV1 | Loro primaria | 65 | 10 (2), 22 (2) y 27 | - | [6 empty] | 25-180 mm | [19 empty] | Curva de cuello y Frente alto - Pit Cemento
1012 | 2014-05-30 | 8:30 | Hugo Basualdo | 421 | BT1 | 2-3 a |  | Gneis | - | - |  | 421 | AV1 | 55 | 421 | AV2 | 55 | - | - | - | - | - | - | 53 | 47 | 210 (1,7) | 46 | 22 | 240 (3) | - | - | - | [18 empty] | 65.14 | 1.36 | 318.92544 |  | 411 | CV1 | Loro primaria | 65 | 10 (2), 22 (2) y 27 | [27 empty] | Curva de cuello y Frente alto - Pit Cemento
1013 | 2014-05-30 | 8:30 | Hugo Basualdo | 421 | BT3 | 2-3 a |  | Gneis | - | - |  | 421 | AV1 | 55 | 421 | AV2 | 55 | - | - | - | - | - | - | 53 | 47 | 210 (1,7) | 46 | 22 | 240 (3) | - | - | - | [18 empty] | 30.16 | 1.69279 | 183.7964 |  | 421 | CV1 | Banana | 40 (4), 34 goma y 22 goma | 22 | 5 | 100 | [25 empty] | Curva de cuello y Frente alto - Pit Cemento
1014 | 2014-05-30 | 8:30 | Hugo Basualdo | 421 | BT6 | 2-3 a | 0-6 mm | Gneis | - | - |  | 421 | AV1 | 55 | 421 | AV2 | 55 | - | - | - | - | - | - | 53 | 47 | 210 (1,7) | 46 | 22 | 240 (3) | - | - | - |  | 100 | 100 | 100 | 100 | 100 | 100 | 100 | 100 | 100 | 100 | 100 | 100 | 100 | 100 | 97.83 | 0 |  | 6.58 | 1.672323 | 39.614 | 35.69% | 421 | CV1 | Banana | 40 (4), 34 goma y 22 goma | 22 | 5 |  |  |  | HMG1-02601 | 2014-05-30 | 421-BT6 | 0-6 mm | 100 | 100 | 100 | 100 | 97.83 | 74.27 | 0 | 2.83 | [11 empty] | Curva de cuello y Frente alto - Pit Cemento
1015 | 2014-05-30 | 8:30 | Hugo Basualdo | 421 | BT7 | 2-3 a | 6-19 mm | Gneis | - | - |  | 421 | AV1 | 55 | 421 | AV2 | 55 | - | - | - | - | - | - | 53 | 47 | 210 (1,7) | 46 | 22 | 240 (3) | - | - | - |  | 100 | 100 | 100 | 100 | 100 | 100 | 100 | 100 | 100 | 100 | 100 | 99.37 | 69.88 | 45.08 | 2.94 | 0.77 |  | 12.04 | 1.647059 | 71.39012 | 64.31% | 421 | CV2 | Sandvik | 22 | 5 |  |  | 97.06 |  | HMG1-02604 | 2014-05-30 | 421-BT7 | 6-19 mm | 100 | 99.37 | 69.88 | 45.08 | 2.94 | 0.77 | 0 | 6.52 | [11 empty] | Curva de cuello y Frente alto - Pit Cemento
1016 | 2014-05-30 | 9:00 | Hugo Basualdo | 441 | BT1 | 4-a |  | Gneis | - | - |  | - | - | - | - | - | - | 441 | AV2 | Por caida | - | - | - | - | - | - | - | - | - | 32 | 18 | 140 (3) | [18 empty] | 10.96 | 1.640502 | 64.72766 |  | - | - | - | - | - | - | [26 empty] | Curva de cuello y Frente alto - Pit Cemento
1017 | 2014-05-30 | 9:00 | Hugo Basualdo | 441 | BT3 | 4-a |  | Gneis | - | - |  | - | - | - | - | - | - | 441 | AV2 | Por caida | - | - | - | - | - | - | - | - | - | 32 | 18 | 140 (3) | [18 empty] | 25.74 | 1.62623 | 150.6929 |  | 441 | CV1 | Loro | 20 (80) y 25 (16) | 15 | 5 | 100 | [25 empty] | Curva de cuello y Frente alto - Pit Cemento
1018 | 2014-05-30 | 9:00 | Hugo Basualdo | 441 | BT5 | 4-a | 6-12 mm | Gneis | - | - |  | - | - | - | - | - | - | 441 | AV2 | Por caida | - | - | - | - | - | - | - | - | - | 32 | 18 | 140 (3) |  | 100 | 100 | 100 | 100 | 100 | 100 | 100 | 100 | 100 | 100 | 100 | 100 | 89.85 | 55.38 | 5.67 | 1.33 |  | 8.9 | 1.582443 | 50.70147 | 78.68% | 441 | CV1 | Loro | 20 (80) y 27 (16) | 15 | 5 |  |  | 94.33 | HMG1-02603 | 2014-05-30 | 441-BT5 | 6-12 mm | 100 | 100 | 89.85 | 55.38 | 5.67 | 1.33 | 0 | 6.38 | [11 empty] | Curva de cuello y Frente alto - Pit Cemento
1019 | 2014-05-30 | 9:00 | Hugo Basualdo | 441 | BT6 | 4-a | 0-6 mm | Gneis | - | - |  | - | - | - | - | - | - | 441 | AV2 | Por caida | - | - | - | - | - | - | - | - | - | 32 | 18 | 140 (3) |  | 100 | 100 | 100 | 100 | 100 | 100 | 100 | 100 | 100 | 100 | 100 | 100 | 100 | 100 | 0 | 0 |  | 2.34 | 1.630921 | 13.73888 | 21.32% | 441 | CV1 | Loro | 20 (80) y 27 (16) | 15 | 5 |  |  | 100 | HMG1-02602 | 2014-05-30 | 441-BT6 | 0-6 mm | 100 | 100 | 100 | 100 |  |  | 0 | [12 empty] | Curva de cuello y Frente alto - Pit Cemento
1020 | 2014-06-04 | 9:00 | Pablo Tabares - San Martin | 421 | BT1 | 2-3 a |  | Gneis | - | - |  | 421 | AV1 | 46 | 421 | AV2 | 45 | - | - | - | - | - | - | 53 | 45 | 190 (1,5) | 46 | 22 | 210 (2,5) | - | - | - | [18 empty] | 72.6 | 1.36 | 355.4496 |  | 411 | CV1 | Loro primaria | 65 | 10 (2), 22 (2) y 27 | [27 empty] | Planchada - Pétreos / Cantera 10 - Pit Pétreos
1021 | 2014-06-04 | 9:00 | Pablo Tabares - San Martin | 421 | BT3 | 2-3 a |  | Gneis | - | - |  | 421 | AV1 | 46 | 421 | AV2 | 45 | - | - | - | - | - | - | 53 | 45 | 190 (1,5) | 46 | 22 | 210 (2,5) | - | - | - |  | 100 | 100 | 100 | 100 | 100 | 100 | 100 | 100 | 100 | 25.5 | 0 | 0 | 0 | 0 | 0 | 0 | Piso de paños de 40 mm limpios | 26.38 | 1.69279 | 160.7609 |  | 421 | CV1 | Banana | 40 (4), 34 goma y 22 goma | 22 | 5 | 74.5 | [25 empty] | Planchada - Pétreos / Cantera 10 - Pit Pétreos
1022 | 2014-06-04 | 9:00 | Pablo Tabares - San Martin | 421 | BT6 | 2-3 a | 0-6 mm | Gneis | - | - |  | 421 | AV1 | 46 | 421 | AV2 | 45 | - | - | - | - | - | - | 53 | 45 | 190 (1,5) | 46 | 22 | 210 (2,5) | - | - | - |  | 100 | 100 | 100 | 100 | 100 | 100 | 100 | 100 | 100 | 100 | 100 | 100 | 100 | 100 | 97.18 | 0 |  | 6.46 | 1.672323 | 38.89155 | 15.27% | 421 | CV1 | Banana | 40 (4), 34 goma y 22 goma | 22 | 5 |  |  |  | HMG1-02608 | 2014-06-04 | 421-BT6 | 0-6 mm | 100 | 100 | 100 | 100 | 97.18 | 74.32 | 0 | 2.89 | [11 empty] | Planchada - Pétreos / Cantera 10 - Pit Pétreos
1023 | 2014-06-04 | 9:00 | Pablo Tabares - San Martin | 421 | BT7 | 2-3 a | 6-19 mm | Gneis | - | - |  | 421 | AV1 | 46 | 421 | AV2 | 45 | - | - | - | - | - | - | 53 | 45 | 190 (1,5) | 46 | 22 | 210 (2,5) | - | - | - |  | 100 | 100 | 100 | 100 | 100 | 100 | 100 | 100 | 100 | 100 | 100 | 99.15 | 64.05 | 40.74 | 2.75 | 0 |  | 13.26 | 1.647059 | 78.624 | 30.88% | 421 | CV2 | Sandvik | 22 | 5 |  |  | 97.25 |  | HMG1-02609 | 2014-06-04 | 421-BT7 | 6-19 mm | 100 | 99.15 | 64.05 | 40.74 | 2.75 | 0.72 | 0 | 6.57 | [11 empty] | Planchada - Pétreos / Cantera 10 - Pit Pétreos
1024 | 2014-06-04 | 9:00 | Pablo Tabares - San Martin | 421 | BT9 | 2-3 a | 20-38 mm | Gneis | - | - |  | 421 | AV1 | 46 | 421 | AV2 | 45 | - | - | - | - | - | - | 53 | 45 | 190 (1,5) | 46 | 22 | 210 (2,5) | - | - | - |  | 100 | 100 | 100 | 100 | 100 | 100 | 100 | 100 | 100 | 100 | 55.48 | 21.22 | 0.9 | 0.57 | 0.43 | 0 | Piso de paños de 40 mm limpios | 23.4 | 1.627686 | 137.1163 | 53.85% | 421 | CV2 | Sandvik | 22 | 5 |  | 78.78 |  |  | HMG1-02610 | 2014-06-04 | 421-BT9 | 20-38 mm | 55.48 | 21.22 | 0.9 | 0.57 | 0.43 | 0 | 0 | 7.78 | [11 empty] | Planchada - Pétreos / Cantera 10 - Pit Pétreos
1025 | 2014-06-04 | 15:10 | David Lopez | 411 | BT1 | 1-b |  | Gneis | 411 | AV1 | 85% | - | - | - | - | - | - | - | - | - | - | 130 | - | - | - | - | - | - | - | - | - | - |  | 100 | 100 | 100 | 100 | 100 | 100 | 100 | 100 | 100 | 100 | 100 | 100 | 100 | 100 | 24 | 0 | Control de % finos - Gneis | 186.96 | 1.3 | 874.9728 |  | - | - | - | - | - | - | [15 empty] | 24 | [9 empty] | Gris | Planchada - Pétreos / Cantera 10 - Pit Pétreos
1026 | 2014-06-04 | 15:10 | David Lopez | 411 | BT2 | 1-b | 0-20 mm | Gneis | 411 | AV1 | 85% | - | - | - | - | - | - | - | - | - | - | 130 | - | - | - | - | - | - | - | - | - | - | [18 empty] | 35.92 | 1.605882 | 207.6599 | 32.21% | 411 | CV1 | Loro primaria | 65 | 10 (2), 22 (2) y 27 | - |  | 100 |  |  |  |  | 0-20 mm | [19 empty] | Planchada - Pétreos / Cantera 10 - Pit Pétreos
1027 | 2014-06-04 | 15:10 | David Lopez | 411 | BT3 | 1-b | 25-180 mm | Gneis | 411 | AV1 | 85% | - | - | - | - | - | - | - | - | - | - | 130 | - | - | - | - | - | - | - | - | - | - | [18 empty] | 89.84 | 1.351064 | 436.9665 |  | 411 | CV1 | Loro primaria | 65 | 10 (2), 22 (2) y 27 | - | [6 empty] | 25-180 mm | [19 empty] | Planchada - Pétreos / Cantera 10 - Pit Pétreos
1028 | 2014-06-05 | 20:00 | Jesus Ferraris - Juan Nieto | 441 | BT1 | 4-b |  | Gneis | - | - |  | - | - | - | - | - | - | 441 | AV2 | Por caida | - | - | - | - | - | - | - | - | - | 32 | [19 empty] | Contrapeso al 75% - Giro sentido de avance | 17.06 | 1.640502 | 100.7531 |  | - | - | - | - | - | - | [26 empty] | Planchada - Pétreos / Cantera 10 - Pit Pétreos
1029 | 2014-06-05 | 20:00 | Jesus Ferraris - Juan Nieto | 441 | BT3 | 4-b |  | Gneis | - | - |  | - | - | - | - | - | - | 441 | AV2 | Por caida | - | - | - | - | - | - | - | - | - | 32 | [19 empty] | Contrapeso al 75% - Giro sentido de avance | 7.98 | 1.62623 | 46.71832 |  | 441 | CV1 | Loro | 20 (80) y 27 (16) | 15 | 5 | 100 | [25 empty] | Planchada - Pétreos / Cantera 10 - Pit Pétreos
1030 | 2014-06-05 | 20:00 | Jesus Ferraris - Juan Nieto | 441 | BT4 | 4-b | 12-19 mm | Gneis | - | - |  | - | - | - | - | - | - | 441 | AV2 | Por caida | - | - | - | - | - | - | - | - | - | 32 |  |  |  | 100 | 100 | 100 | 100 | 100 | 100 | 100 | 100 | 100 | 100 | 100 | 75.85 | 6.32 | 0.53 | 0.4 | 0 | Contrapeso al 75% - Giro sentido de avance | 7.22 | 1.614022 | 41.95166 | 49.03% | 441 | CV1 | Loro | 20 (80) y 27 (16) | 15 | 5 |  |  | 99.6 | HMG1-02613 | 2014-06-05 | 441-BT4 | 12-19 mm | 100 | 75.85 | 6.32 | 0.53 | 0.4 | 0 | 0 | 7.23 | [11 empty] | Planchada - Pétreos / Cantera 10 - Pit Pétreos
1031 | 2014-06-05 | 20:00 | Jesus Ferraris - Juan Nieto | 441 | BT5 | 4-b | 6-12 mm | Gneis | - | - |  | - | - | - | - | - | - | 441 | AV2 | Por caida | - | - | - | - | - | - | - | - | - | 32 |  |  |  | 100 | 100 | 100 | 100 | 100 | 100 | 100 | 100 | 100 | 100 | 100 | 100 | 87.78 | 56.22 | 3.82 | 0.94 | Contrapeso al 75% - Giro sentido de avance | 4.42 | 1.582443 | 25.17983 | 29.43% | 441 | CV1 | Loro | 20 (80) y 27 (16) | 15 | 5 |  |  | 96.18 | HMG1-02612 | 2014-06-05 | 441-BT5 | 6-12 mm | 100 | 100 | 87.78 | 56.22 | 3.82 | 0.94 | 0 | 6.39 | [11 empty] | Planchada - Pétreos / Cantera 10 - Pit Pétreos
1032 | 2014-06-05 | 20:00 | Jesus Ferraris - Juan Nieto | 441 | BT6 | 4-b | 0-6 mm | Gneis | - | - |  | - | - | - | - | - | - | 441 | AV2 | Por caida | - | - | - | - | - | - | - | - | - | 32 |  |  |  | 100 | 100 | 100 | 100 | 100 | 100 | 100 | 100 | 100 | 100 | 100 | 100 | 100 | 100 | 0 | 0 | Contrapeso al 75% - Giro sentido de avance | 3.14 | 1.630921 | 18.43593 | 21.55% | 441 | CV1 | Loro | 20 (80) y 27 (16) | 15 | 5 |  |  | 100 | HMG1-02611 | 2014-06-05 | 441-BT6 | 0-6 mm | 100 | 100 | 100 | 100 |  |  | 0 | [12 empty] | Planchada - Pétreos / Cantera 10 - Pit Pétreos
1033 | 2014-06-12 | 9:00 | Juan Nieto | 411 | BT1 | 1-b |  | Gneis | 411 | AV1 | 100% | - | - | - | - | - | - | - | - | - | - | 130 | - | - | - | - | - | - | - | - | - | - |  | 100 | 100 | 100 | 100 | 100 | 100 | 100 | 100 | 100 | 100 | 100 | 100 | 100 | 100 | 5 | 0 | Control de % finos - Gneis | 100.8 | 1.3 | 471.744 |  | - | - | - | - | - | - | [15 empty] | 5 | [9 empty] | Gris | Morro - Pit Cemento
1034 | 2014-06-12 | 9:00 | Juan Nieto | 411 | BT2 | 1-b | 0-20 mm | Gneis | 411 | AV1 | 100% | - | - | - | - | - | - | - | - | - | - | 130 | - | - | - | - | - | - | - | - | - | - | [18 empty] | 41.24 | 1.605882 | 238.4157 | 36.63% | 411 | CV1 | Loro primaria | 65 | 10 (2), 22 (2) y 27 | - |  | 100 |  |  |  |  | 0-20 mm | [19 empty] | Morro - Pit Cemento
1035 | 2014-06-12 | 9:00 | Juan Nieto | 411 | BT3 | 1-b | 25-180 mm | Gneis | 411 | AV1 | 100% | - | - | - | - | - | - | - | - | - | - | 130 | - | - | - | - | - | - | - | - | - | - | [18 empty] | 84.8 | 1.351064 | 412.4528 |  | 411 | CV1 | Loro primaria | 65 | 10 (2), 22 (2) y 27 | - | [6 empty] | 25-180 mm | [19 empty] | Morro - Pit Cemento
1036 | 2014-06-13 |  | Pablo Tabares - Oscar Diaz | 421 | BT1 | 2-3 a |  | Gneis | - | - |  | 421 | AV1 | 50 | 421 | AV2 | 47 | - | - | - | - | - | - | 53 |  |  | 46 |  |  | - | - | - | [18 empty] | 97.14 | 1.36 | 475.59744 |  | 411 | CV1 | Loro primaria | 65 | 10 (2), 22 (2) y 27 | [27 empty] | Curva de cuello - Pit Cemento
1037 | 2014-06-13 |  | Pablo Tabares - Oscar Diaz | 421 | BT3 | 2-3 a |  | Gneis | - | - |  | 421 | AV1 | 50 | 421 | AV2 | 47 | - | - | - | - | - | - | 53 |  |  | 46 |  |  | - | - | - |  | 100 | 100 | 100 | 100 | 100 | 100 | 100 | 87.7 | 59.5 | 25.9 | 2.3 | 1.1 | 0.7 | 0.6 | 0.5 | 0 | Piso de paños de 40 mm limpios | 35.44 | 1.69279 | 215.9729 |  | 421 | CV1 | Banana | 40 (4), 34 goma y 22 goma | 22 | 5 | 74.1 | [25 empty] | Curva de cuello - Pit Cemento
1038 | 2014-06-13 |  | Pablo Tabares - Oscar Diaz | 421 | BT6 | 2-3 a | 0-6 mm | Gneis | - | - |  | 421 | AV1 | 50 | 421 | AV2 | 47 | - | - | - | - | - | - | 53 |  |  | 46 |  |  | - | - | - |  | 100 | 100 | 100 | 100 | 100 | 100 | 100 | 100 | 100 | 100 | 100 | 100 | 100 | 100 | 97.72 | 0 |  | 6.46 | 1.672323 | 38.89155 | 13.83% | 421 | CV1 | Banana | 40 (4), 34 goma y 22 goma | 22 | 5 |  |  |  | HMG1-02621 | 2014-06-13 | 421-BT6 | 0-6 mm | 100 | 100 | 100 | 100 | 97.72 | 73.38 | 0 | 2.9 | [11 empty] | Curva de cuello - Pit Cemento
1039 | 2014-06-13 |  | Pablo Tabares - Oscar Diaz | 421 | BT7 | 2-3 a | 6-19 mm | Gneis | - | - |  | 421 | AV1 | 50 | 421 | AV2 | 47 | - | - | - | - | - | - | 53 |  |  | 46 |  |  | - | - | - |  | 100 | 100 | 100 | 100 | 100 | 100 | 100 | 100 | 100 | 100 | 100 | 99.34 | 61.9 | 40.85 | 2.73 | 0.78 |  | 13.74 | 1.647059 | 81.47012 | 28.98% | 421 | CV2 | Sandvik | 22 | 5 |  |  | 97.27 |  | HMG1-02625 | 2014-06-13 | 421-BT7 | 6-19 mm | 100 | 99.34 | 61.9 | 40.85 | 2.73 | 0.78 | 0 | 6.56 | [11 empty] | Curva de cuello - Pit Cemento
1040 | 2014-06-13 |  | Pablo Tabares - Oscar Diaz | 421 | BT9 | 2-3 a | 20-38 mm | Gneis | - | - |  | 421 | AV1 | 50 | 421 | AV2 | 47 | - | - | - | - | - | - | 53 |  |  | 46 |  |  | - | - | - |  | 100 | 100 | 100 | 100 | 100 | 100 | 100 | 100 | 100 | 100 | 57.27 | 20.6 | 0.86 | 0.62 | 0.54 | 0 | Piso de paños de 40 mm limpios | 27.44 | 1.627686 | 160.7893 | 57.19% | 421 | CV2 | Sandvik | 22 | 5 |  | 79.4 |  |  | HMG1-02626 | 2014-06-13 | 421-BT9 | 20-38 mm | 57.27 | 20.6 | 0.86 | 0.62 | 0.54 | 0 | 0 | 7.78 | [11 empty] | Curva de cuello - Pit Cemento
1041 | 2014-06-13 |  | Pablo Tabares - Oscar Diaz | 441 | BT1 | 4-b |  | Gneis | - | - |  | - | - | - | - | - | - | 441 | AV2 | Por caida | - | - | - | - | - | - | - | - | - | 32 | [19 empty] | Contrapeso al 75% - Giro sentido de avance | 14.08 | 1.640502 | 83.15378 |  | - | - | - | - | - | - | [26 empty] | Curva de cuello - Pit Cemento
1042 | 2014-06-13 |  | Pablo Tabares - Oscar Diaz | 441 | BT3 | 4-b |  | Gneis | - | - |  | - | - | - | - | - | - | 441 | AV2 | Por caida | - | - | - | - | - | - | - | - | - | 32 | [19 empty] | Contrapeso al 75% - Giro sentido de avance | 14.72 | 1.62623 | 86.17715 |  | 441 | CV1 | Loro | 20 (80) y 27 (16) | 15 | 5 | 100 | [25 empty] | Curva de cuello - Pit Cemento
1043 | 2014-06-13 |  | Pablo Tabares - Oscar Diaz | 441 | BT4 | 4-b | 12-19 mm | Gneis | - | - |  | - | - | - | - | - | - | 441 | AV2 | Por caida | - | - | - | - | - | - | - | - | - | 32 |  |  |  | 100 | 100 | 100 | 100 | 100 | 100 | 100 | 100 | 100 | 100 | 100 | 76.68 | 4.88 | 0.53 | 0.39 | 0 | Contrapeso al 75% - Giro sentido de avance | 5.79 | 1.614022 | 33.64267 | 41.1% | 441 | CV1 | Loro | 20 (80) y 27 (16) | 15 | 5 |  |  | 99.61 | HMG1-02624 | 2014-06-13 | 441-BT4 | 12-19 mm | 100 | 76.68 | 4.88 | 0.53 | 0.39 | 0 | 0 | 7.22 | [11 empty] | Curva de cuello - Pit Cemento
1044 | 2014-06-13 |  | Pablo Tabares - Oscar Diaz | 441 | BT5 | 4-b | 6-12 mm | Gneis | - | - |  | - | - | - | - | - | - | 441 | AV2 | Por caida | - | - | - | - | - | - | - | - | - | 32 |  |  |  | 100 | 100 | 100 | 100 | 100 | 100 | 100 | 100 | 100 | 100 | 100 | 100 | 90.22 | 55.05 | 4.11 | 0.84 | Contrapeso al 75% - Giro sentido de avance | 5 | 1.582443 | 28.48397 | 34.8% | 441 | CV1 | Loro | 20 (80) y 27 (16) | 15 | 5 |  |  | 95.89 | HMG1-02623 | 2014-06-13 | 441-BT5 | 6-12 mm | 100 | 100 | 90.22 | 55.05 | 4.11 | 0.84 | 0 | 6.4 | [11 empty] | Curva de cuello - Pit Cemento
1045 | 2014-06-13 |  | Pablo Tabares - Oscar Diaz | 441 | BT6 | 4-b | 0-6 mm | Gneis | - | - |  | - | - | - | - | - | - | 441 | AV2 | Por caida | - | - | - | - | - | - | - | - | - | 32 |  |  |  | 100 | 100 | 100 | 100 | 100 | 100 | 100 | 100 | 100 | 100 | 100 | 100 | 100 | 100 | 0 | 0 | Contrapeso al 75% - Giro sentido de avance | 3.36 | 1.630921 | 19.72762 | 24.1% | 441 | CV1 | Loro | 20 (80) y 27 (16) | 15 | 5 |  |  | 100 | HMG1-02622 | 2014-06-13 | 441-BT6 | 0-6 mm | 100 | 100 | 100 | 100 |  |  | 0 | [12 empty] | Curva de cuello - Pit Cemento
1046 | 2014-06-18 | 16:00 | David Lopez | 411 | BT1 | 1-b |  | Gneis | 411 | AV1 | s/d | - | - | - | - | - | - | - | - | - | - | 130 | - | - | - | - | - | - | - | - | - | - |  | 100 | 100 | 100 | 100 | 100 | 100 | 100 | 100 | 100 | 100 | 100 | 100 | 100 | 100 | 17 | 0 | Control de % finos - Gneis | 150.28 | 1.3 | 703.3104 |  | - | - | - | - | - | - | [15 empty] | 17 | [9 empty] | Gris claro | Curva de cuello - Pit Cemento
1047 | 2014-06-18 | 16:00 | David Lopez | 411 | BT2 | 1-b | 0-20 mm | Gneis | 411 | AV1 | s/d | - | - | - | - | - | - | - | - | - | - | 130 | - | - | - | - | - | - | - | - | - | - | [18 empty] | 48.72 | 1.605882 | 281.6589 | 34.46% | 411 | CV1 | Loro primaria | 65 | 10 (2), 22 (2) y 27 | - |  | 100 |  |  |  |  | 0-20 mm | [19 empty] | Curva de cuello - Pit Cemento
1048 | 2014-06-18 | 16:00 | David Lopez | 411 | BT3 | 1-b | 25-180 mm | Gneis | 411 | AV1 | s/d | - | - | - | - | - | - | - | - | - | - | 130 | - | - | - | - | - | - | - | - | - | - | [18 empty] | 110.16 | 1.351064 | 535.7995 |  | 411 | CV1 | Loro primaria | 65 | 10 (2), 22 (2) y 27 | - | [6 empty] | 25-180 mm | [19 empty] | Curva de cuello - Pit Cemento
1049 | 2014-06-18 |  | Juan Nieto - Jesus Ferraris | 421 | BT1 | 2-3 a |  | Gneis | - | - |  | 421 | AV1 | 57 | 421 | AV2 | 57 | - | - | - | - | - | - | 53 | 48 | 170 (1,6) | 46 | 23 | 240 (3) | - | - | - | [18 empty] | 49.8 | 1.36 | 243.8208 |  | 411 | CV1 | Loro primaria | 65 | 10 (2), 22 (2) y 27 | [27 empty] | Curva de cuello - Pit Cemento
1050 | 2014-06-18 |  | Juan Nieto - Jesus Ferraris | 421 | BT3 | 2-3 a |  | Gneis | - | - |  | 421 | AV1 | 57 | 421 | AV2 | 57 | - | - | - | - | - | - | 53 | 48 | 170 (1,6) | 46 | 23 | 240 (3) | - | - | - |  | 100 | 100 | 100 | 100 | 100 | 100 | 100 | 89.9 | 59.4 | 20.8 | 1.5 | 0.9 | 0.5 | 0.44 | 0.36 | 0 | Piso de paños de 40 mm limpios | 32.84 | 1.69279 | 200.1284 |  | 421 | CV1 | Banana | 40 (4), 34 goma y 22 goma | 22 | 5 | 79.2 | [25 empty] | Curva de cuello - Pit Cemento
1051 | 2014-06-18 |  | Juan Nieto - Jesus Ferraris | 421 | BT6 | 2-3 a | 0-6 mm | Gneis | - | - |  | 421 | AV1 | 57 | 421 | AV2 | 57 | - | - | - | - | - | - | 53 | 48 | 170 (1,6) | 46 | 23 | 240 (3) | - | - | - |  | 100 | 100 | 100 | 100 | 100 | 100 | 100 | 100 | 100 | 100 | 100 | 100 | 100 | 100 | 98.13 | 0 |  | 7.04 | 1.672323 | 42.38337 | 15.15% | 421 | CV1 | Banana | 40 (4), 34 goma y 22 goma | 22 | 5 |  |  |  | HMG1-02627 | 2014-06-18 | 421-BT6 | 0-6 mm | 100 | 100 | 100 | 100 | 98.13 | 75.29 | 0 | 2.81 | [11 empty] | Curva de cuello - Pit Cemento
1052 | 2014-06-18 |  | Juan Nieto - Jesus Ferraris | 421 | BT7 | 2-3 a | 6-19 mm | Gneis | - | - |  | 421 | AV1 | 57 | 421 | AV2 | 57 | - | - | - | - | - | - | 53 | 48 | 170 (1,6) | 46 | 23 | 240 (3) | - | - | - |  | 100 | 100 | 100 | 100 | 100 | 100 | 100 | 100 | 100 | 100 | 100 | 99.78 | 63.06 | 42.48 | 2.68 | 0.58 |  | 15.72 | 1.647059 | 93.21035 | 33.32% | 421 | CV2 | Sandvik | 22 | 5 |  |  | 97.32 |  | HMG1-02631 | 2014-06-18 | 421-BT7 | 6-19 mm | 100 | 99.78 | 63.06 | 42.48 | 2.68 | 0.58 | 0 | 6.54 | [11 empty] | Curva de cuello - Pit Cemento
1053 | 2014-06-18 |  | Juan Nieto - Jesus Ferraris | 421 | BT9 | 2-3 a | 20-38 mm | Gneis | - | - |  | 421 | AV1 | 57 | 421 | AV2 | 57 | - | - | - | - | - | - | 53 | 48 | 170 (1,6) | 46 | 23 | 240 (3) | - | - | - |  | 100 | 100 | 100 | 100 | 100 | 100 | 100 | 100 | 100 | 100 | 55.33 | 19.09 | 0.46 | 0.32 | 0.27 | 0 | Piso de paños de 40 mm limpios | 24.6 | 1.627686 | 144.1479 | 51.53% | 421 | CV2 | Sandvik | 22 | 5 |  | 80.91 |  |  | HMG1-02632 | 2014-06-18 | 421-BT9 | 20-38 mm | 55.33 | 19.09 | 0.46 | 0.32 | 0.27 | 0 | 0 | 7.8 | [11 empty] | Curva de cuello - Pit Cemento
1054 | 2014-06-18 |  | Juan Nieto - Jesus Ferraris | 441 | BT1 | 4-b |  | Gneis | - | - |  | - | - | - | - | - | - | 441 | AV2 | Por caida | - | - | - | - | - | - | - | - | - | 32 | 18 | 130 (3) | [17 empty] | Contrapeso al 75% - Giro sentido de avance | 14.68 | 1.640502 | 86.69727 |  | - | - | - | - | - | - | [26 empty] | Curva de cuello - Pit Cemento
1055 | 2014-06-18 |  | Juan Nieto - Jesus Ferraris | 441 | BT3 | 4-b |  | Gneis | - | - |  | - | - | - | - | - | - | 441 | AV2 | Por caida | - | - | - | - | - | - | - | - | - | 32 | 18 | 130 (3) | [17 empty] | Contrapeso al 75% - Giro sentido de avance | 10.82 | 1.62623 | 63.34489 |  | 441 | CV1 | Loro | 20 (80) y 27 (16) | 15 | 5 | 100 | [25 empty] | Curva de cuello - Pit Cemento
1056 | 2014-06-18 |  | Juan Nieto - Jesus Ferraris | 441 | BT4 | 4-b | 12-19 mm | Gneis | - | - |  | - | - | - | - | - | - | 441 | AV2 | Por caida | - | - | - | - | - | - | - | - | - | 32 | 18 | 130 (3) |  | 100 | 100 | 100 | 100 | 100 | 100 | 100 | 100 | 100 | 100 | 100 | 71.55 | 4.25 | 0.8 | 0.52 | 0 | Contrapeso al 75% - Giro sentido de avance | 7.09 | 1.614022 | 41.1963 | 50.16% | 441 | CV1 | Loro | 20 (80) y 27 (16) | 15 | 5 |  |  | 99.48 | HMG1-02630 | 2014-06-18 | 441-BT4 | 12-19 mm | 100 | 71.55 | 4.25 | 0.8 | 0.52 | 0 | 0 | 7.27 | [11 empty] | Curva de cuello - Pit Cemento
1057 | 2014-06-18 |  | Juan Nieto - Jesus Ferraris | 441 | BT5 | 4-b | 6-12 mm | Gneis | - | - |  | - | - | - | - | - | - | 441 | AV2 | Por caida | - | - | - | - | - | - | - | - | - | 32 | 18 | 130 (3) |  | 100 | 100 | 100 | 100 | 100 | 100 | 100 | 100 | 100 | 100 | 100 | 100 | 90.27 | 57.78 | 4.33 | 0.79 | Contrapeso al 75% - Giro sentido de avance | 3.95 | 1.582443 | 22.50234 | 27.4% | 441 | CV1 | Loro | 20 (80) y 27 (16) | 15 | 5 |  |  | 95.67 | HMG1-02629 | 2014-06-18 | 441-BT5 | 6-12 mm | 100 | 100 | 90.27 | 57.78 | 4.33 | 0.79 | 0 | 6.37 | [11 empty] | Curva de cuello - Pit Cemento
1058 | 2014-06-18 |  | Juan Nieto - Jesus Ferraris | 441 | BT6 | 4-b | 0-6 mm | Gneis | - | - |  | - | - | - | - | - | - | 441 | AV2 | Por caida | - | - | - | - | - | - | - | - | - | 32 | 18 | 130 (3) |  | 100 | 100 | 100 | 100 | 100 | 100 | 100 | 100 | 100 | 100 | 100 | 100 | 100 | 100 | 0 | 0 | Contrapeso al 75% - Giro sentido de avance | 3.14 | 1.630921 | 18.43593 | 22.45% | 441 | CV1 | Loro | 20 (80) y 27 (16) | 15 | 5 |  |  | 100 | HMG1-02628 | 2014-06-18 | 441-BT6 | 0-6 mm | 100 | 100 | 100 | 100 |  |  | 0 | [12 empty] | Curva de cuello - Pit Cemento
1059 | 2014-06-26 | 11:00 | Hugo Basualdo | 411 | BT1 | 1-c |  | Caliza | 411 | AV1 | s/d | - | - | - | - | - | - | - | - | - | - | 130 | - | - | - | - | - | - | - | - | - | - |  | 100 | 100 | 100 | 100 | 100 | 100 | 100 | 100 | 100 | 100 | 100 | 100 | 100 | 100 | 8 | 0 | Control de % finos - Caliza | 87.48 | 1.3 | 409.4064 |  | - | - | - | - | - | - | [15 empty] | 8 | [9 empty] | Blanco-gris | Nivel 526 y Curva de cuello - Pit Cemento
1060 | 2014-06-26 | 11:00 | Hugo Basualdo | 411 | BT2 | 1-c | 0-25 mm | Caliza | 411 | AV1 | s/d | - | - | - | - | - | - | - | - | - | - | 130 | - | - | - | - | - | - | - | - | - | - | [18 empty] | 15.68 | 1.605882 | 90.64885 | 18.36% | 411 | CV1 | Loro primaria | 65 | 10 (2), 22 (2) y 27 | - |  | 100 |  |  |  |  | 0-25 mm | [19 empty] | Nivel 526 y Curva de cuello - Pit Cemento
1061 | 2014-06-26 | 11:00 | Hugo Basualdo | 411 | BT3 | 1-c | 25-180 mm | Caliza | 411 | AV1 | s/d | - | - | - | - | - | - | - | - | - | - | 130 | - | - | - | - | - | - | - | - | - | - | [18 empty] | 82.88 | 1.351064 | 403.1142 |  | 411 | CV1 | Loro primaria | 65 | 10 (2), 22 (2) y 27 | - | [6 empty] | 25-180 mm | [19 empty] | Nivel 526 y Curva de cuello - Pit Cemento
1062 | 2014-06-26 | 14:00 | Juan Nieto - Jesus Ferraris | 421 | BT1 | 2-3 a |  | Caliza | - | - |  | 421 | AV1 | 68 | 421 | AV2 | 68 | - | - | - | - | - | - | 53 | 48 | 240 (1,8) | 46 | 22 | 200 (2,3) | - | - | - | [18 empty] | 68.68 | 1.36 | 336.25728 |  | 411 | CV1 | Loro primaria | 65 | 10 (2), 22 (2) y 27 | [27 empty] | Nivel 526 y Rampita - Pit Cemento
1063 | 2014-06-26 | 14:00 | Juan Nieto - Jesus Ferraris | 421 | BT3 | 2-3 a |  | Caliza | - | - |  | 421 | AV1 | 68 | 421 | AV2 | 68 | - | - | - | - | - | - | 53 | 48 | 240 (1,8) | 46 | 22 | 200 (2,3) | - | - | - | [17 empty] | Piso de paños de 40 mm limpios | 26.54 | 1.69279 | 161.7359 |  | 421 | CV1 | Banana | 40 (4), 34 goma y 22 goma | 22 | 5 | 100 | [25 empty] | Nivel 526 y Rampita - Pit Cemento
1064 | 2014-06-26 | 14:00 | Juan Nieto - Jesus Ferraris | 421 | BT6 | 2-3 a | 0-6 mm | Caliza | - | - |  | 421 | AV1 | 68 | 421 | AV2 | 68 | - | - | - | - | - | - | 53 | 48 | 240 (1,8) | 46 | 22 | 200 (2,3) | - | - | - |  | 100 | 100 | 100 | 100 | 100 | 100 | 100 | 100 | 100 | 100 | 100 | 100 | 100 | 100 | 97.75 | 0 |  | 11 | 1.672323 | 66.22401 | 20.95% | 421 | CV1 | Banana | 40 (4), 34 goma y 22 goma | 22 | 5 |  |  |  | HMG1-02636 | 2014-06-26 | 421-BT6 | 0-6 mm | 100 | 100 | 100 | 100 | 97.75 | 77.07 | 0 | 2.69 | [11 empty] | Nivel 526 y Rampita - Pit Cemento
1065 | 2014-06-26 | 14:00 | Juan Nieto - Jesus Ferraris | 421 | BT7 | 2-3 a | 6-19 mm | Caliza | - | - |  | 421 | AV1 | 68 | 421 | AV2 | 68 | - | - | - | - | - | - | 53 | 48 | 240 (1,8) | 46 | 22 | 200 (2,3) | - | - | - |  | 100 | 100 | 100 | 100 | 100 | 100 | 100 | 100 | 100 | 100 | 100 | 99.72 | 64.09 | 40.02 | 2.78 | 0.59 |  | 14.65 | 1.647059 | 86.86588 | 27.48% | 421 | CV2 | Sandvik | 22 | 5 |  |  | 97.22 |  | HMG1-02639 | 2014-06-26 | 421-BT7 | 6-19 mm | 100 | 99.72 | 64.09 | 40.02 | 2.78 | 0.59 | 0 | 6.57 |  | 2800 | 0.4 | [8 empty] | Nivel 526 y Rampita - Pit Cemento
1066 | 2014-06-26 | 14:00 | Juan Nieto - Jesus Ferraris | 421 | BT9 | 2-3 a | 20-38 mm | Caliza | - | - |  | 421 | AV1 | 68 | 421 | AV2 | 68 | - | - | - | - | - | - | 53 | 48 | 240 (1,8) | 46 | 22 | 200 (2,3) | - | - | - |  | 100 | 100 | 100 | 100 | 100 | 100 | 100 | 100 | 100 | 100 | 60.54 | 19.59 | 1.24 | 0.68 | 0.47 | 0 | Piso de paños de 40 mm limpios | 27.82 | 1.627686 | 163.016 | 51.57% | 421 | CV2 | Sandvik | 22 | 5 |  | 80.41 |  |  | HMG1-02640 | 2014-06-26 | 421-BT9 | 20-38 mm | 60.54 | 19.59 | 1.24 | 0.68 | 0.47 | 0 | 0 | 7.79 | [11 empty] | Nivel 526 y Rampita - Pit Cemento
1067 | 2014-06-26 | 14:30 | Juan Nieto - Jesus Ferraris | 441 | BT1 | 4-c |  | Caliza | - | - |  | - | - | - | - | - | - | 441 | AV2 | Por caida | - | - | - | - | - | - | - | - | - | 32 | 18 | 130 (2,5) | [17 empty] | Contrapeso al 75% - Giro sentido de avance | 14.48 | 1.640502 | 85.51611 |  | - | - | - | - | - | - | [26 empty] | Balcon y curva de cuello - Pit Cemento
1068 | 2014-06-26 | 14:30 | Juan Nieto - Jesus Ferraris | 441 | BT3 | 4-c |  | Caliza | - | - |  | - | - | - | - | - | - | 441 | AV2 | Por caida | - | - | - | - | - | - | - | - | - | 32 | 18 | 130 (2,5) | [17 empty] | Contrapeso al 75% - Giro sentido de avance | 2.48 | 1.62623 | 14.51898 |  | 441 | CV1 | Loro | 20 (80) y 27 (16) | 15 | 5 | 100 | [25 empty] | Balcon y curva de cuello - Pit Cemento
1069 | 2014-06-26 | 14:30 | Juan Nieto - Jesus Ferraris | 441 | BT4 | 4-c | 6-19 mm | Caliza | - | - |  | - | - | - | - | - | - | 441 | AV2 | Por caida | - | - | - | - | - | - | - | - | - | 32 | 18 | 130 (2,5) |  | 100 | 100 | 100 | 100 | 100 | 100 | 100 | 100 | 100 | 100 | 100 | 91.52 | 42.79 | 24.02 | 2.17 | 0.8 |  | 11.48 | 1.614022 | 66.7043 | 71.05% | 441 | CV1 | Loro | 20 (80) y 27 (16) | 15 | 5 |  |  | 97.83 | HMG1-02638 | 2014-06-26 | 441-BT4 | 6-19 mm | 100 | 91.52 | 42.79 | 24.02 | 2.17 | 0.8 | 0 | 6.81 | [11 empty] | Balcon y curva de cuello - Pit Cemento
1070 | 2014-06-26 | 14:30 | Juan Nieto - Jesus Ferraris | 441 | BT6 | 4-c | 0-6 mm | Caliza | - | - |  | - | - | - | - | - | - | 441 | AV2 | Por caida | - | - | - | - | - | - | - | - | - | 32 | 18 | 130 (2,5) |  | 100 | 100 | 100 | 100 | 100 | 100 | 100 | 100 | 100 | 100 | 100 | 100 | 100 | 100 | 0 | 0 |  | 4.63 | 1.630921 | 27.18419 | 28.95% | 441 | CV1 | Loro | 20 (80) y 27 (16) | 15 | 5 |  |  | 100 | HMG1-02637 | 2014-06-26 | 441-BT6 | 0-6 mm | 100 | 100 | 100 | 100 |  |  | 0 | [12 empty] | Balcon y curva de cuello - Pit Cemento
1071 | 2014-07-03 | 15:30 | Juan Nieto | 411 | BT1 | 1-c |  | Gneis | 411 | AV1 | s/d | - | - | - | - | - | - | - | - | - | - | 130 | - | - | - | - | - | - | - | - | - | - |  | 100 | 100 | 100 | 100 | 100 | 100 | 100 | 100 | 100 | 100 | 100 | 100 | 100 | 100 | 5 | 0 | Control de % finos - Gneis | 56.44 | 1.3 | 264.1392 |  | - | - | - | - | - | - | [15 empty] | 5 | [9 empty] | Gris claro | Curva de cuello - Pit Cemento
1072 | 2014-07-03 | 15:30 | Juan Nieto | 411 | BT2 | 1-c | 0-25 mm | Gneis | 411 | AV1 | s/d | - | - | - | - | - | - | - | - | - | - | 130 | - | - | - | - | - | - | - | - | - | - | [18 empty] | 5.2 | 1.605882 | 30.06212 | 11.48% | 411 | CV1 | Loro primaria | 65 | 10 (2), 22 (2) y 27 | - |  | 100 |  |  |  |  | 0-25 mm | [19 empty] | Curva de cuello - Pit Cemento
1073 | 2014-07-03 | 15:30 | Juan Nieto | 411 | BT3 | 1-c | 25-180 mm | Gneis | 411 | AV1 | s/d | - | - | - | - | - | - | - | - | - | - | 130 | - | - | - | - | - | - | - | - | - | - | [18 empty] | 47.68 | 1.351064 | 231.9074 |  | 411 | CV1 | Loro primaria | 65 | 10 (2), 22 (2) y 27 | - | [6 empty] | 25-180 mm | [19 empty] | Curva de cuello - Pit Cemento
1074 | 2014-07-04 | 20:00 | Jesus Ferraris - Hugo Basualdo | 421 | BT1 | 2-3 a |  | Gneis | - | - |  | 421 | AV1 | 50 | 421 | AV2 | 50 | - | - | - | - | - | - | 53 | 45 | 210 (1,5) | 46 | 22 | 240 (3) | - | - | - | [18 empty] | 82.74 | 1.36 | 405.09504 |  | 411 | CV1 | Loro primaria | 65 | 10 (2), 22 (2) y 27 | [27 empty] | Curva de cuello - Pit Cemento
1075 | 2014-07-04 | 20:00 | Jesus Ferraris - Hugo Basualdo | 421 | BT3 | 2-3 a |  | Gneis | - | - |  | 421 | AV1 | 50 | 421 | AV2 | 50 | - | - | - | - | - | - | 53 | 45 | 210 (1,5) | 46 | 22 | 240 (3) | - | - | - | [17 empty] | Piso de paños de 40 mm limpios | 32.22 | 1.69279 | 196.3501 |  | 421 | CV1 | Banana | 40 (4), 34 goma y 22 goma | 22 | 5 | 100 | [25 empty] | Curva de cuello - Pit Cemento
1076 | 2014-07-04 | 20:00 | Jesus Ferraris - Hugo Basualdo | 421 | BT6 | 2-3 a | 0-6 mm | Gneis | - | - |  | 421 | AV1 | 50 | 421 | AV2 | 50 | - | - | - | - | - | - | 53 | 45 | 210 (1,5) | 46 | 22 | 240 (3) | - | - | - |  | 100 | 100 | 100 | 100 | 100 | 100 | 100 | 100 | 100 | 100 | 100 | 100 | 100 | 100 | 97.68 | 0 |  | 6.2 | 1.672323 | 37.32626 | 14.55% | 421 | CV1 | Banana | 40 (4), 34 goma y 22 goma | 22 | 5 |  |  |  | HMG1-02641 | 2014-07-04 | 421-BT6 | 0-6 mm | 100 | 100 | 100 | 100 | 97.68 | 75.51 | 0 | 2.86 | [11 empty] | Curva de cuello - Pit Cemento
1077 | 2014-07-04 | 20:00 | Jesus Ferraris - Hugo Basualdo | 421 | BT7 | 2-3 a | 6-19 mm | Gneis | - | - |  | 421 | AV1 | 50 | 421 | AV2 | 50 | - | - | - | - | - | - | 53 | 45 | 210 (1,5) | 46 | 22 | 240 (3) | - | - | - |  | 100 | 100 | 100 | 100 | 100 | 100 | 100 | 100 | 100 | 100 | 100 | 99.25 | 62.9 | 37.12 | 2.98 | 0.57 |  | 14.54 | 1.647059 | 86.21365 | 33.6% | 421 | CV2 | Sandvik | 22 | 5 |  |  | 97.02 |  | HMG1-02644 | 2014-07-04 | 421-BT7 | 6-19 mm | 100 | 99.25 | 62.9 | 37.12 | 2.98 | 0.57 | 0 | 6.6 | [11 empty] | Curva de cuello - Pit Cemento
1078 | 2014-07-04 | 20:00 | Jesus Ferraris - Hugo Basualdo | 421 | BT9 | 2-3 a | 20-38 mm | Gneis | - | - |  | 421 | AV1 | 50 | 421 | AV2 | 50 | - | - | - | - | - | - | 53 | 45 | 210 (1,5) | 46 | 22 | 240 (3) | - | - | - |  | 100 | 100 | 100 | 100 | 100 | 100 | 100 | 100 | 100 | 100 | 54.66 | 19.26 | 1.44 | 0.59 | 0.4 | 0 | Piso de paños de 40 mm limpios | 22.7 | 1.627686 | 133.0145 | 51.85% | 421 | CV2 | Sandvik | 22 | 5 |  | 80.74 |  |  | HMG1-02645 | 2014-07-04 | 421-BT9 | 20-38 mm | 54.66 | 19.26 | 1.44 | 0.59 | 0.4 | 0 | 0 | 7.8 | [11 empty] | Curva de cuello - Pit Cemento
1079 | 2014-07-04 | 20:00 | Jesus Ferraris - Hugo Basualdo | 441 | BT1 | 4-a |  | Gneis | - | - |  | - | - | - | - | - | - | 441 | AV2 | Por caida | - | - | - | - | - | - | - | - | - | 32 | 18 | 150 (3) | [18 empty] | 12.36 | 1.640502 | 72.99579 |  | - | - | - | - | - | - | [26 empty] | Curva de cuello - Pit Cemento
1080 | 2014-07-04 | 20:00 | Jesus Ferraris - Hugo Basualdo | 441 | BT3 | 4-a |  | Gneis | - | - |  | - | - | - | - | - | - | 441 | AV2 | Por caida | - | - | - | - | - | - | - | - | - | 32 | 18 | 150 (3) | [18 empty] | 13.28 | 1.62623 | 77.74678 |  | 441 | CV1 | Loro | 20 (80) y 22 (16) | 15 | 5 | 100 | [25 empty] | Curva de cuello - Pit Cemento
1081 | 2014-07-04 | 20:00 | Jesus Ferraris - Hugo Basualdo | 441 | BT5 | 4-a | 6-12 mm | Gneis | - | - |  | - | - | - | - | - | - | 441 | AV2 | Por caida | - | - | - | - | - | - | - | - | - | 32 | 18 | 150 (3) |  | 100 | 100 | 100 | 100 | 100 | 100 | 100 | 100 | 100 | 100 | 100 | 100 | 90.9 | 55.62 | 4.86 | 1.49 |  | 9.52 | 1.582443 | 54.23348 | 67.93% | 441 | CV1 | Loro | 20 (80) y 27 (16) | 15 | 5 |  |  | 95.14 | HMG1-02643 | 2014-07-04 | 441-BT5 | 6-12 mm | 100 | 100 | 90.9 | 55.62 | 4.86 | 1.49 | 0 | 6.38 | [11 empty] | Curva de cuello - Pit Cemento
1082 | 2014-07-04 | 20:00 | Jesus Ferraris - Hugo Basualdo | 441 | BT6 | 4-a | 0-6 mm | Gneis | - | - |  | - | - | - | - | - | - | 441 | AV2 | Por caida | - | - | - | - | - | - | - | - | - | 32 | 18 | 150 (3) |  | 100 | 100 | 100 | 100 | 100 | 100 | 100 | 100 | 100 | 100 | 100 | 100 | 100 | 100 | 0 | 0 |  | 4.36 | 1.630921 | 25.59894 | 32.07% | 441 | CV1 | Loro | 20 (80) y 22 (16) | 15 | 5 |  |  | 100 | HMG1-02642 | 2014-07-04 | 441-BT6 | 0-6 mm | 100 | 100 | 100 | 100 |  |  | 0 | [12 empty] | Curva de cuello - Pit Cemento
1083 | 2014-07-10 | 10:00 | Jesus Ferraris | 411 | BT1 | 1-c |  | Gneis | 411 | AV1 | s/d | - | - | - | - | - | - | - | - | - | - | 130 | - | - | - | - | - | - | - | - | - | - |  | 100 | 100 | 100 | 100 | 100 | 100 | 100 | 100 | 100 | 100 | 100 | 100 | 100 | 100 | 9 | 0 | Control de % finos - Gneis | 87.46 | 1.3 | 409.3128 |  | - | - | - | - | - | - | [15 empty] | 9 | [9 empty] | Gris claro | Curva de cuello - Pit Cemento
1084 | 2014-07-10 | 10:00 | Jesus Ferraris | 411 | BT2 | 1-c | 0-25 mm | Gneis | 411 | AV1 | s/d | - | - | - | - | - | - | - | - | - | - | 130 | - | - | - | - | - | - | - | - | - | - | [18 empty] | 14.72 | 1.605882 | 85.09892 | 22.17% | 411 | CV1 | Loro primaria | 65 | 10 (2), 22 (2) y 27 | - |  | 100 |  |  |  |  | 0-25 mm | [19 empty] | Curva de cuello - Pit Cemento
1085 | 2014-07-10 | 10:00 | Jesus Ferraris | 411 | BT3 | 1-c | 25-180 mm | Gneis | 411 | AV1 | s/d | - | - | - | - | - | - | - | - | - | - | 130 | - | - | - | - | - | - | - | - | - | - | [18 empty] | 61.44 | 1.351064 | 298.8337 |  | 411 | CV1 | Loro primaria | 65 | 10 (2), 22 (2) y 27 | - | [6 empty] | 25-180 mm | [19 empty] | Curva de cuello - Pit Cemento
1086 | 2014-07-11 | 14:30 | Juan Nieto - Jesus Ferraris | 441 | BT1 | 4-b |  | Gneis | - | - |  | - | - | - | - | - | - | 441 | AV2 | Por caida | - | - | - | - | - | - | - | - | - | 32 | 18 | 125 (2,4) | [17 empty] | Contrapeso al 75% - Giro sentido de avance | 10.24 | 1.640502 | 60.47548 |  | - | - | - | - | - | - | [26 empty] | Curva de cuello - Pit Cemento
1087 | 2014-07-11 | 14:30 | Juan Nieto - Jesus Ferraris | 441 | BT3 | 4-b |  | Gneis | - | - |  | - | - | - | - | - | - | 441 | AV2 | Por caida | - | - | - | - | - | - | - | - | - | 32 | 18 | 125 (2,4) | [17 empty] | Contrapeso al 75% - Giro sentido de avance | 14.54 | 1.62623 | 85.12336 |  | 441 | CV1 | Loro | 20 (80) y 22 (16) | 15 | 5 | 100 | [25 empty] | Curva de cuello - Pit Cemento
1088 | 2014-07-11 | 14:30 | Juan Nieto - Jesus Ferraris | 441 | BT4 | 4-b | 12-19 mm | Gneis | - | - |  | - | - | - | - | - | - | 441 | AV2 | Por caida | - | - | - | - | - | - | - | - | - | 32 | 18 | 125 (2,4) |  | 100 | 100 | 100 | 100 | 100 | 100 | 100 | 100 | 100 | 100 | 100 | 96.12 | 10.07 | 1.32 | 0.69 | 0 | Contrapeso al 75% - Giro sentido de avance | 4.28 | 1.614022 | 24.86885 | 41.8% | 441 | CV1 | Loro | 20 (80) y 22(16) | 15 | 5 |  |  | 99.31 | HMG1-02658 | 2014-07-11 | 441-BT4 | 12-19 mm | 100 | 96.12 | 10.07 | 1.32 | 0.69 | 0 | 0 | 7.02 | [11 empty] | Curva de cuello - Pit Cemento
1089 | 2014-07-11 | 14:30 | Juan Nieto - Jesus Ferraris | 441 | BT5 | 4-b | 6-12 mm | Gneis | - | - |  | - | - | - | - | - | - | 441 | AV2 | Por caida | - | - | - | - | - | - | - | - | - | 32 | 18 | 125 (2,4) |  | 100 | 100 | 100 | 100 | 100 | 100 | 100 | 100 | 100 | 100 | 100 | 100 | 90.12 | 51.82 | 3.01 | 0.97 | Contrapeso al 75% - Giro sentido de avance | 3.79 | 1.582443 | 21.59085 | 36.29% | 441 | CV1 | Loro | 20 (80) y 22 (16) | 15 | 5 |  |  | 96.99 | HMG1-02657 | 2014-07-11 | 441-BT5 | 6-12 mm | 100 | 100 | 90.12 | 51.82 | 3.01 | 0.97 | 0 | 6.44 | [11 empty] | Curva de cuello - Pit Cemento
1090 | 2014-07-11 | 14:30 | Juan Nieto - Jesus Ferraris | 441 | BT6 | 4-b | 0-6 mm | Gneis | - | - |  | - | - | - | - | - | - | 441 | AV2 | Por caida | - | - | - | - | - | - | - | - | - | 32 | 18 | 125 (2,4) |  | 100 | 100 | 100 | 100 | 100 | 100 | 100 | 100 | 100 | 100 | 100 | 100 | 100 | 100 | 0 | 0 | Contrapeso al 75% - Giro sentido de avance | 2.22 | 1.630921 | 13.03432 | 21.91% | 441 | CV1 | Loro | 20 (80) y 22 (16) | 15 | 5 |  |  | 100 | HMG1-02656 | 2014-07-11 | 441-BT6 | 0-6 mm | 100 | 100 | 100 | 100 |  |  | 0 | [12 empty] | Curva de cuello - Pit Cemento
1091 | 2014-07-15 | 10:00 | Oscar Diaz | 411 | BT1 | 1-c |  | Gneis | 411 | AV1 | s/d | - | - | - | - | - | - | - | - | - | - | 130 | - | - | - | - | - | - | - | - | - | - |  | 100 | 100 | 100 | 100 | 100 | 100 | 100 | 100 | 100 | 100 | 100 | 100 | 100 | 100 | 5 | 0 | Control de % finos - Gneis | 85.04 | 1.3 | 397.9872 |  | - | - | - | - | - | - | [15 empty] | 5 | [9 empty] | Gris claro | Curva de cuello - Pit Cemento
1092 | 2014-07-15 | 10:00 | Oscar Diaz | 411 | BT2 | 1-c | 0-25 mm | Gneis | 411 | AV1 | s/d | - | - | - | - | - | - | - | - | - | - | 130 | - | - | - | - | - | - | - | - | - | - | [18 empty] | 4.76 | 1.605882 | 27.5184 | 11.23% | 411 | CV1 | Loro primaria | 65 | 10 (2), 22 (2) y 27 | - |  | 100 |  |  |  |  | 0-25 mm | [19 empty] | Curva de cuello - Pit Cemento
1093 | 2014-07-15 | 10:00 | Oscar Diaz | 411 | BT3 | 1-c | 25-180 mm | Gneis | 411 | AV1 | s/d | - | - | - | - | - | - | - | - | - | - | 130 | - | - | - | - | - | - | - | - | - | - | [18 empty] | 44.72 | 1.351064 | 217.5105 |  | 411 | CV1 | Loro primaria | 65 | 10 (2), 22 (2) y 27 | - | [6 empty] | 25-180 mm | [19 empty] | Curva de cuello - Pit Cemento
1094 | 2014-07-18 | 9:30 | Oscar Diaz - Gabriel San Martin | 421 | BT1 | 2-3 a |  | Gneis | - | - |  | 421 | AV1 | 41 | 421 | AV2 | 41 | - | - | - | - | - | - | 53 | 45 | 170 (1) | 46 | 22 | 160 (1,5) | - | - | - | [18 empty] | 64.54 | 1.36 | 315.98784 |  | 411 | CV1 | Loro primaria | 65 | 10 (2), 22 (2) y 27 | [27 empty] | Planchada - Pétreos
1095 | 2014-07-18 | 9:30 | Oscar Diaz - Gabriel San Martin | 421 | BT3 | 2-3 a |  | Gneis | - | - |  | 421 | AV1 | 41 | 421 | AV2 | 41 | - | - | - | - | - | - | 53 | 45 | 170 (1) | 46 | 22 | 160 (1,5) | - | - | - | [18 empty] | 35.66 | 1.69279 | 217.3136 |  | 421 | CV1 | Banana | 40 (4), 34 goma y 22 goma | 22 | 5 | 100 | [25 empty] | Planchada - Pétreos
1096 | 2014-07-18 | 9:30 | Oscar Diaz - Gabriel San Martin | 421 | BT6 | 2-3 a | 0-6 mm | Gneis | - | - |  | 421 | AV1 | 41 | 421 | AV2 | 41 | - | - | - | - | - | - | 53 | 45 | 170 (1) | 46 | 22 | 160 (1,5) | - | - | - |  | 100 | 100 | 100 | 100 | 100 | 100 | 100 | 100 | 100 | 100 | 100 | 100 | 100 | 100 | 98.73 | 0 |  | 6.58 | 1.672323 | 39.614 | 17.03% | 421 | CV1 | Banana | 40 (4), 34 goma y 22 goma | 22 | 5 |  |  |  | HMG1-02667 | 2014-07-18 | 421-BT6 | 0-6 mm | 100 | 100 | 100 | 100 | 98.73 | 78.09 | 0 | 2.58 | [11 empty] | Planchada - Pétreos
1097 | 2014-07-18 | 9:30 | Oscar Diaz - Gabriel San Martin | 421 | BT7 | 2-3 a | 6-19 mm | Gneis | - | - |  | 421 | AV1 | 41 | 421 | AV2 | 41 | - | - | - | - | - | - | 53 | 45 | 170 (1) | 46 | 22 | 160 (1,5) | - | - | - |  | 100 | 100 | 100 | 100 | 100 | 100 | 100 | 100 | 100 | 100 | 100 | 99.6 | 61.39 | 37.04 | 2.09 | 0.46 |  | 11.08 | 1.647059 | 65.69788 | 28.25% | 421 | CV2 | Sandvik | 22 | 5 |  |  | 97.91 |  | HMG1-02668 | 2014-07-18 | 421-BT7 | 6-19 mm | 100 | 99.6 | 61.39 | 37.04 | 2.09 | 0.46 | 0 | 6.61 |  |  |  | 33 | [7 empty] | Planchada - Pétreos
1098 | 2014-07-18 | 9:30 | Oscar Diaz - Gabriel San Martin | 421 | BT9 | 2-3 a | 20-38 mm | Gneis | - | - |  | 421 | AV1 | 41 | 421 | AV2 | 41 | - | - | - | - | - | - | 53 | 45 | 170 (1) | 46 | 22 | 160 (1,5) | - | - | - |  | 100 | 100 | 100 | 100 | 100 | 100 | 100 | 100 | 100 | 99.09 | 50.3 | 12.93 | 0.78 | 0.45 | 0.3 | 0 |  | 21.72 | 1.627686 | 127.272 | 54.72% | 421 | CV2 | Sandvik | 22 | 5 |  | 87.07 |  |  | HMG1-02669 | 2014-07-18 | 421-BT9 | 20-38 mm | 50.3 | 12.93 | 0.78 | 0.45 | 0.3 | 0 | 0 | 7.87 | [11 empty] | Planchada - Pétreos
1099 | 2014-07-21 | 10:00 | Jesus Ferraris | 411 | BT1 | 1-c |  | Gneis | 411 | AV1 | 81% | - | - | - | - | - | - | - | - | - | - | 130 | - | - | - | - | - | - | - | - | - | - |  | 100 | 100 | 100 | 100 | 100 | 100 | 100 | 100 | 100 | 100 | 100 | 100 | 100 | 100 | 4 | 0 | Control de % finos - Gneis | 81.56 | 1.3 | 381.7008 |  | - | - | - | - | - | - | [15 empty] | 4 | [9 empty] | Gris | Frente alto - Pit Cemento
1100 | 2014-07-21 | 10:00 | Jesus Ferraris | 411 | BT2 | 1-c | 0-25 mm | Gneis | 411 | AV1 | 81% | - | - | - | - | - | - | - | - | - | - | 130 | - | - | - | - | - | - | - | - | - | - | [18 empty] | 9.68 | 1.605882 | 55.96179 | 13.37% | 411 | CV1 | Loro primaria | 65 | 10 (2), 22 (2) y 27 | - |  | 100 |  |  |  |  | 0-25 mm | [19 empty] | Frente alto - Pit Cemento
1101 | 2014-07-21 | 10:00 | Jesus Ferraris | 411 | BT3 | 1-c | 25-180 mm | Gneis | 411 | AV1 | 81% | - | - | - | - | - | - | - | - | - | - | 130 | - | - | - | - | - | - | - | - | - | - | [18 empty] | 74.56 | 1.351064 | 362.6471 |  | 411 | CV1 | Loro primaria | 65 | 10 (2), 22 (2) y 27 | - | [6 empty] | 25-180 mm | [19 empty] | Frente alto - Pit Cemento
1102 | 2014-07-22 | 10:00 | Juan Nieto - Hugo Basualdo | 421 | BT1 | 2-3 a |  | Gneis | - | - |  | 421 | AV1 | 50 | 421 | AV2 | 50 | - | - | - | - | - | - | 53 |  | 190 (1,5) | 46 |  | 240 (2,8) | - | - | - | [18 empty] | 67.98 | 1.36 | 332.83008 |  | 411 | CV1 | Loro primaria | 65 | 10 (2), 22 (2) y 27 | [27 empty] | Frente alto - Pit Cemento
1103 | 2014-07-22 | 10:00 | Juan Nieto - Hugo Basualdo | 421 | BT3 | 2-3 a |  | Gneis | - | - |  | 421 | AV1 | 50 | 421 | AV2 | 50 | - | - | - | - | - | - | 53 |  | 190 (1,5) | 46 |  | 240 (2,8) | - | - | - | [18 empty] | 32.42 | 1.69279 | 197.5689 |  | 421 | CV1 | Banana | 40 (4), 34 goma y 22 goma | 22 | 5 | 100 | [25 empty] | Frente alto - Pit Cemento
1104 | 2014-07-22 | 10:00 | Juan Nieto - Hugo Basualdo | 421 | BT6 | 2-3 a | 0-6 mm | Gneis | - | - |  | 421 | AV1 | 50 | 421 | AV2 | 50 | - | - | - | - | - | - | 53 |  | 190 (1,5) | 46 |  | 240 (2,8) | - | - | - |  | 100 | 100 | 100 | 100 | 100 | 100 | 100 | 100 | 100 | 100 | 100 | 100 | 100 | 100 | 97.3 | 0 |  | 6.04 | 1.672323 | 36.363 | 13.84% | 421 | CV1 | Banana | 40 (4), 34 goma y 22 goma | 22 | 5 |  |  |  | HMG1-02673 | 2014-07-22 | 421-BT6 | 0-6 mm | 100 | 100 | 100 | 100 | 97.3 | 74.65 | 0 | 2.85 | [11 empty] | Frente alto - Pit Cemento
1105 | 2014-07-22 | 10:00 | Juan Nieto - Hugo Basualdo | 421 | BT7 | 2-3 a | 6-19 mm | Gneis | - | - |  | 421 | AV1 | 50 | 421 | AV2 | 50 | - | - | - | - | - | - | 53 |  | 190 (1,5) | 46 |  | 240 (2,8) | - | - | - |  | 100 | 100 | 100 | 100 | 100 | 100 | 100 | 100 | 100 | 100 | 100 | 99.23 | 62.15 | 38.68 | 3.81 | 0.78 |  | 14.52 | 1.647059 | 86.09506 | 32.77% | 421 | CV2 | Sandvik | 22 | 5 |  |  | 96.19 |  | HMG1-02677 | 2014-07-22 | 421-BT7 | 6-19 mm | 100 | 99.23 | 62.15 | 38.68 | 3.81 | 0.78 | 0 | 6.57 | [11 empty] | Frente alto - Pit Cemento
1106 | 2014-07-22 | 10:00 | Juan Nieto - Hugo Basualdo | 421 | BT9 | 2-3 a | 20-38 mm | Gneis | - | - |  | 421 | AV1 | 50 | 421 | AV2 | 50 | - | - | - | - | - | - | 53 |  | 190 (1,5) | 46 |  | 240 (2,8) | - | - | - |  | 100 | 100 | 100 | 100 | 100 | 100 | 100 | 100 | 100 | 98.51 | 49.54 | 16.6 | 0.93 | 0.59 | 0.48 | 0 |  | 23.94 | 1.627686 | 140.2805 | 53.39% | 421 | CV2 | Sandvik | 22 | 5 |  | 83.4 |  |  | HMG1-02678 | 2014-07-22 | 421-BT9 | 20-38 mm | 49.54 | 16.6 | 0.93 | 0.59 | 0.48 | 0 | 0 | 7.84 | [11 empty] | Frente alto - Pit Cemento
1107 | 2014-07-22 | 10:30 | Juan Nieto - Hugo Basualdo | 441 | BT1 | 4-b |  | Gneis | - | - |  | - | - | - | - | - | - | 441 | AV2 | Por caida | - | - | - | - | - | - | - | - | - | 32 | 19 | 125 (2) | [17 empty] | Cambio de camara entre concavo y manto | 11.52 | 1.640502 | 68.03491 |  | - | - | - | - | - | - | [26 empty] | Frente alto - Pit Cemento
1108 | 2014-07-22 | 10:30 | Juan Nieto - Hugo Basualdo | 441 | BT3 | 4-b |  | Gneis | - | - |  | - | - | - | - | - | - | 441 | AV2 | Por caida | - | - | - | - | - | - | - | - | - | 32 | 19 | 125 (2) | [17 empty] | Cambio de camara entre concavo y manto | 4.56 | 1.62623 | 26.69618 |  | 441 | CV1 | Loro | 20 (80) y 22 (16) | 15 | 5 | 100 | [25 empty] | Frente alto - Pit Cemento
1109 | 2014-07-22 | 10:30 | Juan Nieto - Hugo Basualdo | 441 | BT4 | 4-b | 12-19 mm | Gneis | - | - |  | - | - | - | - | - | - | 441 | AV2 | Por caida | - | - | - | - | - | - | - | - | - | 32 | 19 | 125 (2) |  | 100 | 100 | 100 | 100 | 100 | 100 | 100 | 100 | 100 | 100 | 100 | 99.08 | 8.08 | 1.29 | 0.68 | 0 | Cambio de camara entre concavo y manto | 4.78 | 1.614022 | 27.77409 | 40.06% | 441 | CV1 | Loro | 20 (80) y 22(16) | 15 | 5 |  |  | 99.32 | HMG1-02676 | 2014-07-22 | 441-BT4 | 12-19 mm | 100 | 99.08 | 8.08 | 1.29 | 0.68 | 0 | 0 | 6.99 | [11 empty] | Frente alto - Pit Cemento
1110 | 2014-07-22 | 10:30 | Juan Nieto - Hugo Basualdo | 441 | BT5 | 4-b | 6-12 mm | Gneis | - | - |  | - | - | - | - | - | - | 441 | AV2 | Por caida | - | - | - | - | - | - | - | - | - | 32 | 19 | 125 (2) |  | 100 | 100 | 100 | 100 | 100 | 100 | 100 | 100 | 100 | 100 | 100 | 100 | 91.81 | 55.54 | 3.18 | 0.9 | Cambio de camara entre concavo y manto | 4.06 | 1.582443 | 23.12898 | 33.36% | 441 | CV1 | Loro | 20 (80) y 22 (16) | 15 | 5 |  |  | 96.82 | HMG1-02675 | 2014-07-22 | 441-BT5 | 6-12 mm | 100 | 100 | 91.81 | 55.54 | 3.18 | 0.9 | 0 | 6.4 | [11 empty] | Frente alto - Pit Cemento
1111 | 2014-07-22 | 10:30 | Juan Nieto - Hugo Basualdo | 441 | BT6 | 4-b | 0-6 mm | Gneis | - | - |  | - | - | - | - | - | - | 441 | AV2 | Por caida | - | - | - | - | - | - | - | - | - | 32 | 19 | 125 (2) |  | 100 | 100 | 100 | 100 | 100 | 100 | 100 | 100 | 100 | 100 | 100 | 100 | 100 | 100 | 0 | 0 | Cambio de camara entre concavo y manto | 3.14 | 1.630921 | 18.43593 | 26.59% | 441 | CV1 | Loro | 20 (80) y 22 (16) | 15 | 5 |  |  | 100 | HMG1-02674 | 2014-07-22 | 441-BT6 | 0-6 mm | 100 | 100 | 100 | 100 |  |  | 0 | [12 empty] | Frente alto - Pit Cemento
1112 | 2014-07-30 | 14:30 | Jorge Corvalan - Gabriel San Martin | 421 | BT1 | 2-3 a |  | Gneis | - | - |  | 421 | AV1 | 52 | 421 | AV2 | 52 | - | - | - | - | - | - | 53 | 46 | 200 (1,8) | 46 | 22 | 170 (2,3) | - | - | - | [18 empty] | 73.38 | 1.36 | 359.26848 |  | 411 | CV1 | Loro primaria | 65 | 10 (2), 22 (2) y 27 | [27 empty] | Curva de cuello - Pit Cemento
1113 | 2014-07-30 | 14:30 | Jorge Corvalan - Gabriel San Martin | 421 | BT3 | 2-3 a |  | Gneis | - | - |  | 421 | AV1 | 52 | 421 | AV2 | 52 | - | - | - | - | - | - | 53 | 46 | 200 (1,8) | 46 | 22 | 170 (2,3) | - | - | - |  | 100 | 100 | 100 | 100 | 100 | 100 | 100 | 95.1 | 74.4 | 35.2 | 2.1 | 1 | 0.5 | 0.4 | 0.3 | 0 |  | 35.28 | 1.69279 | 214.9979 |  | 421 | CV1 | Banana | 40 (4), 34 goma y 22 goma | 22 | 5 | 64.8 | [25 empty] | Curva de cuello - Pit Cemento
1114 | 2014-07-30 | 14:30 | Jorge Corvalan - Gabriel San Martin | 421 | BT6 | 2-3 a | 0-6 mm | Gneis | - | - |  | 421 | AV1 | 52 | 421 | AV2 | 52 | - | - | - | - | - | - | 53 | 46 | 200 (1,8) | 46 | 22 | 170 (2,3) | - | - | - |  | 100 | 100 | 100 | 100 | 100 | 100 | 100 | 100 | 100 | 100 | 100 | 100 | 100 | 100 | 96.98 | 0 |  | 6.32 | 1.672323 | 38.0487 | 14.38% | 421 | CV1 | Banana | 40 (4), 34 goma y 22 goma | 22 | 5 |  |  |  | HMG1-02687 | 2014-07-30 | 421-BT6 | 0-6 mm | 100 | 100 | 100 | 100 | 96.98 | 74.17 | 0 | 2.88 | [11 empty] | Curva de cuello - Pit Cemento
1115 | 2014-07-30 | 14:30 | Jorge Corvalan - Gabriel San Martin | 421 | BT7 | 2-3 a | 6-19 mm | Gneis | - | - |  | 421 | AV1 | 52 | 421 | AV2 | 52 | - | - | - | - | - | - | 53 | 46 | 200 (1,8) | 46 | 22 | 170 (2,3) | - | - | - |  | 100 | 100 | 100 | 100 | 100 | 100 | 100 | 100 | 100 | 100 | 100 | 98.86 | 63.36 | 39.96 | 2.66 | 0.54 |  | 12.5 | 1.647059 | 74.11765 | 28.02% | 421 | CV2 | Sandvik | 22 | 5 |  |  | 97.34 |  | HMG1-02691 | 2014-07-30 | 421-BT7 | 6-19 mm | 100 | 98.86 | 63.36 | 39.96 | 2.66 | 0.54 | 0 | 6.58 |  |  |  | 36 | [7 empty] | Curva de cuello - Pit Cemento
1116 | 2014-07-30 | 14:30 | Jorge Corvalan - Gabriel San Martin | 421 | BT9 | 2-3 a | 20-38 mm | Gneis | - | - |  | 421 | AV1 | 52 | 421 | AV2 | 52 | - | - | - | - | - | - | 53 | 46 | 200 (1,8) | 46 | 22 | 170 (2,3) | - | - | - |  | 100 | 100 | 100 | 100 | 100 | 100 | 100 | 100 | 100 | 100 | 54.81 | 15.9 | 0.59 | 0.42 | 0.33 | 0 |  | 26 | 1.627686 | 152.3514 | 57.6% | 421 | CV2 | Sandvik | 22 | 5 |  | 84.1 |  |  | HMG1-02692 | 2014-07-30 | 421-BT9 | 20-38 mm | 54.81 | 15.9 | 0.59 | 0.42 | 0.33 | 0 | 0 | 7.83 | [11 empty] | Curva de cuello - Pit Cemento
1117 | 2014-07-30 | 14:30 | Jorge Corvalan - Gabriel San Martin | 441 | BT1 | 4-b |  | Gneis | - | - |  | - | - | - | - | - | - | 441 | AV2 | Por caida | - | - | - | - | - | - | - | - | - | 32 | 19 | 135 (2,5) | [17 empty] | Cambio de camara entre concavo y manto | 12.54 | 1.640502 | 74.05884 |  | - | - | - | - | - | - | [26 empty] | Curva de cuello - Pit Cemento
1118 | 2014-07-30 | 14:30 | Jorge Corvalan - Gabriel San Martin | 441 | BT3 | 4-b |  | Gneis | - | - |  | - | - | - | - | - | - | 441 | AV2 | Por caida | - | - | - | - | - | - | - | - | - | 32 | 19 | 135 (2,5) | [17 empty] | Cambio de camara entre concavo y manto | 7.44 | 1.62623 | 43.55693 |  | 441 | CV1 | Loro | 20 (80) y 22 (16) | 15 | 5 | 100 | [25 empty] | Curva de cuello - Pit Cemento
1119 | 2014-07-30 | 14:30 | Jorge Corvalan - Gabriel San Martin | 441 | BT4 | 4-b | 12-19 mm | Gneis | - | - |  | - | - | - | - | - | - | 441 | AV2 | Por caida | - | - | - | - | - | - | - | - | - | 32 | 19 | 135 (2,5) |  | 100 | 100 | 100 | 100 | 100 | 100 | 100 | 100 | 100 | 100 | 100 | 97.12 | 8.16 | 1.08 | 0.61 | 0 | Cambio de camara entre concavo y manto | 4.88 | 1.614022 | 28.35514 | 38.29% | 441 | CV1 | Loro | 20 (80) y 22(16) | 15 | 5 |  |  | 99.39 | HMG1-02690 | 2014-07-30 | 441-BT4 | 12-19 mm | 100 | 97.12 | 8.16 | 1.08 | 0.61 | 0 | 0 | 7.01 | [11 empty] | Curva de cuello - Pit Cemento
1120 | 2014-07-30 | 14:30 | Jorge Corvalan - Gabriel San Martin | 441 | BT5 | 4-b | 6-12 mm | Gneis | - | - |  | - | - | - | - | - | - | 441 | AV2 | Por caida | - | - | - | - | - | - | - | - | - | 32 | 19 | 135 (2,5) |  | 100 | 100 | 100 | 100 | 100 | 100 | 100 | 100 | 100 | 100 | 100 | 100 | 90.16 | 52.28 | 2.47 | 0.7 | Cambio de camara entre concavo y manto | 4.6 | 1.582443 | 26.20525 | 35.39% | 441 | CV1 | Loro | 20 (80) y 22 (16) | 15 | 5 |  |  | 97.53 | HMG1-02689 | 2014-07-30 | 441-BT5 | 6-12 mm | 100 | 100 | 90.16 | 52.28 | 2.47 | 0.7 | 0 | 6.45 | [11 empty] | Curva de cuello - Pit Cemento
1121 | 2014-07-30 | 14:30 | Jorge Corvalan - Gabriel San Martin | 441 | BT6 | 4-b | 0-6 mm | Gneis | - | - |  | - | - | - | - | - | - | 441 | AV2 | Por caida | - | - | - | - | - | - | - | - | - | 32 | 19 | 135 (2,5) |  | 100 | 100 | 100 | 100 | 100 | 100 | 100 | 100 | 100 | 100 | 100 | 100 | 100 | 100 | 0 | 0 | Cambio de camara entre concavo y manto | 3.32 | 1.630921 | 19.49277 | 26.32% | 441 | CV1 | Loro | 20 (80) y 22 (16) | 15 | 5 |  |  | 100 | HMG1-02688 | 2014-07-30 | 441-BT6 | 0-6 mm | 100 | 100 | 100 | 100 |  |  | 0 | [12 empty] | Curva de cuello - Pit Cemento
1122 | 2014-08-08 | 9:00 | David Lopez | 411 | BT1 | 1-c |  | Caliza | 411 | AV1 | s/d | - | - | - | - | - | - | - | - | - | - | 130 | - | - | - | - | - | - | - | - | - | - |  | 100 | 100 | 100 | 100 | 100 | 100 | 100 | 100 | 100 | 100 | 100 | 100 | 100 | 100 | 17 | 0 | Control de % finos - Caliza | 114.24 | 1.3 | 534.6432 |  | - | - | - | - | - | - | [15 empty] | 17 | [9 empty] | Blanco-gris | Frente alto - Pit Cemento
1123 | 2014-08-08 | 9:00 | David Lopez | 411 | BT2 | 1-c | 0-25 mm | Caliza | 411 | AV1 | s/d | - | - | - | - | - | - | - | - | - | - | 130 | - | - | - | - | - | - | - | - | - | - | [18 empty] | 29.8 | 1.605882 | 172.2791 | 24.37% | 411 | CV1 | Loro primaria | 65 | 10 (2), 22 (2) y 27 | - |  | 100 |  |  |  |  | 0-25 mm | [19 empty] | Frente alto - Pit Cemento
1124 | 2014-08-08 | 9:00 | David Lopez | 411 | BT3 | 1-c | 25-180 mm | Caliza | 411 | AV1 | s/d | - | - | - | - | - | - | - | - | - | - | 130 | - | - | - | - | - | - | - | - | - | - | [18 empty] | 100.24 | 1.351064 | 487.5503 |  | 411 | CV1 | Loro primaria | 65 | 10 (2), 22 (2) y 27 | - | [6 empty] | 25-180 mm | [19 empty] | Frente alto - Pit Cemento
1125 | 2014-08-08 | 14:00 | Hugo Basualdo - Jesus Ferraris | 421 | BT1 | 2-3 a |  | Caliza | - | - |  | 421 | AV1 | 55 | 421 | AV2 | 55 | - | - | - | - | - | - | 53 | 47 | 160 (1,3) | 46 | 23 | 170 (1,8) | - | - | - | [18 empty] | 52.1 | 1.36 | 255.0816 |  | 411 | CV1 | Loro primaria | 65 | 10 (2), 22 (2) y 27 | [27 empty] | Frente alto - Pit Cemento
1126 | 2014-08-08 | 14:00 | Hugo Basualdo - Jesus Ferraris | 421 | BT3 | 2-3 a |  | Caliza | - | - |  | 421 | AV1 | 55 | 421 | AV2 | 55 | - | - | - | - | - | - | 53 | 47 | 160 (1,3) | 46 | 23 | 170 (1,8) | - | - | - | [17 empty] | Piso de paños de 40 mm limpios | 24.74 | 1.69279 | 150.7666 |  | 421 | CV1 | Banana | 40 (4), 34 goma y 22 goma | 22 | 5 | 100 | [25 empty] | Frente alto - Pit Cemento
1127 | 2014-08-08 | 14:00 | Hugo Basualdo - Jesus Ferraris | 421 | BT6 | 2-3 a | 0-6 mm | Caliza | - | - |  | 421 | AV1 | 55 | 421 | AV2 | 55 | - | - | - | - | - | - | 53 | 47 | 160 (1,3) | 46 | 23 | 170 (1,8) | - | - | - |  | 100 | 100 | 100 | 100 | 100 | 100 | 100 | 100 | 100 | 100 | 100 | 100 | 100 | 100 | 98.88 | 0 |  | 6.3 | 1.672323 | 37.9283 | 15.75% | 421 | CV1 | Banana | 40 (4), 34 goma y 22 goma | 22 | 5 |  |  |  | HMG1-02709 | 2014-08-08 | 421-BT6 | 0-6 mm | 100 | 100 | 100 | 100 | 98.88 | 77.27 | 0 | 2.69 | [11 empty] | Frente alto - Pit Cemento
1128 | 2014-08-08 | 14:00 | Hugo Basualdo - Jesus Ferraris | 421 | BT7 | 2-3 a | 6-19 mm | Caliza | - | - |  | 421 | AV1 | 55 | 421 | AV2 | 55 | - | - | - | - | - | - | 53 | 47 | 160 (1,3) | 46 | 23 | 170 (1,8) | - | - | - |  | 100 | 100 | 100 | 100 | 100 | 100 | 100 | 100 | 100 | 100 | 100 | 98.22 | 61.49 | 36.69 | 3.69 | 0.79 |  | 13 | 1.647059 | 77.08235 | 32% | 421 | CV2 | Sandvik | 22 | 5 |  |  | 96.31 |  | HMG1-02712 | 2014-08-08 | 421-BT7 | 6-19 mm | 100 | 98.22 | 61.49 | 36.69 | 3.69 | 0.79 | 0 | 6.61 |  |  |  | 28 | [7 empty] | Frente alto - Pit Cemento
1129 | 2014-08-08 | 14:00 | Hugo Basualdo - Jesus Ferraris | 421 | BT9 | 2-3 a | 20-38 mm | Caliza | - | - |  | 421 | AV1 | 55 | 421 | AV2 | 55 | - | - | - | - | - | - | 53 | 47 | 160 (1,3) | 46 | 23 | 170 (1,8) | - | - | - |  | 100 | 100 | 100 | 100 | 100 | 100 | 100 | 100 | 100 | 98.92 | 55.61 | 17.88 | 0.98 | 0.56 | 0.39 | 0 | Piso de paños de 40 mm limpios | 21.48 | 1.627686 | 125.8657 | 52.25% | 421 | CV2 | Sandvik | 22 | 5 |  | 82.12 |  |  | HMG1-02713 | 2014-08-08 | 421-BT9 | 20-38 mm | 55.61 | 17.88 | 0.98 | 0.56 | 0.39 | 0 | 0 | 7.82 | [11 empty] | Frente alto - Pit Cemento
1130 | 2014-08-08 | 14:30 | Hugo Basualdo - Jesus Ferraris | 441 | BT1 | 4-c |  | Caliza | - | - |  | - | - | - | - | - | - | 441 | AV2 | Por caida | - | - | - | - | - | - | - | - | - | 32 | 15.5 | 150 (3) | [18 empty] | 13.76 | 1.640502 | 81.26392 |  | - | - | - | - | - | - | [26 empty] | Frente alto - Pit Cemento
1131 | 2014-08-08 | 14:30 | Hugo Basualdo - Jesus Ferraris | 441 | BT3 | 4-c |  | Caliza | - | - |  | - | - | - | - | - | - | 441 | AV2 | Por caida | - | - | - | - | - | - | - | - | - | 32 | 15.5 | 150 (3) | [18 empty] | 3.88 | 1.62623 | 22.71517 |  | 441 | CV1 | Loro | 20 (80) y 22 (16) | 15 | 5 | 100 | [25 empty] | Frente alto - Pit Cemento
1132 | 2014-08-08 | 14:30 | Hugo Basualdo - Jesus Ferraris | 441 | BT4 | 4-c | 6-19 mm | Caliza | - | - |  | - | - | - | - | - | - | 441 | AV2 | Por caida | - | - | - | - | - | - | - | - | - | 32 | 15.5 | 150 (3) |  | 100 | 100 | 100 | 100 | 100 | 100 | 100 | 100 | 100 | 100 | 100 | 99.8 | 62.31 | 36.22 | 3.75 | 0.75 |  | 10.36 | 1.614022 | 60.19656 | 61.57% | 441 | CV1 | Loro | 20 (80) y 22 (16) | 15 | 5 |  |  | 96.25 | HMG1-02711 | 2014-08-08 | 441-BT4 | 6-19 mm | 100 | 99.8 | 62.31 | 36.22 | 3.75 | 0.75 | 0 | 6.59 |  |  |  | 12 | [7 empty] | Frente alto - Pit Cemento
1133 | 2014-08-08 | 14:30 | Hugo Basualdo - Jesus Ferraris | 441 | BT6 | 4-c | 0-6 mm | Caliza | - | - |  | - | - | - | - | - | - | 441 | AV2 | Por caida | - | - | - | - | - | - | - | - | - | 32 | 15.5 | 150 (3) |  | 100 | 100 | 100 | 100 | 100 | 100 | 100 | 100 | 100 | 100 | 100 | 100 | 100 | 100 | 0 | 0 |  | 6.4 | 1.630921 | 37.57642 | 38.43% | 441 | CV1 | Loro | 20 (80) y 22 (16) | 15 | 5 |  |  | 100 | HMG1-02710 | 2014-08-08 | 441-BT6 | 0-6 mm | 100 | 100 | 100 | 100 |  |  | 0 | [12 empty] | Frente alto - Pit Cemento
1134 | 2014-08-13 | 14:00 | Oscar Diaz - Gabriel San Martin | 421 | BT1 | 2-3 a |  | Gneis | - | - |  | 421 | AV1 | 48 | 421 | AV2 | 46 | - | - | - | - | - | - | 53 | 45 | 160 (1,5) | 46 | 32 | 180 (2) | - | - | - | [18 empty] | 47.34 | 1.36 | 231.77664 |  | 411 | CV1 | Loro primaria | 65 | 10 (2), 22 (2) y 27 | [27 empty] | Nivel 535 y Curva de cuello - Pit Cemento
1135 | 2014-08-13 | 14:00 | Oscar Diaz - Gabriel San Martin | 421 | BT3 | 2-3 a |  | Gneis | - | - |  | 421 | AV1 | 48 | 421 | AV2 | 46 | - | - | - | - | - | - | 53 | 45 | 160 (1,5) | 46 | 32 | 180 (2) | - | - | - | [18 empty] | 34.24 | 1.69279 | 208.6601 |  | 421 | CV1 | Banana | 40 (4), 34 goma y 22 goma | 22 | 5 | 100 | [25 empty] | Nivel 535 y Curva de cuello - Pit Cemento
1136 | 2014-08-13 | 14:00 | Oscar Diaz - Gabriel San Martin | 421 | BT6 | 2-3 a | 0-6 mm | Gneis | - | - |  | 421 | AV1 | 48 | 421 | AV2 | 46 | - | - | - | - | - | - | 53 | 45 | 160 (1,5) | 46 | 32 | 180 (2) | - | - | - |  | 100 | 100 | 100 | 100 | 100 | 100 | 100 | 100 | 100 | 100 | 100 | 100 | 100 | 100 | 97.34 | 0 |  | 5.76 | 1.672323 | 34.6773 | 14.7% | 421 | CV1 | Banana | 40 (4), 34 goma y 22 goma | 22 | 5 |  |  |  | HMG1-02716 | 2014-08-13 | 421-BT6 | 0-6 mm | 100 | 100 | 100 | 100 | 97.34 | 73.35 | 0 | 2.9 | [11 empty] | Nivel 535 y Curva de cuello - Pit Cemento
1137 | 2014-08-13 | 14:00 | Oscar Diaz - Gabriel San Martin | 421 | BT7 | 2-3 a | 6-19 mm | Gneis | - | - |  | 421 | AV1 | 48 | 421 | AV2 | 46 | - | - | - | - | - | - | 53 | 45 | 160 (1,5) | 46 | 32 | 180 (2) | - | - | - |  | 100 | 100 | 100 | 100 | 100 | 100 | 100 | 100 | 100 | 100 | 100 | 98.48 | 66.55 | 41.42 | 2.62 | 0.19 |  | 10.54 | 1.647059 | 62.496 | 26.49% | 421 | CV2 | Sandvik | 22 | 5 |  |  | 97.38 |  | HMG1-02719 | 2014-08-13 | 421-BT7 | 6-19 mm | 100 | 98.48 | 66.55 | 41.42 | 2.62 | 0.19 | 0 | 6.57 | [11 empty] | Nivel 535 y Curva de cuello - Pit Cemento
1138 | 2014-08-13 | 14:00 | Oscar Diaz - Gabriel San Martin | 421 | BT9 | 2-3 a | 20-38 mm | Gneis | - | - |  | 421 | AV1 | 48 | 421 | AV2 | 46 | - | - | - | - | - | - | 53 | 45 | 160 (1,5) | 46 | 32 | 180 (2) | - | - | - |  | 100 | 100 | 100 | 100 | 100 | 100 | 100 | 100 | 100 | 100 | 43.14 | 11.63 | 0.55 | 0.24 | 0.14 | 0 |  | 23.68 | 1.627686 | 138.757 | 58.81% | 421 | CV2 | Sandvik | 22 | 5 |  | 88.37 |  |  | HMG1-02720 | 2014-08-13 | 421-BT9 | 20-38 mm | 43.14 | 11.63 | 0.55 | 0.24 | 0.14 | 0 | 0 | 7.88 | [11 empty] | Nivel 535 y Curva de cuello - Pit Cemento
1139 | 2014-08-13 | 14:30 | Oscar Diaz - Gabriel San Martin | 441 | BT1 | 4-c |  | Gneis | - | - |  | - | - | - | - | - | - | 441 | AV2 | Por caida | - | - | - | - | - | - | - | - | - | 32 | 20 | 130 (2,5) | [18 empty] | 8.48 | 1.640502 | 50.08126 |  | - | - | - | - | - | - | [26 empty] | Nivel 535 y Curva de cuello - Pit Cemento
1140 | 2014-08-13 | 14:30 | Oscar Diaz - Gabriel San Martin | 441 | BT3 | 4-c |  | Gneis | - | - |  | - | - | - | - | - | - | 441 | AV2 | Por caida | - | - | - | - | - | - | - | - | - | 32 | 20 | 130 (2,5) | [18 empty] | 9.5 | 1.62623 | 55.61705 |  | 441 | CV1 | Loro | 20 (80) y 22 (16) | 15 | 5 | 100 | [25 empty] | Nivel 535 y Curva de cuello - Pit Cemento
1141 | 2014-08-13 | 14:30 | Oscar Diaz - Gabriel San Martin | 441 | BT4 | 4-c | 6-19 mm | Gneis | - | - |  | - | - | - | - | - | - | 441 | AV2 | Por caida | - | - | - | - | - | - | - | - | - | 32 | 20 | 130 (2,5) |  | 100 | 100 | 100 | 100 | 100 | 100 | 100 | 100 | 100 | 100 | 100 | 98.12 | 56.57 | 31.85 | 1.69 | 0.47 |  | 7.58 | 1.614022 | 44.04343 | 74.85% | 441 | CV1 | Loro | 20 (80) y 22 (16) | 15 | 5 |  |  | 98.31 | HMG1-02718 | 2014-08-13 | 441-BT4 | 6-19 mm | 100 | 98.12 | 56.57 | 31.85 | 1.69 | 0.47 | 0 | 6.73 | [11 empty] | Nivel 535 y Curva de cuello - Pit Cemento
1142 | 2014-08-13 | 14:30 | Oscar Diaz - Gabriel San Martin | 441 | BT6 | 4-c | 0-6 mm | Gneis | - | - |  | - | - | - | - | - | - | 441 | AV2 | Por caida | - | - | - | - | - | - | - | - | - | 32 | 20 | 130 (2,5) |  | 100 | 100 | 100 | 100 | 100 | 100 | 100 | 100 | 100 | 100 | 100 | 100 | 100 | 100 | 0 | 0 |  | 2.52 | 1.630921 | 14.79571 | 25.15% | 441 | CV1 | Loro | 20 (80) y 22 (16) | 15 | 5 |  |  | 100 | HMG1-02717 | 2014-08-13 | 441-BT6 | 0-6 mm | 100 | 100 | 100 | 100 |  |  | 0 | [12 empty] | Nivel 535 y Curva de cuello - Pit Cemento
1143 | 2014-08-14 | 10:30 | Pablo Tabares | 411 | BT1 | 1-c |  | Gneis | 411 | AV1 | s/d | - | - | - | - | - | - | - | - | - | - | 130 | - | - | - | - | - | - | - | - | - | - |  | 100 | 100 | 100 | 100 | 100 | 100 | 100 | 100 | 100 | 100 | 100 | 100 | 100 | 100 | 13 | 0 | Control de % finos - Gneis | 95.2 | 1.3 | 445.536 |  | - | - | - | - | - | - | [15 empty] | 13 | [9 empty] | Gris | Nivel 535 y Curva de cuello - Pit Cemento
1144 | 2014-08-14 | 10:30 | Pablo Tabares | 411 | BT2 | 1-c | 0-25 mm | Gneis | 411 | AV1 | s/d | - | - | - | - | - | - | - | - | - | - | 130 | - | - | - | - | - | - | - | - | - | - | [18 empty] | 21.88 | 1.605882 | 126.4921 | 28.55% | 411 | CV1 | Loro primaria | 65 | 10 (2), 22 (2) y 27 | - |  | 100 |  |  |  |  | 0-25 mm | [19 empty] | Nivel 535 y Curva de cuello - Pit Cemento
1145 | 2014-08-14 | 10:30 | Pablo Tabares | 411 | BT3 | 1-c | 25-180 mm | Gneis | 411 | AV1 | s/d | - | - | - | - | - | - | - | - | - | - | 130 | - | - | - | - | - | - | - | - | - | - | [18 empty] | 65.08 | 1.351064 | 316.538 |  | 411 | CV1 | Loro primaria | 65 | 10 (2), 22 (2) y 27 | - | [6 empty] | 25-180 mm | [19 empty] | Nivel 535 y Curva de cuello - Pit Cemento
1146 | 2014-08-19 | 11:30 | Jesus Ferraris | 411 | BT1 | 1-c |  | Gneis | 411 | AV1 | s/d | - | - | - | - | - | - | - | - | - | - | 130 | - | - | - | - | - | - | - | - | - | - |  | 100 | 100 | 100 | 100 | 100 | 100 | 100 | 100 | 100 | 100 | 100 | 100 | 100 | 100 | 7 | 0 | Control de % finos - Gneis | 91.64 | 1.3 | 428.8752 |  | - | - | - | - | - | - | [15 empty] | 7 | [9 empty] | Gris claro | Curva de cuello - Pit Cemento
1147 | 2014-08-19 | 11:30 | Jesus Ferraris | 411 | BT2 | 1-c | 0-25 mm | Gneis | 411 | AV1 | s/d | - | - | - | - | - | - | - | - | - | - | 130 | - | - | - | - | - | - | - | - | - | - | [18 empty] | 17.04 | 1.605882 | 98.51125 | 19.42% | 411 | CV1 | Loro primaria | 65 | 10 (2), 22 (2) y 27 | - |  | 100 |  |  |  |  | 0-25 mm | [19 empty] | Curva de cuello - Pit Cemento
1148 | 2014-08-19 | 11:30 | Jesus Ferraris | 411 | BT3 | 1-c | 25-180 mm | Gneis | 411 | AV1 | s/d | - | - | - | - | - | - | - | - | - | - | 130 | - | - | - | - | - | - | - | - | - | - | [18 empty] | 84.04 | 1.351064 | 408.7563 |  | 411 | CV1 | Loro primaria | 65 | 10 (2), 22 (2) y 27 | - | [6 empty] | 25-180 mm | [19 empty] | Curva de cuello - Pit Cemento
1149 | 2014-08-22 |  | Pablo Tabares - Oscar Diaz | 421 | BT1 | 2-3 a |  | Gneis | - | - |  | 421 | AV1 | 43 | 421 | AV2 | 43 | - | - | - | - | - | - | 53 | 46 | 170 (1,5) | 46 | 22 | 210 (3) | - | - | - | [18 empty] | 50.62 | 1.36 | 247.83552 |  | 411 | CV1 | Loro primaria | 65 | 10 (2), 22 (2) y 27 | [27 empty] | Nivel 535 - Pit Cemento
1150 | 2014-08-22 |  | Pablo Tabares - Oscar Diaz | 421 | BT3 | 2-3 a |  | Gneis | - | - |  | 421 | AV1 | 43 | 421 | AV2 | 43 | - | - | - | - | - | - | 53 | 46 | 170 (1,5) | 46 | 22 | 210 (3) | - | - | - | [18 empty] | 33.44 | 1.69279 | 203.7848 |  | 421 | CV1 | Banana | 40 (4), 34 goma y 22 goma | 22 | 5 | 100 | [25 empty] | Nivel 535 - Pit Cemento
1151 | 2014-08-22 |  | Pablo Tabares - Oscar Diaz | 421 | BT6 | 2-3 a | 0-6 mm | Gneis | - | - |  | 421 | AV1 | 43 | 421 | AV2 | 43 | - | - | - | - | - | - | 53 | 46 | 170 (1,5) | 46 | 22 | 210 (3) | - | - | - |  | 100 | 100 | 100 | 100 | 100 | 100 | 100 | 100 | 100 | 100 | 100 | 100 | 100 | 100 | 96.8 | 0 |  | 3.76 | 1.672323 | 22.63657 | 9.988% | 421 | CV1 | Banana | 40 (4), 34 goma y 22 goma | 22 | 5 |  |  |  | HMG1-02730 | 2014-08-22 | 421-BT6 | 0-6 mm | 100 | 100 | 100 | 100 | 96.8 | 73.84 | 0 | 2.93 | [11 empty] | Nivel 535 - Pit Cemento
1152 | 2014-08-22 |  | Pablo Tabares - Oscar Diaz | 421 | BT7 | 2-3 a | 6-19 mm | Gneis | - | - |  | 421 | AV1 | 43 | 421 | AV2 | 43 | - | - | - | - | - | - | 53 | 46 | 170 (1,5) | 46 | 22 | 210 (3) | - | - | - |  | 100 | 100 | 100 | 100 | 100 | 100 | 100 | 100 | 100 | 100 | 100 | 99.05 | 66.74 | 38.11 | 2.1 | 0.44 |  | 9.7 | 1.647059 | 57.51529 | 25.38% | 421 | CV2 | Sandvik | 22 | 5 |  |  | 97.9 |  | HMG1-02733 | 2014-08-22 | 421-BT7 | 6-19 mm | 100 | 99.05 | 66.74 | 38.11 | 2.1 | 0.44 | 0 | 6.6 | [11 empty] | Nivel 535 - Pit Cemento
1153 | 2014-08-22 |  | Pablo Tabares - Oscar Diaz | 421 | BT9 | 2-3 a | 20-38 mm | Gneis | - | - |  | 421 | AV1 | 43 | 421 | AV2 | 43 | - | - | - | - | - | - | 53 | 46 | 170 (1,5) | 46 | 22 | 210 (3) | - | - | - |  | 100 | 100 | 100 | 100 | 100 | 100 | 100 | 100 | 100 | 100 | 40.09 | 12.13 | 0.59 | 0.31 | 0.22 | 0 |  | 25 | 1.627686 | 146.4917 | 64.64% | 421 | CV2 | Sandvik | 22 | 5 |  | 87.87 |  |  | HMG1-02734 | 2014-08-22 | 421-BT9 | 20-38 mm | 40.09 | 12.13 | 0.59 | 0.31 | 0.22 | 0 | 0 | 7.87 | [11 empty] | Nivel 535 - Pit Cemento
1154 | 2014-08-22 |  | Pablo Tabares - Oscar Diaz | 441 | BT1 | 4-c |  | Gneis | - | - |  | - | - | - | - | - | - | 441 | AV2 | Por caida | - | - | - | - | - | - | - | - | - | 32 | 17 | 150 (3,5) | [18 empty] | 15.56 | 1.640502 | 91.89438 |  | - | - | - | - | - | - | [26 empty] | Nivel 535 y Curva de cuello - Pit Cemento
1155 | 2014-08-22 |  | Pablo Tabares - Oscar Diaz | 441 | BT3 | 4-c |  | Gneis | - | - |  | - | - | - | - | - | - | 441 | AV2 | Por caida | - | - | - | - | - | - | - | - | - | 32 | 17 | 150 (3,5) | [18 empty] | 9.76 | 1.62623 | 57.1392 |  | 441 | CV1 | Loro | 20 (80) y 22 (16) | 15 | 5 | 100 | [25 empty] | Nivel 535 y Curva de cuello - Pit Cemento
1156 | 2014-08-22 |  | Pablo Tabares - Oscar Diaz | 441 | BT4 | 4-c | 6-19 mm | Gneis | - | - |  | - | - | - | - | - | - | 441 | AV2 | Por caida | - | - | - | - | - | - | - | - | - | 32 | 17 | 150 (3,5) |  | 100 | 100 | 100 | 100 | 100 | 100 | 100 | 100 | 100 | 100 | 100 | 98.16 | 55.82 | 30.38 | 2.23 | 0.61 |  | 8.74 | 1.614022 | 50.78359 | 70.5% | 441 | CV1 | Loro | 20 (80) y 22 (16) | 15 | 5 |  |  | 97.77 | HMG1-02732 | 2014-08-22 | 441-BT4 | 6-19 mm | 100 | 98.16 | 55.82 | 30.38 | 2.23 | 0.61 | 0 | 6.69 | [11 empty] | Nivel 535 y Curva de cuello - Pit Cemento
1157 | 2014-08-22 |  | Pablo Tabares - Oscar Diaz | 441 | BT6 | 4-c | 0-6 mm | Gneis | - | - |  | - | - | - | - | - | - | 441 | AV2 | Por caida | - | - | - | - | - | - | - | - | - | 32 | 17 | 150 (3,5) |  | 100 | 100 | 100 | 100 | 100 | 100 | 100 | 100 | 100 | 100 | 100 | 100 | 100 | 100 | 0 | 0 |  | 3.62 | 1.630921 | 21.25416 | 29.5% | 441 | CV1 | Loro | 20 (80) y 22 (16) | 15 | 5 |  |  | 100 | HMG1-02731 | 2014-08-22 | 441-BT6 | 0-6 mm | 100 | 100 | 100 | 100 |  |  | 0 | [12 empty] | Nivel 535 y Curva de cuello - Pit Cemento
1158 | 2014-08-25 | 10:30 | Oscar Diaz | 411 | BT1 | 1-b |  | Gneis | 411 | AV1 | 80% | - | - | - | - | - | - | - | - | - | - | 170 | - | - | - | - | - | - | - | - | - | - |  | 100 | 100 | 100 | 100 | 100 | 100 | 100 | 100 | 100 | 100 | 100 | 100 | 100 | 100 | 16 | 0 | Control de % finos - Gneis | 173.16 | 1.3 | 810.3888 |  | - | - | - | - | - | - | [15 empty] | 16 | [9 empty] | Gris | Curva de cuello - Pit Cemento
1159 | 2014-08-25 | 10:30 | Oscar Diaz | 411 | BT2 | 1-b | 0-20 mm | Gneis | 411 | AV1 | 80% | - | - | - | - | - | - | - | - | - | - | 170 | - | - | - | - | - | - | - | - | - | - | [18 empty] | 32.2 | 1.605882 | 186.1539 | 27.52% | 411 | CV1 | Loro primaria | 65 | 10 (2), 22 (4) | - |  | 100 |  |  |  |  | 0-20 mm | [19 empty] | Curva de cuello - Pit Cemento
1160 | 2014-08-25 | 10:30 | Oscar Diaz | 411 | BT3 | 1-b | 25-180 mm | Gneis | 411 | AV1 | 80% | - | - | - | - | - | - | - | - | - | - | 170 | - | - | - | - | - | - | - | - | - | - | [18 empty] | 100.8 | 1.351064 | 490.274 |  | 411 | CV1 | Loro primaria | 65 | 10 (2), 22 (4) | - | [6 empty] | 25-180 mm | [19 empty] | Curva de cuello - Pit Cemento
1161 | 2014-08-26 | 11:30 | Pablo Tabares - Gabriel San Martin | 421 | BT1 | 2-3 a |  | Gneis | - | - |  | 421 | AV1 | 45 | 421 | AV2 | 46 | - | - | - | - | - | - | 53 | 46 | 190 (1,5) | 46 | 22 | 210 (2,5) | - | - | - | [18 empty] | 50.74 | 1.36 | 248.42304 |  | 411 | CV1 | Loro primaria | 65 | 10 (2), 22 (4) | [27 empty] | Curva de cuello - Pit Cemento
1162 | 2014-08-26 | 11:30 | Pablo Tabares - Gabriel San Martin | 421 | BT3 | 2-3 a |  | Gneis | - | - |  | 421 | AV1 | 45 | 421 | AV2 | 46 | - | - | - | - | - | - | 53 | 46 | 190 (1,5) | 46 | 22 | 210 (2,5) | - | - | - | [18 empty] | 28.24 | 1.69279 | 172.0958 |  | 421 | CV1 | Banana | 40 (4), 34 goma y 22 goma | 22 | 5 | 100 | [25 empty] | Curva de cuello - Pit Cemento
1163 | 2014-08-26 | 11:30 | Pablo Tabares - Gabriel San Martin | 421 | BT6 | 2-3 a | 0-6 mm | Gneis | - | - |  | 421 | AV1 | 45 | 421 | AV2 | 46 | - | - | - | - | - | - | 53 | 46 | 190 (1,5) | 46 | 22 | 210 (2,5) | - | - | - |  | 100 | 100 | 100 | 100 | 100 | 100 | 100 | 100 | 100 | 100 | 100 | 100 | 100 | 100 | 97.14 | 0 |  | 4.4 | 1.672323 | 26.4896 | 11.72% | 421 | CV1 | Banana | 40 (4), 34 goma y 22 goma | 22 | 5 |  |  |  | HMG1-02738 | 2014-08-26 | 421-BT6 | 0-6 mm | 100 | 100 | 100 | 100 | 97.14 | 75.54 | 0 | 2.86 | [11 empty] | Curva de cuello - Pit Cemento
1164 | 2014-08-26 | 11:30 | Pablo Tabares - Gabriel San Martin | 421 | BT7 | 2-3 a | 6-19 mm | Gneis | - | - |  | 421 | AV1 | 45 | 421 | AV2 | 46 | - | - | - | - | - | - | 53 | 46 | 190 (1,5) | 46 | 22 | 210 (2,5) | - | - | - |  | 100 | 100 | 100 | 100 | 100 | 100 | 100 | 100 | 100 | 100 | 100 | 98.65 | 62.53 | 37.03 | 2.02 | 0.69 |  | 10.38 | 1.647059 | 61.54729 | 27.24% | 421 | CV2 | Sandvik | 22 | 5 |  |  | 97.98 |  | HMG1-02741 | 2014-08-26 | 421-BT7 | 6-19 mm | 100 | 98.65 | 62.53 | 37.03 | 2.02 | 0.69 | 0 | 6.62 | [11 empty] | Curva de cuello - Pit Cemento
1165 | 2014-08-26 | 11:30 | Pablo Tabares - Gabriel San Martin | 421 | BT9 | 2-3 a | 20-38 mm | Gneis | - | - |  | 421 | AV1 | 45 | 421 | AV2 | 46 | - | - | - | - | - | - | 53 | 46 | 190 (1,5) | 46 | 22 | 210 (2,5) | - | - | - |  | 100 | 100 | 100 | 100 | 100 | 100 | 100 | 100 | 100 | 100 | 48.81 | 13.6 | 0.87 | 0.43 | 0.27 | 0 |  | 23.54 | 1.627686 | 137.9366 | 61.04% | 421 | CV2 | Sandvik | 22 | 5 |  | 86.4 |  |  | HMG1-02742 | 2014-08-26 | 421-BT9 | 20-38 mm | 48.81 | 13.6 | 0.87 | 0.43 | 0.27 | 0 | 0 | 7.86 | [11 empty] | Curva de cuello - Pit Cemento
1166 | 2014-08-26 | 12:30 | Pablo Tabares - Gabriel San Martin | 441 | BT1 | 4-c |  | Gneis | - | - |  | - | - | - | - | - | - | 441 | AV2 | Por caida | - | - | - | - | - | - | - | - | - | 32 | 24 | 136 (2,5) | [18 empty] | 11.1 | 1.640502 | 65.55447 |  | - | - | - | - | - | - | [26 empty] | Curva de cuello - Pit Cemento
1167 | 2014-08-26 | 12:30 | Pablo Tabares - Gabriel San Martin | 441 | BT3 | 4-c |  | Gneis | - | - |  | - | - | - | - | - | - | 441 | AV2 | Por caida | - | - | - | - | - | - | - | - | - | 32 | 24 | 136 (2,5) | [18 empty] | 10.86 | 1.62623 | 63.57907 |  | 441 | CV1 | Loro | 20 (80) y 22 (16) | 15 | 5 | 100 | [25 empty] | Curva de cuello - Pit Cemento
1168 | 2014-08-26 | 12:30 | Pablo Tabares - Gabriel San Martin | 441 | BT4 | 4-c | 6-19 mm | Gneis | - | - |  | - | - | - | - | - | - | 441 | AV2 | Por caida | - | - | - | - | - | - | - | - | - | 32 | 24 | 136 (2,5) |  | 100 | 100 | 100 | 100 | 100 | 100 | 100 | 100 | 100 | 100 | 100 | 97.57 | 54.19 | 29.36 | 1.74 | 0.37 |  | 8.26 | 1.614022 | 47.99456 | 71.99% | 441 | CV1 | Loro | 20 (80) y 22 (16) | 15 | 5 |  |  | 98.26 | HMG1-02740 | 2014-08-26 | 441-BT4 | 6-19 mm | 100 | 97.57 | 54.19 | 29.36 | 1.74 | 0.37 | 0 | 6.71 | [11 empty] | Curva de cuello - Pit Cemento
1169 | 2014-08-26 | 12:30 | Pablo Tabares - Gabriel San Martin | 441 | BT6 | 4-c | 0-6 mm | Gneis | - | - |  | - | - | - | - | - | - | 441 | AV2 | Por caida | - | - | - | - | - | - | - | - | - | 32 | 24 | 136 (2,5) |  | 100 | 100 | 100 | 100 | 100 | 100 | 100 | 100 | 100 | 100 | 100 | 100 | 100 | 100 | 0 | 0 |  | 3.18 | 1.630921 | 18.67078 | 28.01% | 441 | CV1 | Loro | 20 (80) y 22 (16) | 15 | 5 |  |  | 100 | HMG1-02739 | 2014-08-26 | 441-BT6 | 0-6 mm | 100 | 100 | 100 | 100 |  |  | 0 | [12 empty] | Curva de cuello - Pit Cemento
1170 | 2014-08-26 | 13:00 | Pablo Tabares - Gabriel San Martin | 441 | BT4 | 4-c | 6-19 mm | Gneis | - | - |  | - | - | - | - | - | - | 441 | AV2 | Por caida | - | - | - | - | - | - | - | - | - | 32 | 20 | 142 (2,8) |  | 100 | 100 | 100 | 100 | 100 | 100 | 100 | 100 | 100 | 100 | 100 | 97.41 | 52.32 | 30.47 | 1.75 | 0.35 |  | 8.98 | 1.614022 | 52.1781 |  | 441 | CV1 | Loro | 20 (80) y 22 (16) | 15 | 5 |  |  | 98.25 | HMG1-02743 | 2014-08-26 | 441-BT4 | 6-19 mm | 100 | 97.41 | 52.32 | 30.47 | 1.75 | 0.35 | 0 | 6.7 | [11 empty] | Curva de cuello - Pit Cemento
1171 | 2014-09-02 | 11:00 | Jesus Ferraris | 411 | BT1 | 1-c |  | Gneis | 411 | AV1 | s/d | - | - | - | - | - | - | - | - | - | - | 170 | - | - | - | - | - | - | - | - | - | - |  | 100 | 100 | 100 | 100 | 100 | 100 | 100 | 100 | 100 | 100 | 100 | 100 | 100 | 100 | 5 | 0 | Control de % finos - Gneis | 104.12 | 1.3 | 487.2816 |  | - | - | - | - | - | - | [15 empty] | 5 | [9 empty] | Gris | Curva de cuello - Pit Cemento
1172 | 2014-09-02 | 11:00 | Jesus Ferraris | 411 | BT2 | 1-c | 0-25 mm | Gneis | 411 | AV1 | s/d | - | - | - | - | - | - | - | - | - | - | 170 | - | - | - | - | - | - | - | - | - | - | [18 empty] | 13 | 1.605882 | 75.15529 | 21.54% | 411 | CV1 | Loro primaria | 65 | 10 (2), 22 (2) y 27 | - |  | 100 |  |  |  |  | 0-25 mm | [19 empty] | Curva de cuello - Pit Cemento
1173 | 2014-09-02 | 11:00 | Jesus Ferraris | 411 | BT3 | 1-c | 25-180 mm | Gneis | 411 | AV1 | s/d | - | - | - | - | - | - | - | - | - | - | 170 | - | - | - | - | - | - | - | - | - | - | [18 empty] | 56.28 | 1.351064 | 273.7363 |  | 411 | CV1 | Loro primaria | 65 | 10 (2), 22 (2) y 27 | - | [6 empty] | 25-180 mm | [19 empty] | Curva de cuello - Pit Cemento
1174 | 2014-09-03 | 9:30 | Juan Nieto - Hugo Basualdo | 421 | BT1 | 2-3 a |  | Gneis | - | - |  | 421 | AV1 | 55 | 421 | AV2 | 55 | - | - | - | - | - | - | 53 | 46 | 200 (1,6) | 46 | 21 | 240 (2,6) | - | - | - | [18 empty] | 56.98 | 1.36 | 278.97408 |  | 411 | CV1 | Loro primaria | 65 | 10 (2), 22 (2) y 27 | [27 empty] | Curva de cuello - Pit Cemento
1175 | 2014-09-03 | 9:30 | Juan Nieto - Hugo Basualdo | 421 | BT3 | 2-3 a |  | Gneis | - | - |  | 421 | AV1 | 55 | 421 | AV2 | 55 | - | - | - | - | - | - | 53 | 46 | 200 (1,6) | 46 | 21 | 240 (2,6) | - | - | - | [17 empty] | Piso de paños de 40 mm limpios | 38.86 | 1.69279 | 236.8145 |  | 421 | CV1 | Banana | 40 (4), 34 goma y 22 goma | 22 | 5 | 100 | [25 empty] | Curva de cuello - Pit Cemento
1176 | 2014-09-03 | 9:30 | Juan Nieto - Hugo Basualdo | 421 | BT6 | 2-3 a | 0-6 mm | Gneis | - | - |  | 421 | AV1 | 55 | 421 | AV2 | 55 | - | - | - | - | - | - | 53 | 46 | 200 (1,6) | 46 | 21 | 240 (2,6) | - | - | - |  | 100 | 100 | 100 | 100 | 100 | 100 | 100 | 100 | 100 | 100 | 100 | 100 | 100 | 100 | 97.06 | 0 |  | 8.4 | 1.672323 | 50.57106 | 16.12% | 421 | CV1 | Banana | 40 (4), 34 goma y 22 goma | 22 | 5 |  |  |  | HMG1-02753 | 2014-09-03 | 421-BT6 | 0-6 mm | 100 | 100 | 100 | 100 | 97.06 | 73.37 | 0 | 2.91 | [11 empty] | Curva de cuello - Pit Cemento
1177 | 2014-09-03 | 9:30 | Juan Nieto - Hugo Basualdo | 421 | BT7 | 2-3 a | 6-19 mm | Gneis | - | - |  | 421 | AV1 | 55 | 421 | AV2 | 55 | - | - | - | - | - | - | 53 | 46 | 200 (1,6) | 46 | 21 | 240 (2,6) | - | - | - |  | 100 | 100 | 100 | 100 | 100 | 100 | 100 | 100 | 100 | 100 | 100 | 99.42 | 65.35 | 41.7 | 4.31 | 0.6 |  | 15.9 | 1.647059 | 94.27765 | 30.05% | 421 | CV2 | Sandvik | 22 | 5 |  |  | 95.69 |  | HMG1-02756 | 2014-09-03 | 421-BT7 | 6-19 mm | 100 | 99.42 | 65.35 | 41.7 | 4.31 | 0.6 | 0 | 6.54 | [11 empty] | Curva de cuello - Pit Cemento
1178 | 2014-09-03 | 9:30 | Juan Nieto - Hugo Basualdo | 421 | BT9 | 2-3 a | 20-38 mm | Gneis | - | - |  | 421 | AV1 | 55 | 421 | AV2 | 55 | - | - | - | - | - | - | 53 | 46 | 200 (1,6) | 46 | 21 | 240 (2,6) | - | - | - |  | 100 | 100 | 100 | 100 | 100 | 100 | 100 | 100 | 100 | 100 | 61.21 | 17.09 | 1.43 | 0.58 | 0.34 | 0 | Modificacion en caida zaranda 431-CV2 Sandvik | 28.82 | 1.627686 | 168.8757 | 53.83% | 421 | CV2 | Sandvik | 22 | 5 |  | 82.91 |  |  | HMG1-02757 | 2014-09-03 | 421-BT9 | 20-38 mm | 61.21 | 17.09 | 1.43 | 0.58 | 0.34 | 0 | 0 | 7.82 | [11 empty] | Curva de cuello - Pit Cemento
1179 | 2014-09-03 | 10:00 | Juan Nieto - Hugo Basualdo | 441 | BT1 | 4-a |  | Gneis | - | - |  | - | - | - | - | - | - | 441 | AV2 | Por caida | - | - | - | - | - | - | - | - | - | 32 | 16 | 150 (3) | [19 empty] | 1.640502 | 0 |  | - | - | - | - | - | - | [26 empty] | Curva de cuello - Pit Cemento
1180 | 2014-09-03 | 10:00 | Juan Nieto - Hugo Basualdo | 441 | BT3 | 4-a |  | Gneis | - | - |  | - | - | - | - | - | - | 441 | AV2 | Por caida | - | - | - | - | - | - | - | - | - | 32 | 16 | 150 (3) | [18 empty] | 9.64 | 1.62623 | 56.43667 |  | 441 | CV1 | Loro | 20 (80) y 22 (16) | 15 | 5 | 100 | [25 empty] | Curva de cuello - Pit Cemento
1181 | 2014-09-03 | 10:00 | Juan Nieto - Hugo Basualdo | 441 | BT5 | 4-a | 6-12 mm | Gneis | - | - |  | - | - | - | - | - | - | 441 | AV2 | Por caida | - | - | - | - | - | - | - | - | - | 32 | 16 | 150 (3) |  | 100 | 100 | 100 | 100 | 100 | 100 | 100 | 100 | 100 | 100 | 100 | 100 | 82.43 | 51.57 | 5.1 | 0.51 |  | 8.87 | 1.582443 | 50.53056 | 55.5% | 441 | CV1 | Loro | 20 (80) y 22 (16) | 15 | 5 |  |  | 94.9 | HMG1-02755 | 2014-09-03 | 441-BT5 | 6-12 mm | 100 | 100 | 82.43 | 51.57 | 5.1 | 0.51 | 0 | 6.43 | [11 empty] | Curva de cuello - Pit Cemento
1182 | 2014-09-03 | 10:00 | Juan Nieto - Hugo Basualdo | 441 | BT6 | 4-a | 0-6 mm | Gneis | - | - |  | - | - | - | - | - | - | 441 | AV2 | Por caida | - | - | - | - | - | - | - | - | - | 32 | 16 | 150 (3) |  | 100 | 100 | 100 | 100 | 100 | 100 | 100 | 100 | 100 | 100 | 100 | 100 | 100 | 100 | 0 | 0 |  | 6.9 | 1.630921 | 40.51208 | 44.5% | 441 | CV1 | Loro | 20 (80) y 22 (16) | 15 | 5 |  |  | 100 | HMG1-02754 | 2014-09-03 | 441-BT6 | 0-6 mm | 100 | 100 | 100 | 100 |  |  | 0 | [12 empty] | Curva de cuello - Pit Cemento
1183 | 2014-09-05 | 11:00 | Juan Nieto - Hugo Basualdo | 421 | BT1 | 2-3 a |  | Gneis | - | - |  | 421 | AV1 | 47 | 421 | AV2 | 47 | - | - | - | - | - | - | 53 | 48 | 190 (1,5) | 46 | 21 | 200 (2) | - | - | - | [17 empty] | Confirmacion T/h | 68.78 | 1.36 | 336.74688 |  | 411 | CV1 | Loro primaria | 65 | 10 (2), 22 (2) y 27 | [27 empty] | Curva de cuello - Pit Cemento
1184 | 2014-09-05 | 11:00 | Juan Nieto - Hugo Basualdo | 441 | BT5 | 4-b | 6-12 mm | Gneis | - | - |  | - | - | - | - | - | - | 441 | AV2 | Por caida | - | - | - | - | - | - | - | - | - | 32 | 16 | 140 (2,8) |  | 100 | 100 | 100 | 100 | 100 | 100 | 100 | 100 | 100 | 100 | 100 | 100 | 91.97 | 59.48 | 4.42 | 0.99 | Confirmacion No Cumple (PnC) | 5.24 | 1.582443 | 29.8512 |  | 441 | CV1 | Loro | 20 (80) y 27 (16) | 15 | 5 |  |  | 95.58 | HMG1-02765 | 2014-09-05 | 441-BT5 | 6-12 mm | 100 | 100 | 91.97 | 59.48 | 4.42 | 0.99 | 0 | 6.35 | [11 empty] | Curva de cuello - Pit Cemento
1185 | 2014-09-08 | 11:00 | Hugo Basualdo | 411 | BT1 | 1-c |  | Gneis | 411 | AV1 | s/d | - | - | - | - | - | - | - | - | - | - | 140 | - | - | - | - | - | - | - | - | - | - |  | 100 | 100 | 100 | 100 | 100 | 100 | 100 | 100 | 100 | 100 | 100 | 100 | 100 | 100 | 9 | 0 | Control de % finos - Gneis | 129.96 | 1.3 | 608.2128 |  | - | - | - | - | - | - | [15 empty] | 9 | [9 empty] | Gris claro | Curva de cuello / Frente alto - Pit Cemento
1186 | 2014-09-08 | 11:00 | Hugo Basualdo | 411 | BT2 | 1-c | 0-25 mm | Gneis | 411 | AV1 | s/d | - | - | - | - | - | - | - | - | - | - | 140 | - | - | - | - | - | - | - | - | - | - | [18 empty] | 16.28 | 1.605882 | 94.11755 | 19.87% | 411 | CV1 | Loro primaria | 65 | 10 (2), 22 (2) y 27 | - |  | 100 |  |  |  |  | 0-25 mm | [19 empty] | Curva de cuello / Frente alto - Pit Cemento
1187 | 2014-09-08 | 11:00 | Hugo Basualdo | 411 | BT3 | 1-c | 25-180 mm | Gneis | 411 | AV1 | s/d | - | - | - | - | - | - | - | - | - | - | 140 | - | - | - | - | - | - | - | - | - | - | [18 empty] | 78.04 | 1.351064 | 379.5733 |  | 411 | CV1 | Loro primaria | 65 | 10 (2), 22 (2) y 27 | - | [6 empty] | 25-180 mm | [19 empty] | Curva de cuello / Frente alto - Pit Cemento
1188 | 2014-09-10 | 12:00 | Oscar Diaz - Hugo Basualdo | 421 | BT1 | 2-3 a |  | Gneis | - | - |  | 421 | AV1 | 50 | 421 | AV2 | 50 | - | - | - | - | - | - | 53 | 46 | 180 (1,5) | 46 | 22 | 220 (2,5) | - | - | - | [18 empty] | 75.4 | 1.36 | 369.1584 |  | 411 | CV1 | Loro primaria | 65 | 10 (2), 22 (2) y 27 | [27 empty] | Curva de cuello / Frente alto - Pit Cemento
1189 | 2014-09-10 | 12:00 | Oscar Diaz - Hugo Basualdo | 421 | BT3 | 2-3 a |  | Gneis | - | - |  | 421 | AV1 | 50 | 421 | AV2 | 50 | - | - | - | - | - | - | 53 | 46 | 180 (1,5) | 46 | 22 | 220 (2,5) | - | - | - |  | 100 | 100 | 100 | 100 | 100 | 100 | 100 | 91.1 | 65.8 | 16.4 | 2.8 | 1.2 | 0.6 | 0.4 | 0.3 | 0 |  | 21.26 | 1.69279 | 129.5594 |  | 421 | CV1 | Banana | 40 (4), 34 goma y 22 goma | 22 | 5 | 83.6 | [25 empty] | Curva de cuello / Frente alto - Pit Cemento
1190 | 2014-09-10 | 12:00 | Oscar Diaz - Hugo Basualdo | 421 | BT6 | 2-3 a | 0-6 mm | Gneis | - | - |  | 421 | AV1 | 50 | 421 | AV2 | 50 | - | - | - | - | - | - | 53 | 46 | 180 (1,5) | 46 | 22 | 220 (2,5) | - | - | - |  | 100 | 100 | 100 | 100 | 100 | 100 | 100 | 100 | 100 | 100 | 100 | 100 | 100 | 100 | 98.17 | 0 |  | 6.7 | 1.672323 | 40.33644 | 15.92% | 421 | CV1 | Banana | 40 (4), 34 goma y 22 goma | 22 | 5 |  |  |  | HMG1-02772 | 2014-09-10 | 421-BT6 | 0-6 mm | 100 | 100 | 100 | 100 | 98.17 | 75.02 | 0 | 2.84 | [11 empty] | Curva de cuello / Frente alto - Pit Cemento
1191 | 2014-09-10 | 12:00 | Oscar Diaz - Hugo Basualdo | 421 | BT7 | 2-3 a | 6-19 mm | Gneis | - | - |  | 421 | AV1 | 50 | 421 | AV2 | 50 | - | - | - | - | - | - | 53 | 46 | 180 (1,5) | 46 | 22 | 220 (2,5) | - | - | - |  | 100 | 100 | 100 | 100 | 100 | 100 | 100 | 100 | 100 | 100 | 100 | 98.32 | 63.32 | 38.71 | 2.71 | 0.42 |  | 14.08 | 1.647059 | 83.48612 | 32.96% | 421 | CV2 | Sandvik | 22 | 5 |  |  | 97.29 |  | HMG1-02776 | 2014-09-10 | 421-BT7 | 6-19 mm | 100 | 98.32 | 63.32 | 38.71 | 2.71 | 0.42 | 0 | 6.6 |  | 2803 | 0.49 | [8 empty] | Curva de cuello / Frente alto - Pit Cemento
1192 | 2014-09-10 | 12:00 | Oscar Diaz - Hugo Basualdo | 421 | BT9 | 2-3 a | 20-38 mm | Gneis | - | - |  | 421 | AV1 | 50 | 421 | AV2 | 50 | - | - | - | - | - | - | 53 | 46 | 180 (1,5) | 46 | 22 | 220 (2,5) | - | - | - |  | 100 | 100 | 100 | 100 | 100 | 100 | 100 | 100 | 100 | 97.99 | 53.08 | 14.08 | 0.62 | 0.4 | 0.26 | 0 | Modificacion en caida zaranda 431-CV2 Sandvik | 22.1 | 1.627686 | 129.4987 | 51.12% | 421 | CV2 | Sandvik | 22 | 5 |  | 85.92 |  |  | HMG1-02777 | 2014-09-10 | 421-BT9 | 20-38 mm | 53.08 | 14.08 | 0.62 | 0.4 | 0.26 | 0 | 0 | 7.87 | [11 empty] | Curva de cuello / Frente alto - Pit Cemento
1193 | 2014-09-10 | 11:30 | Oscar Diaz - Hugo Basualdo | 441 | BT1 | 4-b |  | Gneis | - | - |  | - | - | - | - | - | - | 441 | AV2 | Por caida | - | - | - | - | - | - | - | - | - | 32 | 16 | 175 (3,5) | [18 empty] | 14.84 | 1.640502 | 87.6422 |  | - | - | - | - | - | - | [26 empty] | Curva de cuello / Frente alto - Pit Cemento
1194 | 2014-09-10 | 11:30 | Oscar Diaz - Hugo Basualdo | 441 | BT3 | 4-b |  | Gneis | - | - |  | - | - | - | - | - | - | 441 | AV2 | Por caida | - | - | - | - | - | - | - | - | - | 32 | 16 | 175 (3,5) | [18 empty] | 6.74 | 1.62623 | 39.45883 |  | 441 | CV1 | Loro | 20 (80) y 22 (16) | 15 | 5 | 100 | [25 empty] | Curva de cuello / Frente alto - Pit Cemento
1195 | 2014-09-10 | 11:30 | Oscar Diaz - Hugo Basualdo | 441 | BT4 | 4-b | 12-19 mm | Gneis | - | - |  | - | - | - | - | - | - | 441 | AV2 | Por caida | - | - | - | - | - | - | - | - | - | 32 | 16 | 175 (3,5) |  | 100 | 100 | 100 | 100 | 100 | 100 | 100 | 100 | 100 | 100 | 100 | 97.1 | 8.56 | 0.89 | 0.53 | 0 |  | 5.28 | 1.614022 | 30.67933 | 31.7% | 441 | CV1 | Loro | 20 (80) y 22(16) | 15 | 5 |  |  | 99.47 | HMG1-02775 | 2014-09-10 | 441-BT4 | 12-19 mm | 100 | 97.1 | 8.56 | 0.89 | 0.53 | 0 | 0 | 7.01 | [11 empty] | Curva de cuello / Frente alto - Pit Cemento
1196 | 2014-09-10 | 11:30 | Oscar Diaz - Hugo Basualdo | 441 | BT5 | 4-b | 6-12 mm | Gneis | - | - |  | - | - | - | - | - | - | 441 | AV2 | Por caida | - | - | - | - | - | - | - | - | - | 32 | 16 | 175 (3,5) |  | 100 | 100 | 100 | 100 | 100 | 100 | 100 | 100 | 100 | 100 | 100 | 100 | 91.46 | 57.76 | 4.57 | 0.71 |  | 6.04 | 1.582443 | 34.40864 | 35.55% | 441 | CV1 | Loro | 20 (80) y 22 (16) | 15 | 5 |  |  | 95.43 | HMG1-02774 | 2014-09-10 | 441-BT5 | 6-12 mm | 100 | 100 | 91.46 | 57.76 | 4.57 | 0.71 | 0 | 6.37 | [11 empty] | Curva de cuello / Frente alto - Pit Cemento
1197 | 2014-09-10 | 11:30 | Oscar Diaz - Hugo Basualdo | 441 | BT6 | 4-b | 0-6 mm | Gneis | - | - |  | - | - | - | - | - | - | 441 | AV2 | Por caida | - | - | - | - | - | - | - | - | - | 32 | 16 | 175 (3,5) |  | 100 | 100 | 100 | 100 | 100 | 100 | 100 | 100 | 100 | 100 | 100 | 100 | 100 | 100 | 0 | 0 |  | 5.4 | 1.630921 | 31.7051 | 32.76% | 441 | CV1 | Loro | 20 (80) y 22 (16) | 15 | 5 |  |  | 100 | HMG1-02773 | 2014-09-10 | 441-BT6 | 0-6 mm | 100 | 100 | 100 | 100 |  |  | 0 | [12 empty] | Curva de cuello / Frente alto - Pit Cemento
1198 | 2014-09-15 | 10:30 | Jesus Ferraris | 411 | BT1 | 1-c |  | Gneis | 411 | AV1 | s/d | - | - | - | - | - | - | - | - | - | - | 140 | - | - | - | - | - | - | - | - | - | - |  | 100 | 100 | 100 | 100 | 100 | 100 | 100 | 100 | 100 | 100 | 100 | 100 | 100 | 100 | 3 | 0 | Control de % finos - Gneis | 79.64 | 1.3 | 372.7152 |  | - | - | - | - | - | - | [15 empty] | 3 | [9 empty] | Gris claro | Curva de cuello - Pit Cemento
1199 | 2014-09-15 | 10:30 | Jesus Ferraris | 411 | BT2 | 1-c | 0-25 mm | Gneis | 411 | AV1 | s/d | - | - | - | - | - | - | - | - | - | - | 140 | - | - | - | - | - | - | - | - | - | - | [18 empty] | 6.64 | 1.605882 | 38.38701 | 10.07% | 411 | CV1 | Loro primaria | 65 | 10 (2), 22 (2) y 27 | - |  | 100 |  |  |  |  | 0-25 mm | [19 empty] | Curva de cuello - Pit Cemento
1200 | 2014-09-15 | 10:30 | Jesus Ferraris | 411 | BT3 | 1-c | 25-180 mm | Gneis | 411 | AV1 | s/d | - | - | - | - | - | - | - | - | - | - | 140 | - | - | - | - | - | - | - | - | - | - | [18 empty] | 70.52 | 1.351064 | 342.9973 |  | 411 | CV1 | Loro primaria | 65 | 10 (2), 22 (2) y 27 | - | [6 empty] | 25-180 mm | [19 empty] | Curva de cuello - Pit Cemento
1201 | 2014-09-18 | 20:00 | San Martin | 421 | BT1 | 2-3 a |  | Gneis | - | - |  | 421 | AV1 | 48 | 421 | AV2 | 48 | - | - | - | - | - | - | 53 | 46 | 196 (1,5) | 46 | 22 | 257 (2,5) | - | - | - | [18 empty] | 72.94 | 1.36 | 357.11424 |  | 411 | CV1 | Loro primaria | 65 | 10 (2), 22 (2) y 27 | [27 empty] | Curva de cuello - Pit Cemento
1202 | 2014-09-18 | 20:00 | San Martin | 421 | BT3 | 2-3 a |  | Gneis | - | - |  | 421 | AV1 | 48 | 421 | AV2 | 48 | - | - | - | - | - | - | 53 | 46 | 196 (1,5) | 46 | 22 | 257 (2,5) | - | - | - |  | 100 | 100 | 100 | 100 | 100 | 100 | 100 | 78.8 | 48.2 | 18.2 | 2.3 | 1.4 | 0.7 | 0.6 | 0.4 | 0 |  | 35.48 | 1.69279 | 216.2167 |  | 421 | CV1 | Banana | 40 (4), 34 goma y 22 goma | 22 | 5 | 81.8 | [25 empty] | Curva de cuello - Pit Cemento
1203 | 2014-09-18 | 20:00 | San Martin | 421 | BT6 | 2-3 a | 0-6 mm | Gneis | - | - |  | 421 | AV1 | 48 | 421 | AV2 | 48 | - | - | - | - | - | - | 53 | 46 | 196 (1,5) | 46 | 22 | 257 (2,5) | - | - | - |  | 100 | 100 | 100 | 100 | 100 | 100 | 100 | 100 | 100 | 100 | 100 | 100 | 100 | 100 | 96.27 | 0 |  | 8.28 | 1.672323 | 49.84862 | 19.5% | 421 | CV1 | Banana | 40 (4), 34 goma y 22 goma | 22 | 5 |  |  |  | HMG1-02784 | 2014-09-18 | 421-BT6 | 0-6 mm | 100 | 100 | 100 | 100 | 96.27 | 73.92 | 0 | 2.94 | [11 empty] | Curva de cuello - Pit Cemento
1204 | 2014-09-18 | 20:00 | San Martin | 421 | BT7 | 2-3 a | 6-19 mm | Gneis | - | - |  | 421 | AV1 | 48 | 421 | AV2 | 48 | - | - | - | - | - | - | 53 | 46 | 196 (1,5) | 46 | 22 | 257 (2,5) | - | - | - |  | 100 | 100 | 100 | 100 | 100 | 100 | 100 | 100 | 100 | 100 | 100 | 98.88 | 62.9 | 39.24 | 2.74 | 0.48 |  | 14.44 | 1.647059 | 85.62071 | 33.5% | 421 | CV2 | Sandvik | 22 | 5 |  |  | 97.26 |  | HMG1-02788 | 2014-09-18 | 421-BT7 | 6-19 mm | 100 | 98.88 | 62.9 | 39.24 | 2.74 | 0.48 | 0 | 6.59 | [11 empty] | Curva de cuello - Pit Cemento
1205 | 2014-09-18 | 20:00 | San Martin | 421 | BT9 | 2-3 a | 20-38 mm | Gneis | - | - |  | 421 | AV1 | 48 | 421 | AV2 | 48 | - | - | - | - | - | - | 53 | 46 | 196 (1,5) | 46 | 22 | 257 (2,5) | - | - | - |  | 100 | 100 | 100 | 100 | 100 | 100 | 100 | 100 | 100 | 100 | 55.86 | 17.76 | 0.82 | 0.39 | 0.25 | 0 | 2° Modificacion en caida zaranda 431-CV2 Sandvik | 20.5 | 1.627686 | 120.1232 | 47% | 421 | CV2 | Sandvik | 22 | 5 |  | 82.24 |  |  | HMG1-02789 | 2014-09-18 | 421-BT9 | 20-38 mm | 55.86 | 17.76 | 0.82 | 0.39 | 0.25 | 0 | 0 | 7.82 | [11 empty] | Curva de cuello - Pit Cemento
1206 | 2014-09-18 | 20:00 | San Martin | 441 | BT1 | 4-b |  | Gneis | - | - |  | - | - | - | - | - | - | 441 | AV2 | Por caida | - | - | - | - | - | - | - | - | - | 32 | 17 | 159 (3,2) | [18 empty] | 16.06 | 1.640502 | 94.84728 |  | - | - | - | - | - | - | [26 empty] | Curva de cuello - Pit Cemento
1207 | 2014-09-18 | 20:00 | San Martin | 441 | BT3 | 4-b |  | Gneis | - | - |  | - | - | - | - | - | - | 441 | AV2 | Por caida | - | - | - | - | - | - | - | - | - | 32 | 17 | 159 (3,2) | [18 empty] | 6.78 | 1.62623 | 39.69301 |  | 441 | CV1 | Loro | 20 (80) y 22 (16) | 15 | 5 | 100 | [25 empty] | Curva de cuello - Pit Cemento
1208 | 2014-09-18 | 20:00 | San Martin | 441 | BT4 | 4-b | 12-19 mm | Gneis | - | - |  | - | - | - | - | - | - | 441 | AV2 | Por caida | - | - | - | - | - | - | - | - | - | 32 | 17 | 159 (3,2) |  | 100 | 100 | 100 | 100 | 100 | 100 | 100 | 100 | 100 | 100 | 100 | 97.35 | 11.95 | 1.16 | 0.42 | 0 |  | 4.62 | 1.614022 | 26.84441 | 29.29% | 441 | CV1 | Loro | 20 (80) y 22(16) | 15 | 5 |  |  | 99.58 | HMG1-02787 | 2014-09-18 | 441-BT4 | 12-19 mm | 100 | 97.35 | 11.95 | 1.16 | 0.42 | 0 | 0 | 7.01 | [11 empty] | Curva de cuello - Pit Cemento
1209 | 2014-09-18 | 20:00 | San Martin | 441 | BT5 | 4-b | 6-12 mm | Gneis | - | - |  | - | - | - | - | - | - | 441 | AV2 | Por caida | - | - | - | - | - | - | - | - | - | 32 | 17 | 159 (3,2) |  | 100 | 100 | 100 | 100 | 100 | 100 | 100 | 100 | 100 | 100 | 100 | 100 | 92.19 | 55.12 | 3.39 | 0.51 |  | 5.88 | 1.582443 | 33.49715 | 36.55% | 441 | CV1 | Loro | 20 (80) y 22 (16) | 15 | 5 |  |  | 96.61 | HMG1-02786 | 2014-09-18 | 441-BT5 | 6-12 mm | 100 | 100 | 92.19 | 55.12 | 3.39 | 0.51 | 0 | 6.41 | [11 empty] | Curva de cuello - Pit Cemento
1210 | 2014-09-18 | 20:00 | San Martin | 441 | BT6 | 4-b | 0-6 mm | Gneis | - | - |  | - | - | - | - | - | - | 441 | AV2 | Por caida | - | - | - | - | - | - | - | - | - | 32 | 17 | 159 (3,2) |  | 100 | 100 | 100 | 100 | 100 | 100 | 100 | 100 | 100 | 100 | 100 | 100 | 100 | 100 | 0 | 0 |  | 5.33 | 1.630921 | 31.29411 | 34.15% | 441 | CV1 | Loro | 20 (80) y 22 (16) | 15 | 5 |  |  | 100 | HMG1-02785 | 2014-09-18 | 441-BT6 | 0-6 mm | 100 | 100 | 100 | 100 |  |  | 0 | [12 empty] | Curva de cuello - Pit Cemento
1211 | 2014-09-23 | 11:30 | San Martin | 411 | BT1 | 1-c |  | Gneis | 411 | AV1 | s/d | - | - | - | - | - | - | - | - | - | - | 140 | - | - | - | - | - | - | - | - | - | - |  | 100 | 100 | 100 | 100 | 100 | 100 | 100 | 100 | 100 | 100 | 100 | 100 | 100 | 100 | 3 | 0 | Control de % finos - Gneis | 101.48 | 1.3 | 474.9264 |  | - | - | - | - | - | - | [15 empty] | 3 | [9 empty] | Gris claro | Curva de cuello - Pit Cemento
1212 | 2014-09-23 | 11:30 | San Martin | 411 | BT2 | 1-c | 0-25 mm | Gneis | 411 | AV1 | s/d | - | - | - | - | - | - | - | - | - | - | 140 | - | - | - | - | - | - | - | - | - | - | [18 empty] | 13.76 | 1.605882 | 79.54899 | 13.41% | 411 | CV1 | Loro primaria | 65 | 10 (2), 22 (2) y 27 | - |  | 100 |  |  |  |  | 0-25 mm | [19 empty] | Curva de cuello - Pit Cemento
1213 | 2014-09-23 | 11:30 | San Martin | 411 | BT3 | 1-c | 25-180 mm | Gneis | 411 | AV1 | s/d | - | - | - | - | - | - | - | - | - | - | 140 | - | - | - | - | - | - | - | - | - | - | [18 empty] | 105.64 | 1.351064 | 513.815 |  | 411 | CV1 | Loro primaria | 65 | 10 (2), 22 (2) y 27 | - | [6 empty] | 25-180 mm | [19 empty] | Curva de cuello - Pit Cemento
1214 | 2014-09-24 | 20:00 | Juan Nieto - Jesus Ferraris | 421 | BT1 | 2-3 a |  | Gneis | - | - |  | 421 | AV1 | 50 | 421 | AV2 | 50 | - | - | - | - | - | - | 53 | 50 | 150 (1) | 46 | 23 | 240 (2,5) | - | - | - | [18 empty] | 75.7 | 1.36 | 370.6272 |  | 411 | CV1 | Loro primaria | 65 | 10 (2), 22 (2) y 27 | [27 empty] | Curva de cuello - Pit Cemento
1215 | 2014-09-24 | 20:00 | Juan Nieto - Jesus Ferraris | 421 | BT3 | 2-3 a |  | Gneis | - | - |  | 421 | AV1 | 50 | 421 | AV2 | 50 | - | - | - | - | - | - | 53 | 50 | 150 (1) | 46 | 23 | 240 (2,5) | - | - | - |  | 100 | 100 | 100 | 100 | 100 | 100 | 100 | 84.6 | 57.2 | 24.9 | 1.9 | 0.5 | 0.2 | 0.2 | 0.1 | 0 |  | 43.03 | 1.69279 | 262.2267 |  | 421 | CV1 | Banana | 40 (4), 34 goma y 22 goma | 22 | 5 | 75.1 | [25 empty] | Curva de cuello - Pit Cemento
1216 | 2014-09-24 | 20:00 | Juan Nieto - Jesus Ferraris | 421 | BT6 | 2-3 a | 0-6 mm | Gneis | - | - |  | 421 | AV1 | 50 | 421 | AV2 | 50 | - | - | - | - | - | - | 53 | 50 | 150 (1) | 46 | 23 | 240 (2,5) | - | - | - |  | 100 | 100 | 100 | 100 | 100 | 100 | 100 | 100 | 100 | 100 | 100 | 100 | 100 | 100 | 97.64 | 0 |  | 5.8 | 1.672323 | 34.91811 | 12.4% | 421 | CV1 | Banana | 40 (4), 34 goma y 22 goma | 22 | 5 |  |  |  | HMG1-02797 | 2014-09-24 | 421-BT6 | 0-6 mm | 100 | 100 | 100 | 100 | 97.64 | 74.66 | 0 | 2.92 | [11 empty] | Curva de cuello - Pit Cemento
1217 | 2014-09-24 | 20:00 | Juan Nieto - Jesus Ferraris | 421 | BT7 | 2-3 a | 6-19 mm | Gneis | - | - |  | 421 | AV1 | 50 | 421 | AV2 | 50 | - | - | - | - | - | - | 53 | 50 | 150 (1) | 46 | 23 | 240 (2,5) | - | - | - |  | 100 | 100 | 100 | 100 | 100 | 100 | 100 | 100 | 100 | 100 | 100 | 99.8 | 66.11 | 42.27 | 3.72 | 0.9 |  | 11.58 | 1.647059 | 68.66259 | 24.38% | 421 | CV2 | Sandvik | 22 | 5 |  |  | 96.28 |  | HMG1-02801 | 2014-09-24 | 421-BT7 | 6-19 mm | 100 | 99.8 | 66.11 | 42.27 | 3.72 | 0.9 | 0 | 6.53 | [11 empty] | Curva de cuello - Pit Cemento
1218 | 2014-09-24 | 20:00 | Juan Nieto - Jesus Ferraris | 421 | BT9 | 2-3 a | 20-38 mm | Gneis | - | - |  | 421 | AV1 | 50 | 421 | AV2 | 50 | - | - | - | - | - | - | 53 | 50 | 150 (1) | 46 | 23 | 240 (2,5) | - | - | - |  | 100 | 100 | 100 | 100 | 100 | 100 | 100 | 100 | 100 | 100 | 49.15 | 14.96 | 0.64 | 0.29 | 0.2 | 0 | 2° Modificacion en caida zaranda 431-CV2 Sandvik | 30.38 | 1.627686 | 178.0167 | 63.22% | 421 | CV2 | Sandvik | 22 | 5 |  | 85.04 |  |  | HMG1-02802 | 2014-09-24 | 421-BT9 | 20-38 mm | 49.15 | 14.96 | 0.64 | 0.29 | 0.2 | 0 | 0 | 7.85 | [11 empty] | Curva de cuello - Pit Cemento
1219 | 2014-09-24 | 20:00 | Juan Nieto - Jesus Ferraris | 441 | BT1 | 4-b |  | Gneis | - | - |  | - | - | - | - | - | - | 441 | AV2 | Por caida | - | - | - | - | - | - | - | - | - | 32 | 17 | 150 (3) | [18 empty] | 14.46 | 1.640502 | 85.39799 |  | - | - | - | - | - | - | [26 empty] | Curva de cuello - Pit Cemento
1220 | 2014-09-24 | 20:00 | Juan Nieto - Jesus Ferraris | 441 | BT3 | 4-b |  | Gneis | - | - |  | - | - | - | - | - | - | 441 | AV2 | Por caida | - | - | - | - | - | - | - | - | - | 32 | 17 | 150 (3) | [18 empty] | 13.16 | 1.62623 | 77.04425 |  | 441 | CV1 | Loro | 20 (80) y 22 (16) | 15 | 5 | 100 | [25 empty] | Curva de cuello - Pit Cemento
1221 | 2014-09-24 | 20:00 | Juan Nieto - Jesus Ferraris | 441 | BT4 | 4-b | 12-19 mm | Gneis | - | - |  | - | - | - | - | - | - | 441 | AV2 | Por caida | - | - | - | - | - | - | - | - | - | 32 | 17 | 150 (3) |  | 100 | 100 | 100 | 100 | 100 | 100 | 100 | 100 | 100 | 100 | 100 | 95.91 | 9.29 | 1.07 | 0.44 | 0 |  | 4.44 | 1.614022 | 25.79853 | 34.35% | 441 | CV1 | Loro | 20 (80) y 22(16) | 15 | 5 |  |  | 99.56 | HMG1-02800 | 2014-09-24 | 441-BT4 | 12-19 mm | 100 | 95.91 | 9.29 | 1.07 | 0.44 | 0 | 0 | 7.03 | [11 empty] | Curva de cuello - Pit Cemento
1222 | 2014-09-24 | 20:00 | Juan Nieto - Jesus Ferraris | 441 | BT5 | 4-b | 6-12 mm | Gneis | - | - |  | - | - | - | - | - | - | 441 | AV2 | Por caida | - | - | - | - | - | - | - | - | - | 32 | 17 | 150 (3) |  | 100 | 100 | 100 | 100 | 100 | 100 | 100 | 100 | 100 | 100 | 100 | 100 | 90.45 | 55.68 | 3.3 | 0.6 |  | 4.84 | 1.582443 | 27.57248 | 36.72% | 441 | CV1 | Loro | 20 (80) y 22 (16) | 15 | 5 |  |  | 96.7 | HMG1-02799 | 2014-09-24 | 441-BT5 | 6-12 mm | 100 | 100 | 90.45 | 55.68 | 3.3 | 0.6 | 0 | 6.4 | [11 empty] | Curva de cuello - Pit Cemento
1223 | 2014-09-24 | 20:00 | Juan Nieto - Jesus Ferraris | 441 | BT6 | 4-b | 0-6 mm | Gneis | - | - |  | - | - | - | - | - | - | 441 | AV2 | Por caida | - | - | - | - | - | - | - | - | - | 32 | 17 | 150 (3) |  | 100 | 100 | 100 | 100 | 100 | 100 | 100 | 100 | 100 | 100 | 100 | 100 | 100 | 100 | 0 | 0 |  | 3.7 | 1.630921 | 21.72387 | 28.93% | 441 | CV1 | Loro | 20 (80) y 22 (16) | 15 | 5 |  |  | 100 | HMG1-02798 | 2014-09-24 | 441-BT6 | 0-6 mm | 100 | 100 | 100 | 100 |  |  | 0 | [12 empty] | Curva de cuello - Pit Cemento
1224 | 2014-10-01 | 15:00 | Oscar Diaz - San Martin | 421 | BT1 | 2-3 a |  | Gneis | - | - |  | 421 | AV1 | 50 | 421 | AV2 | 48 | - | - | - | - | - | - | 53 | 50 | 170 (1,5) | 48 | 23 | 200 (2) | - | - | - | [18 empty] | 80.5 | 1.36 | 394.128 |  | 411 | CV1 | Loro primaria | 65 | 10 (2), 22 (2) y 27 | [27 empty] | Curva de cuello - Pit Cemento
1225 | 2014-10-01 | 15:00 | Oscar Diaz - San Martin | 421 | BT3 | 2-3 a |  | Gneis | - | - |  | 421 | AV1 | 50 | 421 | AV2 | 48 | - | - | - | - | - | - | 53 | 50 | 170 (1,5) | 48 | 23 | 200 (2) | - | - | - |  | 100 | 100 | 100 | 100 | 100 | 100 | 100 | 82.9 | 55.6 | 30.9 | 0.8 | 0.2 | 0.2 | 0.2 | 0.1 | 0 |  | 36.94 | 1.69279 | 225.114 |  | 421 | CV1 | Banana | 40 (4), 34 goma y 22 goma | 22 | 5 | 69.1 | [25 empty] | Curva de cuello - Pit Cemento
1226 | 2014-10-01 | 15:00 | Oscar Diaz - San Martin | 421 | BT6 | 2-3 a | 0-6 mm | Gneis | - | - |  | 421 | AV1 | 50 | 421 | AV2 | 48 | - | - | - | - | - | - | 53 | 50 | 170 (1,5) | 48 | 23 | 200 (2) | - | - | - |  | 100 | 100 | 100 | 100 | 100 | 100 | 100 | 100 | 100 | 100 | 100 | 100 | 100 | 100 | 99.02 | 0 |  | 8.32 | 1.672323 | 50.08943 | 18.56% | 421 | CV1 | Banana | 40 (4), 34 goma y 22 goma | 22 | 5 |  |  |  | HMG1-02810 | 2014-10-01 | 421-BT6 | 0-6 mm | 100 | 100 | 100 | 100 | 99.02 | 74.81 | 0 | 2.85 | [11 empty] | Curva de cuello - Pit Cemento
1227 | 2014-10-01 | 15:00 | Oscar Diaz - San Martin | 421 | BT7 | 2-3 a | 6-19 mm | Gneis | - | - |  | 421 | AV1 | 50 | 421 | AV2 | 48 | - | - | - | - | - | - | 53 | 50 | 170 (1,5) | 48 | 23 | 200 (2) | - | - | - |  | 100 | 100 | 100 | 100 | 100 | 100 | 100 | 100 | 100 | 100 | 100 | 99.43 | 62.92 | 38.82 | 2.4 | 0.5 |  | 11.36 | 1.647059 | 67.35812 | 24.96% | 421 | CV2 | Sandvik | 22 | 5 |  |  | 97.6 |  | HMG1-02814 | 2014-10-01 | 421-BT7 | 6-19 mm | 100 | 99.43 | 62.92 | 38.82 | 2.4 | 0.5 | 0 | 6.59 | [9 empty] | 21 |  | Curva de cuello - Pit Cemento
1228 | 2014-10-01 | 15:00 | Oscar Diaz - San Martin | 421 | BT9 | 2-3 a | 20-38 mm | Gneis | - | - |  | 421 | AV1 | 50 | 421 | AV2 | 48 | - | - | - | - | - | - | 53 | 50 | 170 (1,5) | 48 | 23 | 200 (2) | - | - | - |  | 100 | 100 | 100 | 100 | 100 | 100 | 100 | 100 | 100 | 99.35 | 49.77 | 11.35 | 0.52 | 0.26 | 0.17 | 0 | 2° Modificacion en caida zaranda 431-CV2 Sandvik | 26.02 | 1.627686 | 152.4686 | 56.49% | 421 | CV2 | Sandvik | 22 | 5 |  | 88.65 |  |  | HMG1-02815 | 2014-10-01 | 421-BT9 | 20-38 mm | 49.77 | 11.35 | 0.52 | 0.26 | 0.17 | 0 | 0 | 7.89 | [11 empty] | Curva de cuello - Pit Cemento
1229 | 2014-10-01 | 15:30 | Oscar Diaz - San Martin | 441 | BT1 | 4-b |  | Gneis | - | - |  | - | - | - | - | - | - | 441 | AV2 | Por caida | - | - | - | - | - | - | - | - | - | 32 | 16 | 150 (3) | [18 empty] | 10.42 | 1.640502 | 61.53852 |  | - | - | - | - | - | - | [26 empty] | Curva de cuello - Pit Cemento
1230 | 2014-10-01 | 15:30 | Oscar Diaz - San Martin | 441 | BT3 | 4-b |  | Gneis | - | - |  | - | - | - | - | - | - | 441 | AV2 | Por caida | - | - | - | - | - | - | - | - | - | 32 | 16 | 150 (3) | [18 empty] | 1.75 | 1.62623 | 10.24525 |  | 441 | CV1 | Loro | 20 (80) y 22 (16) | 15 | 5 | 100 | [25 empty] | Curva de cuello - Pit Cemento
1231 | 2014-10-01 | 15:30 | Oscar Diaz - San Martin | 441 | BT4 | 4-b | 12-19 mm | Gneis | - | - |  | - | - | - | - | - | - | 441 | AV2 | Por caida | - | - | - | - | - | - | - | - | - | 32 | 16 | 150 (3) |  | 100 | 100 | 100 | 100 | 100 | 100 | 100 | 100 | 100 | 100 | 100 | 99.64 | 11.16 | 1.03 | 0.43 | 0 |  | 3.38 | 1.614022 | 19.63942 | 26.69% | 441 | CV1 | Loro | 20 (80) y 22(16) | 15 | 5 |  |  | 99.57 | HMG1-02813 | 2014-10-01 | 441-BT4 | 12-19 mm | 100 | 99.64 | 11.16 | 1.03 | 0.43 | 0 | 0 | 6.99 | [11 empty] | Curva de cuello - Pit Cemento
1232 | 2014-10-01 | 15:30 | Oscar Diaz - San Martin | 441 | BT5 | 4-b | 6-12 mm | Gneis | - | - |  | - | - | - | - | - | - | 441 | AV2 | Por caida | - | - | - | - | - | - | - | - | - | 32 | 16 | 150 (3) |  | 100 | 100 | 100 | 100 | 100 | 100 | 100 | 100 | 100 | 100 | 100 | 100 | 92.04 | 57.68 | 3.8 | 0.63 |  | 5.12 | 1.582443 | 29.16758 | 39.64% | 441 | CV1 | Loro | 20 (80) y 22 (16) | 15 | 5 |  |  | 96.2 | HMG1-02812 | 2014-10-01 | 441-BT5 | 6-12 mm | 100 | 100 | 92.04 | 57.68 | 3.8 | 0.63 | 0 | 6.38 | [11 empty] | Curva de cuello - Pit Cemento
1233 | 2014-10-01 | 15:30 | Oscar Diaz - San Martin | 441 | BT6 | 4-b | 0-6 mm | Gneis | - | - |  | - | - | - | - | - | - | 441 | AV2 | Por caida | - | - | - | - | - | - | - | - | - | 32 | 16 | 150 (3) |  | 100 | 100 | 100 | 100 | 100 | 100 | 100 | 100 | 100 | 100 | 100 | 100 | 100 | 100 | 0 | 0 |  | 4.22 | 1.630921 | 24.77695 | 33.67% | 441 | CV1 | Loro | 20 (80) y 22 (16) | 15 | 5 |  |  | 100 | HMG1-02811 | 2014-10-01 | 441-BT6 | 0-6 mm | 100 | 100 | 100 | 100 |  |  | 0 | [12 empty] | Curva de cuello - Pit Cemento
1234 | 2014-10-07 | 10:00 | Oscar Diaz | 411 | BT1 | 1-c |  | Gneis | 411 | AV1 | s/d | - | - | - | - | - | - | - | - | - | - | 140 | - | - | - | - | - | - | - | - | - | - |  | 100 | 100 | 100 | 100 | 100 | 100 | 100 | 100 | 100 | 100 | 100 | 100 | 100 | 100 | 8 | 0 | Control de % finos - Gneis | 90.88 | 1.3 | 425.3184 |  | - | - | - | - | - | - | [15 empty] | 8 | [9 empty] | Gris claro | Curva de cuello - Pit Cemento
1235 | 2014-10-07 | 10:00 | Oscar Diaz | 411 | BT2 | 1-c | 0-25 mm | Gneis | 411 | AV1 | s/d | - | - | - | - | - | - | - | - | - | - | 140 | - | - | - | - | - | - | - | - | - | - | [18 empty] | 12.72 | 1.605882 | 73.53656 | 17.94% | 411 | CV1 | Loro primaria | 65 | 10 (2), 22 (2) y 27 | - |  | 100 |  |  |  |  | 0-25 mm | [19 empty] | Curva de cuello - Pit Cemento
1236 | 2014-10-07 | 10:00 | Oscar Diaz | 411 | BT3 | 1-c | 25-180 mm | Gneis | 411 | AV1 | s/d | - | - | - | - | - | - | - | - | - | - | 140 | - | - | - | - | - | - | - | - | - | - | [18 empty] | 69.16 | 1.351064 | 336.3825 |  | 411 | CV1 | Loro primaria | 65 | 10 (2), 22 (2) y 27 | - | [6 empty] | 25-180 mm | [19 empty] | Curva de cuello - Pit Cemento
1237 | 2014-10-14 | 14:00 | Jesus Ferraris - Ariel Achaval | 421 | BT1 | 2-3 a |  | Gneis | - | - |  | 421 | AV1 | 60 | 421 | AV2 | 50 | - | - | - | - | - | - | 53 | 49 | 220 (1,5) | 46 | 23 | 280 (3) | - | - | - | [18 empty] | 64.22 | 1.36 | 314.42112 |  | 411 | CV1 | Loro primaria | 65 | 10 (2), 22 (4) | [27 empty] | Curva de cuello - Pit Cemento
1238 | 2014-10-14 | 14:00 | Jesus Ferraris - Ariel Achaval | 421 | BT3 | 2-3 a |  | Gneis | - | - |  | 421 | AV1 | 60 | 421 | AV2 | 50 | - | - | - | - | - | - | 53 | 49 | 220 (1,5) | 46 | 23 | 280 (3) | - | - | - | [18 empty] | 36.52 | 1.69279 | 222.5545 |  | 421 | CV1 | Banana | 40 (4), 34 goma y 22 goma | 22 | 5 | 100 | [25 empty] | Curva de cuello - Pit Cemento
1239 | 2014-10-14 | 14:00 | Jesus Ferraris - Ariel Achaval | 421 | BT6 | 2-3 a | 0-6 mm | Gneis | - | - |  | 421 | AV1 | 60 | 421 | AV2 | 50 | - | - | - | - | - | - | 53 | 49 | 220 (1,5) | 46 | 23 | 280 (3) | - | - | - |  | 100 | 100 | 100 | 100 | 100 | 100 | 100 | 100 | 100 | 100 | 100 | 100 | 100 | 100 | 98.51 | 0 |  | 8.18 | 1.672323 | 49.24658 | 19.8% | 421 | CV1 | Banana | 40 (4), 34 goma y 22 goma | 22 | 5 |  |  |  | HMG1-02833 | 2014-10-14 | 421-BT6 | 0-6 mm | 100 | 100 | 100 | 100 | 98.51 | 73.53 | 0 | 2.92 | [11 empty] | Curva de cuello - Pit Cemento
1240 | 2014-10-14 | 14:00 | Jesus Ferraris - Ariel Achaval | 421 | BT7 | 2-3 a | 6-19 mm | Gneis | - | - |  | 421 | AV1 | 60 | 421 | AV2 | 50 | - | - | - | - | - | - | 53 | 49 | 220 (1,5) | 46 | 23 | 280 (3) | - | - | - |  | 100 | 100 | 100 | 100 | 100 | 100 | 100 | 100 | 100 | 100 | 100 | 98.6 | 58.76 | 37.65 | 2.28 | 0.34 |  | 13.38 | 1.647059 | 79.33553 | 31.9% | 421 | CV2 | Sandvik | 22 | 5 |  |  | 97.72 |  | HMG1-02836 | 2014-10-14 | 421-BT7 | 6-19 mm | 100 | 98.6 | 58.76 | 37.65 | 2.28 | 0.34 | 0 | 6.61 | [11 empty] | Curva de cuello - Pit Cemento
1241 | 2014-10-14 | 14:00 | Jesus Ferraris - Ariel Achaval | 421 | BT9 | 2-3 a | 20-38 mm | Gneis | - | - |  | 421 | AV1 | 60 | 421 | AV2 | 50 | - | - | - | - | - | - | 53 | 49 | 220 (1,5) | 46 | 23 | 280 (3) | - | - | - |  | 100 | 100 | 100 | 100 | 100 | 100 | 100 | 100 | 100 | 98.98 | 56.6 | 14.34 | 1.11 | 0.37 | 0.21 | 0 | 2° Modificacion en caida zaranda 431-CV2 Sandvik | 20.5 | 1.627686 | 120.1232 | 48.3% | 421 | CV2 | Sandvik | 22 | 5 |  | 85.66 |  |  | HMG1-02837 | 2014-10-14 | 421-BT9 | 20-38 mm | 56.6 | 14.34 | 1.11 | 0.37 | 0.21 | 0 | 0 | 7.86 | [11 empty] | Curva de cuello - Pit Cemento
1242 | 2014-10-14 | 14:30 | Jesus Ferraris - Ariel Achaval | 441 | BT1 | 4-c |  | Gneis | - | - |  | - | - | - | - | - | - | 441 | AV2 | Por caida | - | - | - | - | - | - | - | - | - | 32 | 17 | 159 (3) | [18 empty] | 17.18 | 1.640502 | 101.4618 |  | - | - | - | - | - | - | [26 empty] | Curva de cuello - Pit Cemento
1243 | 2014-10-14 | 14:30 | Jesus Ferraris - Ariel Achaval | 441 | BT3 | 4-c |  | Gneis | - | - |  | - | - | - | - | - | - | 441 | AV2 | Por caida | - | - | - | - | - | - | - | - | - | 32 | 17 | 159 (3) | [18 empty] | 5.9 | 1.62623 | 34.54111 |  | 441 | CV1 | Loro | 20 (80) y 22 (16) | 15 | 5 | 100 | [25 empty] | Curva de cuello - Pit Cemento
1244 | 2014-10-14 | 14:30 | Jesus Ferraris - Ariel Achaval | 441 | BT4 | 4-c | 6-19 mm | Gneis | - | - |  | - | - | - | - | - | - | 441 | AV2 | Por caida | - | - | - | - | - | - | - | - | - | 32 | 17 | 159 (3) |  | 100 | 100 | 100 | 100 | 100 | 100 | 100 | 100 | 100 | 100 | 100 | 98.78 | 56.08 | 32.84 | 2.52 | 0.56 |  | 10.34 | 1.614022 | 60.08036 | 70.22% | 441 | CV1 | Loro | 20 (80) y 22 (16) | 15 | 5 |  |  | 97.48 | HMG1-02835 | 2014-10-14 | 441-BT4 | 6-19 mm | 100 | 98.78 | 56.08 | 32.84 | 2.52 | 0.56 | 0 | 6.65 | [11 empty] | Curva de cuello - Pit Cemento
1245 | 2014-10-14 | 14:30 | Jesus Ferraris - Ariel Achaval | 441 | BT6 | 4-c | 0-6 mm | Gneis | - | - |  | - | - | - | - | - | - | 441 | AV2 | Por caida | - | - | - | - | - | - | - | - | - | 32 | 17 | 159 (3) |  | 100 | 100 | 100 | 100 | 100 | 100 | 100 | 100 | 100 | 100 | 100 | 100 | 100 | 100 | 0 | 0 |  | 4.34 | 1.630921 | 25.48151 | 29.78% | 441 | CV1 | Loro | 20 (80) y 22 (16) | 15 | 5 |  |  | 100 | HMG1-02834 | 2014-10-14 | 441-BT6 | 0-6 mm | 100 | 100 | 100 | 100 |  |  | 0 | [12 empty] | Curva de cuello - Pit Cemento
1246 | 2014-10-16 | 11:30 | Juan Nieto | 411 | BT1 | 1-c |  | Gneis | 411 | AV1 | s/d | - | - | - | - | - | - | - | - | - | - | 140 | - | - | - | - | - | - | - | - | - | - |  | 100 | 100 | 100 | 100 | 100 | 100 | 100 | 100 | 100 | 100 | 100 | 100 | 100 | 100 | 8 | 0 | Control de % finos - Gneis | 128.2 | 1.3 | 599.976 |  | - | - | - | - | - | - | [15 empty] | 8 | [9 empty] | Gris | Curva de cuello - Pit Cemento
1247 | 2014-10-16 | 11:30 | Juan Nieto | 411 | BT2 | 1-c | 0-25 mm | Gneis | 411 | AV1 | s/d | - | - | - | - | - | - | - | - | - | - | 140 | - | - | - | - | - | - | - | - | - | - | [18 empty] | 17.16 | 1.605882 | 99.20499 | 23.14% | 411 | CV1 | Loro primaria | 65 | 10 (2), 22 (2) y 27 | - |  | 100 |  |  |  |  | 0-25 mm | [19 empty] | Curva de cuello - Pit Cemento
1248 | 2014-10-16 | 11:30 | Juan Nieto | 411 | BT3 | 1-c | 25-180 mm | Gneis | 411 | AV1 | s/d | - | - | - | - | - | - | - | - | - | - | 140 | - | - | - | - | - | - | - | - | - | - | [18 empty] | 67.76 | 1.351064 | 329.5731 |  | 411 | CV1 | Loro primaria | 65 | 10 (2), 22 (2) y 27 | - | [6 empty] | 25-180 mm | [19 empty] | Curva de cuello - Pit Cemento
1249 | 2014-10-23 | 21:00 | Jesus Ferraris | 411 | BT1 | 1-b |  | Gneis | 411 | AV1 | s/d | - | - | - | - | - | - | - | - | - | - | 140 | - | - | - | - | - | - | - | - | - | - |  | 100 | 100 | 100 | 100 | 100 | 100 | 100 | 100 | 100 | 100 | 100 | 100 | 100 | 100 | 9 | 0 | Control de % finos - Gneis | 122.48 | 1.3 | 573.2064 |  | - | - | - | - | - | - | [15 empty] | 9 | [9 empty] | Gris oscuro | Curva de cuello - Pit Cemento
1250 | 2014-10-23 | 21:00 | Jesus Ferraris | 411 | BT2 | 1-b | 0-20 mm | Gneis | 411 | AV1 | s/d | - | - | - | - | - | - | - | - | - | - | 140 | - | - | - | - | - | - | - | - | - | - | [18 empty] | 23.36 | 1.605882 | 135.0483 | 22.33% | 411 | CV1 | Loro primaria | 65 | 10 (2), 22 (2) y 25 | - |  | 100 |  |  |  |  | 0-20 mm | [19 empty] | Curva de cuello - Pit Cemento
1251 | 2014-10-23 | 21:00 | Jesus Ferraris | 411 | BT3 | 1-b | 25-180 mm | Gneis | 411 | AV1 | s/d | - | - | - | - | - | - | - | - | - | - | 140 | - | - | - | - | - | - | - | - | - | - | [18 empty] | 96.6 | 1.351064 | 469.846 |  | 411 | CV1 | Loro primaria | 65 | 10 (2), 22 (2) y 25 | - | [6 empty] | 25-180 mm | [19 empty] | Curva de cuello - Pit Cemento
1252 | 2014-10-23 | 22:00 | Juan Nieto - Ariel Achaval | 421 | BT1 | 2-3 a |  | Gneis | - | - |  | 421 | AV1 | 48 | 421 | AV2 | 48 | - | - | - | - | - | - | 53 | 49 | 186 (1,2) | 46 | 23 | 200 (2) | - | - | - | [18 empty] | 49 | 1.36 | 239.904 |  | 411 | CV1 | Loro primaria | 65 | 10 (2), 22 (4) y 25 | [27 empty] | Curva de cuello - Pit Cemento
1253 | 2014-10-23 | 22:00 | Juan Nieto - Ariel Achaval | 421 | BT3 | 2-3 a |  | Gneis | - | - |  | 421 | AV1 | 48 | 421 | AV2 | 48 | - | - | - | - | - | - | 53 | 49 | 186 (1,2) | 46 | 23 | 200 (2) | - | - | - | [18 empty] | 15.78 | 1.69279 | 96.16401 |  | 421 | CV1 | Banana | 40 (4), 34 goma y 22 goma | 22 | 5 | 100 | [25 empty] | Curva de cuello - Pit Cemento
1254 | 2014-10-23 | 22:00 | Juan Nieto - Ariel Achaval | 421 | BT6 | 2-3 a | 0-6 mm | Gneis | - | - |  | 421 | AV1 | 48 | 421 | AV2 | 48 | - | - | - | - | - | - | 53 | 49 | 186 (1,2) | 46 | 23 | 200 (2) | - | - | - |  | 100 | 100 | 100 | 100 | 100 | 100 | 100 | 100 | 100 | 100 | 100 | 100 | 100 | 100 | 97.4 | 0 |  | 8.5 | 1.672323 | 51.1731 | 18.68% | 421 | CV1 | Banana | 40 (4), 34 goma y 22 goma | 22 | 5 |  |  |  | HMG1-02850 | 2014-10-23 | 421-BT6 | 0-6 mm | 100 | 100 | 100 | 100 | 97.4 | 73.94 | 0 | 2.93 | [11 empty] | Curva de cuello - Pit Cemento
1255 | 2014-10-23 | 22:00 | Juan Nieto - Ariel Achaval | 421 | BT7 | 2-3 a | 6-19 mm | Gneis | - | - |  | 421 | AV1 | 48 | 421 | AV2 | 48 | - | - | - | - | - | - | 53 | 49 | 186 (1,2) | 46 | 23 | 200 (2) | - | - | - |  | 100 | 100 | 100 | 100 | 100 | 100 | 100 | 100 | 100 | 100 | 100 | 98.71 | 61.73 | 43.09 | 2.06 | 0.93 |  | 12.5 | 1.647059 | 74.11765 | 27.05% | 421 | CV2 | Sandvik | 22 | 5 |  |  | 97.94 |  | HMG1-02853 | 2014-10-23 | 421-BT7 | 6-19 mm | 100 | 98.71 | 61.73 | 43.09 | 2.06 | 0.93 | 0 | 6.55 | [11 empty] | Curva de cuello - Pit Cemento
1256 | 2014-10-23 | 22:00 | Juan Nieto - Ariel Achaval | 421 | BT9 | 2-3 a | 20-38 mm | Gneis | - | - |  | 421 | AV1 | 48 | 421 | AV2 | 48 | - | - | - | - | - | - | 53 | 49 | 186 (1,2) | 46 | 23 | 200 (2) | - | - | - |  | 100 | 100 | 100 | 100 | 100 | 100 | 100 | 100 | 100 | 100 | 57.57 | 14.89 | 1.3 | 0.44 | 0.25 | 0 | 2° Modificacion en caida zaranda 431-CV2 Sandvik | 25.38 | 1.627686 | 148.7184 | 54.27% | 421 | CV2 | Sandvik | 22 | 5 |  | 85.11 |  |  | HMG1-02854 | 2014-10-23 | 421-BT9 | 20-38 mm | 57.57 | 14.89 | 1.3 | 0.44 | 0.25 | 0 | 0 | 7.84 | [11 empty] | Curva de cuello - Pit Cemento
1257 | 2014-10-23 | 22:00 | Juan Nieto - Ariel Achaval | 441 | BT1 | 4-c |  | Gneis | - | - |  | - | - | - | - | - | - | 441 | AV2 | Por caida | - | - | - | - | - | - | - | - | - | 32 | 17 | 150 (3) | [18 empty] | 18.12 | 1.640502 | 107.0132 |  | - | - | - | - | - | - | [26 empty] | Curva de cuello - Pit Cemento
1258 | 2014-10-23 | 22:00 | Juan Nieto - Ariel Achaval | 441 | BT3 | 4-c |  | Gneis | - | - |  | - | - | - | - | - | - | 441 | AV2 | Por caida | - | - | - | - | - | - | - | - | - | 32 | 17 | 150 (3) | [18 empty] | 8.96 | 1.62623 | 52.45566 |  | 441 | CV1 | Loro | 20 (80) y 22 (16) | 15 | 5 | 100 | [25 empty] | Curva de cuello - Pit Cemento
1259 | 2014-10-23 | 22:00 | Juan Nieto - Ariel Achaval | 441 | BT4 | 4-c | 6-19 mm | Gneis | - | - |  | - | - | - | - | - | - | 441 | AV2 | Por caida | - | - | - | - | - | - | - | - | - | 32 | 17 | 150 (3) |  | 100 | 100 | 100 | 100 | 100 | 100 | 100 | 100 | 100 | 100 | 100 | 98.48 | 58.28 | 32.48 | 1.89 | 0.47 |  | 10.04 | 1.614022 | 58.33721 | 71.61% | 441 | CV1 | Loro | 20 (80) y 22 (16) | 15 | 5 |  |  | 98.11 | HMG1-02852 | 2014-10-23 | 441-BT4 | 6-19 mm | 100 | 98.48 | 58.28 | 32.48 | 1.89 | 0.47 | 0 | 6.67 | [11 empty] | Curva de cuello - Pit Cemento
1260 | 2014-10-23 | 22:00 | Juan Nieto - Ariel Achaval | 441 | BT6 | 4-c | 0-6 mm | Gneis | - | - |  | - | - | - | - | - | - | 441 | AV2 | Por caida | - | - | - | - | - | - | - | - | - | 32 | 17 | 150 (3) |  | 100 | 100 | 100 | 100 | 100 | 100 | 100 | 100 | 100 | 100 | 100 | 100 | 100 | 100 | 0 | 0 |  | 3.94 | 1.630921 | 23.13298 | 28.39% | 441 | CV1 | Loro | 20 (80) y 22 (16) | 15 | 5 |  |  | 100 | HMG1-02851 | 2014-10-23 | 441-BT6 | 0-6 mm | 100 | 100 | 100 | 100 |  |  | 0 | [12 empty] | Curva de cuello - Pit Cemento
1261 | 2014-10-30 | 10:00 | Ariel Achaval | 411 | BT1 | 1-b |  | Gneis | 411 | AV1 | s/d | - | - | - | - | - | - | - | - | - | - | 130 | - | - | - | - | - | - | - | - | - | - |  | 100 | 100 | 100 | 100 | 100 | 100 | 100 | 100 | 100 | 100 | 100 | 100 | 100 | 100 | 4 | 0 | Control de % finos - Gneis | 72.56 | 1.3 | 339.5808 |  | - | - | - | - | - | - | [15 empty] | 4 | [9 empty] | Gris | Nivel 538 y Curva de cuello - Pit Cemento
1262 | 2014-10-30 | 10:00 | Ariel Achaval | 411 | BT2 | 1-b | 0-20 mm | Gneis | 411 | AV1 | s/d | - | - | - | - | - | - | - | - | - | - | 130 | - | - | - | - | - | - | - | - | - | - | [18 empty] | 10.92 | 1.605882 | 63.13045 | 13.59% | 411 | CV1 | Loro primaria | 65 | 10 (2), 22 (2) y 25 | - |  | 100 |  |  |  |  | 0-20 mm | [19 empty] | Nivel 538 y Curva de cuello - Pit Cemento
1263 | 2014-10-30 | 10:00 | Ariel Achaval | 411 | BT3 | 1-b | 25-180 mm | Gneis | 411 | AV1 | s/d | - | - | - | - | - | - | - | - | - | - | 130 | - | - | - | - | - | - | - | - | - | - | [18 empty] | 82.52 | 1.351064 | 401.3632 |  | 411 | CV1 | Loro primaria | 65 | 10 (2), 22 (2) y 25 | - | [6 empty] | 25-180 mm | [19 empty] | Nivel 538 y Curva de cuello - Pit Cemento
1264 | 2014-10-30 |  | Pablo Tabares - Jorge Corvalan | 421 | BT1 | 2-3 a |  | Gneis | - | - |  | 421 | AV1 | 60 | 421 | AV2 | 40 | - | - | - | - | - | - | 53 | 45 | 170 (1,5) | 46 | 22 | 220 (3) | - | - | - |  | 100 | 100 | 100 | 100 | 100 | 100 | 100 | 100 | 100 | 19 | 8.2 | 4 | 2.7 | 2.3 | 1.8 | 0 | Alimentadores desiguales 421-AV1 > 421-AV2 | 66.18 | 1.36 | 324.01728 |  | 411 | CV1 | Loro primaria | 65 | 10 (2), 22 (4) y 25 | [27 empty] | Nivel 538 y Curva de cuello - Pit Cemento
1265 | 2014-10-30 |  | Pablo Tabares - Jorge Corvalan | 421 | BT3 | 2-3 a |  | Gneis | - | - |  | 421 | AV1 | 60 | 421 | AV2 | 40 | - | - | - | - | - | - | 53 | 45 | 170 (1,5) | 46 | 22 | 220 (3) | - | - | - | [18 empty] | 27.06 | 1.69279 | 164.9048 |  | 421 | CV1 | Banana | 40 (4), 34 goma y 22 goma | 22 | 5 | 100 | [25 empty] | Nivel 538 y Curva de cuello - Pit Cemento
1266 | 2014-10-30 |  | Pablo Tabares - Jorge Corvalan | 421 | BT6 | 2-3 a | 0-6 mm | Gneis | - | - |  | 421 | AV1 | 60 | 421 | AV2 | 40 | - | - | - | - | - | - | 53 | 45 | 170 (1,5) | 46 | 22 | 220 (3) | - | - | - |  | 100 | 100 | 100 | 100 | 100 | 100 | 100 | 100 | 100 | 100 | 100 | 100 | 100 | 100 | 96.83 | 0 |  | 7.56 | 1.672323 | 45.51396 | 18.62% | 421 | CV1 | Banana | 40 (4), 34 goma y 22 goma | 22 | 5 |  |  |  | HMG1-02860 | 2014-10-30 | 421-BT6 | 0-6 mm | 100 | 100 | 100 | 100 | 96.83 | 74.55 | 0 | 2.9 | [11 empty] | Nivel 538 y Curva de cuello - Pit Cemento
1267 | 2014-10-30 |  | Pablo Tabares - Jorge Corvalan | 421 | BT7 | 2-3 a | 6-19 mm | Gneis | - | - |  | 421 | AV1 | 60 | 421 | AV2 | 40 | - | - | - | - | - | - | 53 | 45 | 170 (1,5) | 46 | 22 | 220 (3) | - | - | - |  | 100 | 100 | 100 | 100 | 100 | 100 | 100 | 100 | 100 | 100 | 100 | 99.11 | 61.33 | 42.72 | 2.35 | 0.74 |  | 13.48 | 1.647059 | 79.92847 | 32.7% | 421 | CV2 | Sandvik | 22 | 5 |  |  | 97.65 |  | HMG1-02863 | 2014-10-30 | 421-BT7 | 6-19 mm | 100 | 99.11 | 61.33 | 42.72 | 2.35 | 0.74 | 0 | 6.55 | [11 empty] | Nivel 538 y Curva de cuello - Pit Cemento
1268 | 2014-10-30 |  | Pablo Tabares - Jorge Corvalan | 421 | BT9 | 2-3 a | 20-38 mm | Gneis | - | - |  | 421 | AV1 | 60 | 421 | AV2 | 40 | - | - | - | - | - | - | 53 | 45 | 170 (1,5) | 46 | 22 | 220 (3) | - | - | - |  | 100 | 100 | 100 | 100 | 100 | 100 | 100 | 100 | 100 | 100 | 57.54 | 17.26 | 1.02 | 0.41 | 0.25 | 0 | 2° Modificacion en caida zaranda 431-CV2 Sandvik | 20.3 | 1.627686 | 118.9513 | 48.67% | 421 | CV2 | Sandvik | 22 | 5 |  | 82.74 |  |  | HMG1-02864 | 2014-10-30 | 421-BT9 | 20-38 mm | 57.54 | 17.26 | 1.02 | 0.41 | 0.25 | 0 | 0 | 7.82 | [11 empty] | Nivel 538 y Curva de cuello - Pit Cemento
1269 | 2014-10-30 |  | Pablo Tabares - Jorge Corvalan | 441 | BT1 | 4-c |  | Gneis | - | - |  | - | - | - | - | - | - | 441 | AV2 | Por caida | - | - | - | - | - | - | - | - | - | 32 | 19 | 146 (3) | [18 empty] | 13.22 | 1.640502 | 78.07479 |  | - | - | - | - | - | - | [26 empty] | Curva de cuello - Pit Cemento
1270 | 2014-10-30 |  | Pablo Tabares - Jorge Corvalan | 441 | BT3 | 4-c |  | Gneis | - | - |  | - | - | - | - | - | - | 441 | AV2 | Por caida | - | - | - | - | - | - | - | - | - | 32 | 19 | 146 (3) | [18 empty] | 12.33 | 1.62623 | 72.18508 |  | 441 | CV1 | Loro | 20 (80) y 22 (16) | 15 | 5 | 100 | [25 empty] | Curva de cuello - Pit Cemento
1271 | 2014-10-30 |  | Pablo Tabares - Jorge Corvalan | 441 | BT4 | 4-c | 6-19 mm | Gneis | - | - |  | - | - | - | - | - | - | 441 | AV2 | Por caida | - | - | - | - | - | - | - | - | - | 32 | 19 | 146 (3) |  | 100 | 100 | 100 | 100 | 100 | 100 | 100 | 100 | 100 | 100 | 100 | 98.35 | 60.16 | 33.6 | 1.95 | 0.94 |  | 9.42 | 1.614022 | 54.73471 | 76.15% | 441 | CV1 | Loro | 20 (80) y 22 (16) | 15 | 5 |  |  | 98.05 | HMG1-02862 | 2014-10-30 | 441-BT4 | 6-19 mm | 100 | 98.35 | 60.16 | 33.6 | 1.95 | 0.94 | 0 | 6.65 | [11 empty] | Curva de cuello - Pit Cemento
1272 | 2014-10-30 |  | Pablo Tabares - Jorge Corvalan | 441 | BT6 | 4-c | 0-6 mm | Gneis | - | - |  | - | - | - | - | - | - | 441 | AV2 | Por caida | - | - | - | - | - | - | - | - | - | 32 | 19 | 146 (3) |  | 100 | 100 | 100 | 100 | 100 | 100 | 100 | 100 | 100 | 100 | 100 | 100 | 100 | 100 | 0 | 0 |  | 2.92 | 1.630921 | 17.14424 | 23.85% | 441 | CV1 | Loro | 20 (80) y 22 (16) | 15 | 5 |  |  | 100 | HMG1-02861 | 2014-10-30 | 441-BT6 | 0-6 mm | 100 | 100 | 100 | 100 |  |  | 0 | [12 empty] | Curva de cuello - Pit Cemento
1273 | 2014-11-04 | 16:00 | Ariel Achaval | 411 | BT1 | 1-c |  | Gneis | 411 | AV1 | s/d | - | - | - | - | - | - | - | - | - | - | 130 | - | - | - | - | - | - | - | - | - | - |  | 100 | 100 | 100 | 100 | 100 | 100 | 100 | 100 | 100 | 100 | 100 | 100 | 100 | 100 | 11 | 0 | Control de % finos - Gneis | 109.32 | 1.3 | 511.6176 |  | - | - | - | - | - | - | [15 empty] | 11 | [9 empty] | Gris oscuro | Curva de cuello - Pit Cemento
1274 | 2014-11-04 | 16:00 | Ariel Achaval | 411 | BT2 | 1-c | 0-25 mm | Gneis | 411 | AV1 | s/d | - | - | - | - | - | - | - | - | - | - | 130 | - | - | - | - | - | - | - | - | - | - | [18 empty] | 17.4 | 1.605882 | 100.5925 | 25.71% | 411 | CV1 | Loro primaria | 65 | 10 (2), 22 (2) y 27 | - |  | 100 |  |  |  |  | 0-25 mm | [19 empty] | Curva de cuello - Pit Cemento
1275 | 2014-11-04 | 16:00 | Ariel Achaval | 411 | BT3 | 1-c | 25-180 mm | Gneis | 411 | AV1 | s/d | - | - | - | - | - | - | - | - | - | - | 130 | - | - | - | - | - | - | - | - | - | - | [18 empty] | 59.76 | 1.351064 | 290.6625 |  | 411 | CV1 | Loro primaria | 65 | 10 (2), 22 (2) y 27 | - | [6 empty] | 25-180 mm | [19 empty] | Curva de cuello - Pit Cemento
1276 | 2014-11-06 |  | Jesus Ferraris - Ariel Achaval | 421 | BT1 | 2-3 a |  | Gneis | - | - |  | 421 | AV1 | 45 | 421 | AV2 | 40 | - | - | - | - | - | - | 53 | s/d | 155 (2,3) | 46 | s/d | 215 (3) | - | - | - |  | 100 | 100 | 100 | 100 | 100 | 100 | 100 | 100 | 100 | 8.1 | 3.9 | 2.7 | 1.9 | 1.6 | 1.2 | 0 | Alimentadores desiguales 421-AV1 > 421-AV2 | 60.58 | 1.36 | 296.59968 |  | 411 | CV1 | Loro primaria | 65 | 10 (2), 22 (4) y 27 | [27 empty] | Curva de cuello - Pit Cemento
1277 | 2014-11-06 |  | Jesus Ferraris - Ariel Achaval | 421 | BT3 | 2-3 a |  | Gneis | - | - |  | 421 | AV1 | 45 | 421 | AV2 | 40 | - | - | - | - | - | - | 53 | s/d | 155 (2,3) | 46 | s/d | 215 (3) | - | - | - | [18 empty] | 29.74 | 1.69279 | 181.2369 |  | 421 | CV1 | Banana | 40 (4), 34 goma y 22 goma | 22 | 5 | 100 | [25 empty] | Curva de cuello - Pit Cemento
1278 | 2014-11-06 |  | Jesus Ferraris - Ariel Achaval | 421 | BT6 | 2-3 a | 0-6 mm | Gneis | - | - |  | 421 | AV1 | 45 | 421 | AV2 | 40 | - | - | - | - | - | - | 53 | s/d | 155 (2,3) | 46 | s/d | 215 (3) | - | - | - |  | 100 | 100 | 100 | 100 | 100 | 100 | 100 | 100 | 100 | 100 | 100 | 100 | 100 | 100 | 98.93 | 0 |  | 6.84 | 1.672323 | 41.17929 | 18.87% | 421 | CV1 | Banana | 40 (4), 34 goma y 22 goma | 22 | 5 |  |  |  | HMG1-02871 | 2014-11-06 | 421-BT6 | 0-6 mm | 100 | 100 | 100 | 100 | 98.93 | 75.83 | 0 | 2.86 |  | 2783 | 0.25 | [5 empty] | 4.4 |  |  | Curva de cuello - Pit Cemento
1279 | 2014-11-06 |  | Jesus Ferraris - Ariel Achaval | 421 | BT7 | 2-3 a | 6-19 mm | Gneis | - | - |  | 421 | AV1 | 45 | 421 | AV2 | 40 | - | - | - | - | - | - | 53 | s/d | 155 (2,3) | 46 | s/d | 215 (3) | - | - | - |  | 100 | 100 | 100 | 100 | 100 | 100 | 100 | 100 | 100 | 100 | 100 | 99.26 | 66.38 | 37.9 | 1.89 | 0.55 |  | 10.12 | 1.647059 | 60.00565 | 27.49% | 421 | CV2 | Sandvik | 22 | 5 |  |  | 98.11 |  | HMG1-02874 | 2014-11-06 | 421-BT7 | 6-19 mm | 100 | 99.26 | 66.38 | 37.9 | 1.89 | 0.55 | 0 | 6.6 | [11 empty] | Curva de cuello - Pit Cemento
1280 | 2014-11-06 |  | Jesus Ferraris - Ariel Achaval | 421 | BT9 | 2-3 a | 20-38 mm | Gneis | - | - |  | 421 | AV1 | 45 | 421 | AV2 | 40 | - | - | - | - | - | - | 53 | s/d | 155 (2,3) | 46 | s/d | 215 (3) | - | - | - |  | 100 | 100 | 100 | 100 | 100 | 100 | 100 | 100 | 100 | 100 | 58.26 | 16.05 | 0.85 | 0.61 | 0.48 | 0 | 2° Modificacion en caida zaranda 431-CV2 Sandvik | 19.98 | 1.627686 | 117.0762 | 53.64% | 421 | CV2 | Sandvik | 22 | 5 |  | 83.95 |  |  | HMG1-02875 | 2014-11-06 | 421-BT9 | 20-38 mm | 58.26 | 16.05 | 0.85 | 0.61 | 0.48 | 0 | 0 | 7.83 | [11 empty] | Curva de cuello - Pit Cemento
1281 | 2014-11-06 |  | Jesus Ferraris - Ariel Achaval | 441 | BT1 | 4-c |  | Gneis | - | - |  | - | - | - | - | - | - | 441 | AV2 | Por caida | - | - | - | - | - | - | - | - | - | 32 | s/d | 140 (3) | [18 empty] | 15.82 | 1.640502 | 93.42989 |  | - | - | - | - | - | - | [26 empty] | Curva de cuello - Pit Cemento
1282 | 2014-11-06 |  | Jesus Ferraris - Ariel Achaval | 441 | BT3 | 4-c |  | Gneis | - | - |  | - | - | - | - | - | - | 441 | AV2 | Por caida | - | - | - | - | - | - | - | - | - | 32 | s/d | 140 (3) | [18 empty] | 6.54 | 1.62623 | 38.28795 |  | 441 | CV1 | Loro | 20 (80) y 22 (16) | 15 | 5 | 100 | [25 empty] | Curva de cuello - Pit Cemento
1283 | 2014-11-06 |  | Jesus Ferraris - Ariel Achaval | 441 | BT4 | 4-c | 6-19 mm | Gneis | - | - |  | - | - | - | - | - | - | 441 | AV2 | Por caida | - | - | - | - | - | - | - | - | - | 32 | s/d | 140 (3) |  | 100 | 100 | 100 | 100 | 100 | 100 | 100 | 100 | 100 | 100 | 100 | 99.58 | 58.66 | 31.82 | 1.24 | 0.3 |  | 9.76 | 1.614022 | 56.71028 | 70.92% | 441 | CV1 | Loro | 20 (80) y 22 (16) | 15 | 5 |  |  | 98.76 | HMG1-02873 | 2014-11-06 | 441-BT4 | 6-19 mm | 100 | 99.58 | 58.66 | 31.82 | 1.24 | 0.3 | 0 | 6.67 | [11 empty] | Curva de cuello - Pit Cemento
1284 | 2014-11-06 |  | Jesus Ferraris - Ariel Achaval | 441 | BT6 | 4-c | 0-6 mm | Gneis | - | - |  | - | - | - | - | - | - | 441 | AV2 | Por caida | - | - | - | - | - | - | - | - | - | 32 | s/d | 140 (3) |  | 100 | 100 | 100 | 100 | 100 | 100 | 100 | 100 | 100 | 100 | 100 | 100 | 100 | 100 | 0 | 0 |  | 3.96 | 1.630921 | 23.25041 | 29.08% | 441 | CV1 | Loro | 20 (80) y 22 (16) | 15 | 5 |  |  | 100 | HMG1-02872 | 2014-11-06 | 441-BT6 | 0-6 mm | 100 | 100 | 100 | 100 |  |  | 0 |  |  | 2806 | 0.16 | [8 empty] | Curva de cuello - Pit Cemento
1285 | 2014-11-19 | 10:00 | Oscar Diaz - Pablo Tabares | 421 | BT1 | 2-3 a |  | Gneis | - | - |  | 421 | AV1 | 55 | 421 | AV2 | 45 | - | - | - | - | - | - | 53 | s/d | 150 (1,3) | 46 | s/d | 220 (3) | - | - | - |  | 100 | 100 | 100 | 100 | 100 | 100 | 100 | 100 | 100 | 14.7 | 6.6 | 3.4 | 2.1 | 1.8 | 1.3 | 0 | Alimentadores desiguales 421-AV1 > 421-AV2 | 71.62 | 1.36 | 350.65152 |  | 411 | CV1 | Loro primaria | 65 | 10 (2), 22 (4) y 27 | [27 empty] | Rampita 5 bis y Balcon - Pit Cemento
1286 | 2014-11-19 | 10:00 | Oscar Diaz - Pablo Tabares | 421 | BT3 | 2-3 a |  | Gneis | - | - |  | 421 | AV1 | 55 | 421 | AV2 | 45 | - | - | - | - | - | - | 53 | s/d | 150 (1,3) | 46 | s/d | 220 (3) | - | - | - |  | 100 | 100 | 100 | 100 | 100 | 100 | 100 | 82.6 | 53.9 | 18.4 | 1.1 | 0.5 | 0.4 | 0.3 | 0.3 | 0 |  | 26.06 | 1.69279 | 158.8108 |  | 421 | CV1 | Banana | 40 (4), 34 goma y 22 goma | 22 | 5 | 81.6 | [25 empty] | Rampita 5 bis y Balcon - Pit Cemento
1287 | 2014-11-19 | 10:00 | Oscar Diaz - Pablo Tabares | 421 | BT6 | 2-3 a | 0-6 mm | Gneis | - | - |  | 421 | AV1 | 55 | 421 | AV2 | 45 | - | - | - | - | - | - | 53 | s/d | 150 (1,3) | 46 | s/d | 220 (3) | - | - | - |  | 100 | 100 | 100 | 100 | 100 | 100 | 100 | 100 | 100 | 100 | 100 | 100 | 100 | 100 | 97.92 | 0 |  | 9.96 | 1.672323 | 59.96283 | 23.27% | 421 | CV1 | Banana | 40 (4), 34 goma y 22 goma | 22 | 5 |  |  |  | HMG1-02883 | 2014-11-19 | 421-BT6 | 0-6 mm | 100 | 100 | 100 | 100 | 97.92 | 75.19 | 0 | 2.87 | [11 empty] | Rampita 5 bis y Balcon - Pit Cemento
1288 | 2014-11-19 | 10:00 | Oscar Diaz - Pablo Tabares | 421 | BT7 | 2-3 a | 6-19 mm | Gneis | - | - |  | 421 | AV1 | 55 | 421 | AV2 | 45 | - | - | - | - | - | - | 53 | s/d | 150 (1,3) | 46 | s/d | 220 (3) | - | - | - |  | 100 | 100 | 100 | 100 | 100 | 100 | 100 | 100 | 100 | 100 | 100 | 97.58 | 59.57 | 37.55 | 2.4 | 0.49 |  | 15.38 | 1.647059 | 91.19435 | 35.39% | 421 | CV2 | Sandvik | 22 y 24 (1) | 5 |  |  | 97.6 |  | HMG1-02886 | 2014-11-19 | 421-BT7 | 6-19 mm | 100 | 97.58 | 59.57 | 37.55 | 2.4 | 0.49 | 0 | 6.62 | [11 empty] | Rampita 5 bis y Balcon - Pit Cemento
1289 | 2014-11-19 | 10:00 | Oscar Diaz - Pablo Tabares | 421 | BT9 | 2-3 a | 20-38 mm | Gneis | - | - |  | 421 | AV1 | 55 | 421 | AV2 | 45 | - | - | - | - | - | - | 53 | s/d | 150 (1,3) | 46 | s/d | 220 (3) | - | - | - |  | 100 | 100 | 100 | 100 | 100 | 100 | 100 | 100 | 100 | 100 | 49.54 | 12.05 | 0.79 | 0.62 | 0.44 | 0 | Colocacion un paño 24 mm en 431-CV2 Sandvik. Buzón OK | 18.18 | 1.627686 | 106.5288 | 41.34% | 421 | CV2 | Sandvik | 22 y 24 (1) | 5 |  | 87.95 |  |  | HMG1-02887 | 2014-11-19 | 421-BT9 | 20-38 mm | 49.54 | 12.05 | 0.79 | 0.62 | 0.44 | 0 | 0 | 7.87 | [11 empty] | Rampita 5 bis y Balcon - Pit Cemento
1290 | 2014-11-19 | 10:30 | Oscar Diaz - Pablo Tabares | 441 | BT1 | 4-c |  | Gneis | - | - |  | - | - | - | - | - | - | 441 | AV2 | Por caida | - | - | - | - | - | - | - | - | - | 32 | s/d | 140 (2,8) | [18 empty] | 14.5 | 1.640502 | 85.63422 |  | - | - | - | - | - | - | [26 empty] | Frente alto, Rampita 5 bis y Balcon - Pit Cemento
1291 | 2014-11-19 | 10:30 | Oscar Diaz - Pablo Tabares | 441 | BT3 | 4-c |  | Gneis | - | - |  | - | - | - | - | - | - | 441 | AV2 | Por caida | - | - | - | - | - | - | - | - | - | 32 | s/d | 140 (2,8) | [18 empty] | 5.3 | 1.62623 | 31.02846 |  | 441 | CV1 | Loro | 20 (80) y 22 (16) | 15 | 5 | 100 | [25 empty] | Frente alto, Rampita 5 bis y Balcon - Pit Cemento
1292 | 2014-11-19 | 10:30 | Oscar Diaz - Pablo Tabares | 441 | BT4 | 4-c | 6-19 mm | Gneis | - | - |  | - | - | - | - | - | - | 441 | AV2 | Por caida | - | - | - | - | - | - | - | - | - | 32 | s/d | 140 (2,8) |  | 100 | 100 | 100 | 100 | 100 | 100 | 100 | 100 | 100 | 100 | 100 | 98.39 | 59.67 | 31.61 | 1.27 | 0.37 |  | 11.24 | 1.614022 | 65.30979 | 70.56% | 441 | CV1 | Loro | 20 (80) y 22 (16) | 15 | 5 |  |  | 98.73 | HMG1-02885 | 2014-11-19 | 441-BT4 | 6-19 mm | 100 | 98.39 | 59.67 | 31.61 | 1.27 | 0.37 | 0 | 6.68 | [11 empty] | Frente alto, Rampita 5 bis y Balcon - Pit Cemento
1293 | 2014-11-19 | 10:30 | Oscar Diaz - Pablo Tabares | 441 | BT6 | 4-c | 0-6 mm | Gneis | - | - |  | - | - | - | - | - | - | 441 | AV2 | Por caida | - | - | - | - | - | - | - | - | - | 32 | s/d | 140 (2,8) |  | 100 | 100 | 100 | 100 | 100 | 100 | 100 | 100 | 100 | 100 | 100 | 100 | 100 | 100 | 0 | 0 |  | 4.64 | 1.630921 | 27.2429 | 29.44% | 441 | CV1 | Loro | 20 (80) y 22 (16) | 15 | 5 |  |  | 100 | HMG1-02884 | 2014-11-19 | 441-BT6 | 0-6 mm | 100 | 100 | 100 | 100 |  |  | 0 | [12 empty] | Frente alto, Rampita 5 bis y Balcon - Pit Cemento
1294 | 2014-11-21 | 10:00 | San Martin | 411 | BT1 | 1-c |  | Gneis | 411 | AV1 | s/d | - | - | - | - | - | - | - | - | - | - | 130 | - | - | - | - | - | - | - | - | - | - |  | 100 | 100 | 100 | 100 | 100 | 100 | 100 | 100 | 100 | 100 | 100 | 100 | 100 | 100 | 9 | 0 | Control de % finos - Gneis | 103.84 | 1.3 | 485.9712 |  | - | - | - | - | - | - | [15 empty] | 9 | [9 empty] | Gris oscuro | Curva de cuello - Pit Cemento
1295 | 2014-11-21 | 10:00 | San Martin | 411 | BT2 | 1-c | 0-25 mm | Gneis | 411 | AV1 | s/d | - | - | - | - | - | - | - | - | - | - | 130 | - | - | - | - | - | - | - | - | - | - | [18 empty] | 11.72 | 1.605882 | 67.75539 | 12.34% | 411 | CV1 | Loro primaria | 65 | 10 (2), 22 (2) y 27 | - |  | 100 |  |  |  |  | 0-25 mm | [19 empty] | Curva de cuello - Pit Cemento
1296 | 2014-11-21 | 10:00 | San Martin | 411 | BT3 | 1-c | 25-180 mm | Gneis | 411 | AV1 | s/d | - | - | - | - | - | - | - | - | - | - | 130 | - | - | - | - | - | - | - | - | - | - | [18 empty] | 98.92 | 1.351064 | 481.13 |  | 411 | CV1 | Loro primaria | 65 | 10 (2), 22 (2) y 27 | - | [6 empty] | 25-180 mm | [19 empty] | Curva de cuello - Pit Cemento
1297 | 2014-11-26 | 10:00 | San Martin | 411 | BT1 | 1-c |  | Gneis | 411 | AV1 | s/d | - | - | - | - | - | - | - | - | - | - | 130 | - | - | - | - | - | - | - | - | - | - |  | 100 | 100 | 100 | 100 | 100 | 100 | 100 | 100 | 100 | 100 | 100 | 100 | 100 | 100 | 17 | 0 | Control de % finos - Gneis | 81 | 1.3 | 379.08 |  | - | - | - | - | - | - | [15 empty] | 9 | [9 empty] | Gris claro
1298 | 2014-11-26 | 10:00 | San Martin | 411 | BT2 | 1-c | 0-25 mm | Gneis | 411 | AV1 | s/d | - | - | - | - | - | - | - | - | - | - | 130 | - | - | - | - | - | - | - | - | - | - | [18 empty] | 18.24 | 1.605882 | 105.4487 | 28.48% | 411 | CV1 | Loro primaria | 65 | 10 (2), 22 (2) y 27 | - |  | 100 |  |  |  |  | 0-25 mm
1299 | 2014-11-26 | 10:00 | San Martin | 411 | BT3 | 1-c | 25-180 mm | Gneis | 411 | AV1 | s/d | - | - | - | - | - | - | - | - | - | - | 130 | - | - | - | - | - | - | - | - | - | - | [18 empty] | 54.44 | 1.351064 | 264.7869 |  | 411 | CV1 | Loro primaria | 65 | 10 (2), 22 (2) y 27 | - | [6 empty] | 25-180 mm
1300 | 2014-11-27 |  | Oscar Diaz - Gabriel San Martin | 421 | BT1 | 2-3 a |  | Gneis | - | - |  | 421 | AV1 | 38 | 421 | AV2 | 45 | - | - | - | - | - | - | 53 |  |  | 46 |  |  | - | - | - | [18 empty] | 65.04 | 1.36 | 318.43584 |  | 411 | CV1 | Loro primaria | 65 | 10 (2), 22 (4) y 27
1301 | 2014-11-27 |  | Oscar Diaz - Gabriel San Martin | 421 | BT3 | 2-3 a |  | Gneis | - | - |  | 421 | AV1 | 38 | 421 | AV2 | 45 | - | - | - | - | - | - | 53 |  |  | 46 |  |  | - | - | - | [18 empty] | 24.5 | 1.69279 | 149.3041 |  | 421 | CV1 | Banana | 40 (4), 34 goma y 22 goma | 22 | 5 | 100
1302 | 2014-11-27 |  | Oscar Diaz - Gabriel San Martin | 421 | BT6 | 2-3 a | 0-6 mm | Gneis | - | - |  | 421 | AV1 | 38 | 421 | AV2 | 45 | - | - | - | - | - | - | 53 |  |  | 46 |  |  | - | - | - |  | 100 | 100 | 100 | 100 | 100 | 100 | 100 | 100 | 100 | 100 | 100 | 100 | 100 | 100 | 96.41 | 0 |  | 5.6 | 1.672323 | 33.71404 | 13.4% | 421 | CV1 | Banana | 40 (4), 34 goma y 22 goma | 22 | 5 |  |  |  | HMG1-02894 | 2014-11-27 | 421-BT6 | 0-6 mm | 100 | 100 | 100 | 100 | 96.41 | 73.29 | 0 | 2.98
1303 | 2014-11-27 |  | Oscar Diaz - Gabriel San Martin | 421 | BT7 | 2-3 a | 6-19 mm | Gneis | - | - |  | 421 | AV1 | 38 | 421 | AV2 | 45 | - | - | - | - | - | - | 53 |  |  | 46 |  |  | - | - | - |  | 100 | 100 | 100 | 100 | 100 | 100 | 100 | 100 | 100 | 100 | 100 | 95.7 | 54.6 | 33.01 | 1.97 | 0.57 |  | 11.6 | 1.647059 | 68.78118 | 27.34% | 421 | CV2 | Sandvik | 22 y 24 (1) | 5 |  |  | 98.03 |  | HMG1-02897 | 2014-11-27 | 421-BT7 | 6-19 mm | 100 | 95.7 | 54.6 | 33.01 | 1.97 | 0.57 | 0 | 6.69
1304 | 2014-11-27 |  | Oscar Diaz - Gabriel San Martin | 421 | BT9 | 2-3 a | 20-38 mm | Gneis | - | - |  | 421 | AV1 | 38 | 421 | AV2 | 45 | - | - | - | - | - | - | 53 |  |  | 46 |  |  | - | - | - |  | 100 | 100 | 100 | 100 | 100 | 100 | 100 | 100 | 100 | 100 | 43.13 | 9.11 | 0.69 | 0.47 | 0.34 | 0 |  | 25.44 | 1.627686 | 149.07 | 59.26% | 421 | CV2 | Sandvik | 22 y 24 (1) | 5 |  | 90.89 |  |  | HMG1-02898 | 2014-11-27 | 421-BT9 | 20-38 mm | 43.13 | 9.11 | 0.69 | 0.47 | 0.34 | 0 | 0 | 7.9
1305 | 2014-11-27 |  | Oscar Diaz - Gabriel San Martin | 441 | BT1 | 4-c |  | Gneis | - | - |  | - | - | - | - | - | - | 441 | AV2 | Por caida | - | - | - | - | - | - | - | - | - | 32 | [20 empty] | 11.9 | 1.640502 | 70.27912 |  | - | - | - | - | - | -
1306 | 2014-11-27 |  | Oscar Diaz - Gabriel San Martin | 441 | BT3 | 4-c |  | Gneis | - | - |  | - | - | - | - | - | - | 441 | AV2 | Por caida | - | - | - | - | - | - | - | - | - | 32 | [20 empty] | 9.3 | 1.62623 | 54.44616 |  | 441 | CV1 | Loro | 20 (80) y 22 (16) | 15 | 5 | 100
1307 | 2014-11-27 |  | Oscar Diaz - Gabriel San Martin | 441 | BT4 | 4-c | 6-19 mm | Gneis | - | - |  | - | - | - | - | - | - | 441 | AV2 | Por caida | - | - | - | - | - | - | - | - | - | 32 |  |  |  | 100 | 100 | 100 | 100 | 100 | 100 | 100 | 100 | 100 | 100 | 100 | 95.74 | 54.63 | 34.71 | 0.9 | 0.33 |  | 9.84 | 1.614022 | 57.17512 | 72.36% | 441 | CV1 | Loro | 20 (80) y 22 (16) | 15 | 5 |  |  | 99.1 | HMG1-02896 | 2014-11-27 | 441-BT4 | 6-19 mm | 100 | 95.74 | 54.63 | 34.71 | 0.9 | 0.33 | 0 | 6.68
1308 | 2014-11-27 |  | Oscar Diaz - Gabriel San Martin | 441 | BT6 | 4-c | 0-6 mm | Gneis | - | - |  | - | - | - | - | - | - | 441 | AV2 | Por caida | - | - | - | - | - | - | - | - | - | 32 |  |  |  | 100 | 100 | 100 | 100 | 100 | 100 | 100 | 100 | 100 | 100 | 100 | 100 | 100 | 100 | 0 | 0 |  | 3.72 | 1.630921 | 21.84129 | 27.64% | 441 | CV1 | Loro | 20 (80) y 22 (16) | 15 | 5 |  |  | 100 | HMG1-02895 | 2014-11-27 | 441-BT6 | 0-6 mm | 100 | 100 | 100 | 100 |  |  | 0
1309 | 2014-12-04 | 12:00 | Oscar Diaz | 411 | BT1 | 1-c |  | Gneis | 411 | AV1 | s/d | - | - | - | - | - | - | - | - | - | - | 130 | - | - | - | - | - | - | - | - | - | - |  | 100 | 100 | 100 | 100 | 100 | 100 | 100 | 100 | 100 | 100 | 100 | 100 | 100 | 100 | 16 | 0 | Control de % finos - Gneis | 86.88 | 1.3 | 406.5984 |  | - | - | - | - | - | - | [15 empty] | 16 | [9 empty] | Gris | Curva de cuello / Frente Alto - Pit Cemento
1310 | 2014-12-04 | 12:00 | Oscar Diaz | 411 | BT2 | 1-c | 0-25 mm | Gneis | 411 | AV1 | s/d | - | - | - | - | - | - | - | - | - | - | 130 | - | - | - | - | - | - | - | - | - | - | [18 empty] | 20 | 1.605882 | 115.6235 | 26.65% | 411 | CV1 | Loro primaria | 65 | 10 (2), 22 (2) y 27 | - |  | 100 |  |  |  |  | 0-25 mm | [19 empty] | Curva de cuello / Frente Alto - Pit Cemento
1311 | 2014-12-04 | 12:00 | Oscar Diaz | 411 | BT3 | 1-c | 25-180 mm | Gneis | 411 | AV1 | s/d | - | - | - | - | - | - | - | - | - | - | 130 | - | - | - | - | - | - | - | - | - | - | [18 empty] | 65.44 | 1.351064 | 318.289 |  | 411 | CV1 | Loro primaria | 65 | 10 (2), 22 (2) y 27 | - | [6 empty] | 25-180 mm | [19 empty] | Curva de cuello / Frente Alto - Pit Cemento
1312 | 2014-12-04 | 14:30 | Ariel Achaval - Jesus Ferraris | 421 | BT1 | 2-3 a |  | Gneis | - | - |  | 421 | AV1 | 55 | 421 | AV2 | 45 | - | - | - | - | - | - | 53 |  |  | 46 |  |  | - | - | - |  | 100 | 100 | 100 | 100 | 100 | 100 | 100 | 100 | 100 | 17.3 | 5.5 | 2.1 | 1.3 | 1.1 | 0.8 | 0 | Alimentadores desiguales 421-AV1 > 421-AV2 | 57.98 | 1.36 | 283.87008 |  | 411 | CV1 | Loro primaria | 65 | 10 (2), 22 (4) y 27 | [27 empty] | Curva de cuello / Frente Alto - Pit Cemento
1313 | 2014-12-04 | 14:30 | Ariel Achaval - Jesus Ferraris | 421 | BT3 | 2-3 a |  | Gneis | - | - |  | 421 | AV1 | 55 | 421 | AV2 | 45 | - | - | - | - | - | - | 53 |  |  | 46 |  |  | - | - | - |  | 100 | 100 | 100 | 100 | 100 | 100 | 100 | 100 | 100 | 22 | 1.5 | 0.7 | 0.3 | 0.2 | 0.2 | 0 |  | 23.08 | 1.69279 | 140.6505 |  | 421 | CV1 | Banana | 40 (4), 34 goma y 22 goma | 22 | 5 | 78 | [25 empty] | Curva de cuello / Frente Alto - Pit Cemento
1314 | 2014-12-04 | 14:30 | Ariel Achaval - Jesus Ferraris | 421 | BT6 | 2-3 a | 0-6 mm | Gneis | - | - |  | 421 | AV1 | 55 | 421 | AV2 | 45 | - | - | - | - | - | - | 53 |  |  | 46 |  |  | - | - | - |  | 100 | 100 | 100 | 100 | 100 | 100 | 100 | 100 | 100 | 100 | 100 | 100 | 100 | 100 | 97.79 | 0 |  | 7.18 | 1.672323 | 43.22622 | 18.36% | 421 | CV1 | Banana | 40 (4), 34 goma y 22 goma | 22 | 5 |  |  |  | HMG1-02905 | 2014-12-04 | 421-BT6 | 0-6 mm | 100 | 100 | 100 | 100 | 97.79 | 74.89 | 0 | 2.89 | [11 empty] | Curva de cuello / Frente Alto - Pit Cemento
1315 | 2014-12-04 | 14:30 | Ariel Achaval - Jesus Ferraris | 421 | BT7 | 2-3 a | 6-19 mm | Gneis | - | - |  | 421 | AV1 | 55 | 421 | AV2 | 45 | - | - | - | - | - | - | 53 |  |  | 46 |  |  | - | - | - |  | 100 | 100 | 100 | 100 | 100 | 100 | 100 | 100 | 100 | 100 | 100 | 95.97 | 55.09 | 34.39 | 2.15 | 0.49 |  | 13.76 | 1.647059 | 81.58871 | 34.65% | 421 | CV2 | Sandvik | 22 y 24 (1) | 5 |  |  | 97.85 |  | HMG1-02908 | 2014-12-04 | 421-BT7 | 6-19 mm | 100 | 95.97 | 55.09 | 34.39 | 2.15 | 0.49 | 0 | 6.67 | [11 empty] | Curva de cuello / Frente Alto - Pit Cemento
1316 | 2014-12-04 | 14:30 | Ariel Achaval - Jesus Ferraris | 421 | BT9 | 2-3 a | 20-38 mm | Gneis | - | - |  | 421 | AV1 | 55 | 421 | AV2 | 45 | - | - | - | - | - | - | 53 |  |  | 46 |  |  | - | - | - |  | 100 | 100 | 100 | 100 | 100 | 100 | 100 | 100 | 100 | 99.13 | 56.11 | 14.89 | 0.72 | 0.37 | 0.25 | 0 |  | 18.88 | 1.627686 | 110.6306 | 46.99% | 421 | CV2 | Sandvik | 22 y 24 (1) | 5 |  | 85.11 |  |  | HMG1-02909 | 2014-12-04 | 421-BT9 | 20-38 mm | 56.11 | 14.89 | 0.72 | 0.37 | 0.25 | 0 | 0 | 7.85 | [11 empty] | Curva de cuello / Frente Alto - Pit Cemento
1317 | 2014-12-04 | 15:30 | Ariel Achaval - Jesus Ferraris | 441 | BT1 | 4-c |  | Gneis | - | - |  | - | - | - | - | - | - | 441 | AV2 | Por caida | - | - | - | - | - | - | - | - | - | 32 | 18 | 120 (2) | [18 empty] | 10.82 | 1.640502 | 63.90085 |  | - | - | - | - | - | - | [26 empty] | Curva de cuello / Frente Alto - Pit Cemento
1318 | 2014-12-04 | 15:30 | Ariel Achaval - Jesus Ferraris | 441 | BT3 | 4-c |  | Gneis | - | - |  | - | - | - | - | - | - | 441 | AV2 | Por caida | - | - | - | - | - | - | - | - | - | 32 | 18 | 120 (2) | [18 empty] | 12.6 | 1.62623 | 73.76577 |  | 441 | CV1 | Loro | 20 (80) y 22 (16) | 15 | 5 | 100 | [25 empty] | Curva de cuello / Frente Alto - Pit Cemento
1319 | 2014-12-04 | 15:30 | Ariel Achaval - Jesus Ferraris | 441 | BT4 | 4-c | 6-19 mm | Gneis | - | - |  | - | - | - | - | - | - | 441 | AV2 | Por caida | - | - | - | - | - | - | - | - | - | 32 | 18 | 120 (2) |  | 100 | 100 | 100 | 100 | 100 | 100 | 100 | 100 | 100 | 100 | 100 | 96.57 | 54.68 | 33.35 | 1.51 | 0.32 |  | 8.3 | 1.614022 | 48.22698 | 80.11% | 441 | CV1 | Loro | 20 (80) y 22 (16) | 15 | 5 |  |  | 98.49 | HMG1-02907 | 2014-12-04 | 441-BT4 | 6-19 mm | 100 | 96.57 | 54.68 | 33.35 | 1.51 | 0.32 | 0 | 6.68 | [11 empty] | Curva de cuello / Frente Alto - Pit Cemento
1320 | 2014-12-04 | 15:30 | Ariel Achaval - Jesus Ferraris | 441 | BT6 | 4-c | 0-6 mm | Gneis | - | - |  | - | - | - | - | - | - | 441 | AV2 | Por caida | - | - | - | - | - | - | - | - | - | 32 | 18 | 120 (2) |  | 100 | 100 | 100 | 100 | 100 | 100 | 100 | 100 | 100 | 100 | 100 | 100 | 100 | 100 | 95.26 | 0 |  | 2.04 | 1.630921 | 11.97748 | 19.89% | 441 | CV1 | Loro | 20 (80) y 22 (16) | 15 | 5 |  |  | 4.74 | HMG1-02906 | 2014-12-04 | 441-BT6 | 0-6 mm | 100 | 100 | 100 | 100 | 95.26 | 70.8 | 0 | 3.13 | 11.15 | [10 empty] | Curva de cuello / Frente Alto - Pit Cemento
1321 | 2014-12-09 | 12:00 | Juan Nieto - Ariel Achaval | 421 | BT1 | 2-3 a |  | Gneis | - | - |  | 421 | AV1 | 55 | 421 | AV2 | 45 | - | - | - | - | - | - | 53 | 46 | 160 (1,5) | 46 | 21 | 190 (2,5) | - | - | - |  | 100 | 100 | 100 | 100 | 100 | 100 | 100 | 100 | 100 | 11.7 | 4.7 | 1.8 | 1.1 | 0.9 | 0.7 | 0 | Alimentadores desiguales 421-AV1 > 421-AV2 | 73.98 | 1.36 | 362.20608 |  | 411 | CV1 | Loro primaria | 65 | 10 (2), 22 (4) y 27 | [27 empty] | Curva de cuello / Frente Alto - Pit Cemento
1322 | 2014-12-09 | 12:00 | Juan Nieto - Ariel Achaval | 421 | BT3 | 2-3 a |  | Gneis | - | - |  | 421 | AV1 | 55 | 421 | AV2 | 45 | - | - | - | - | - | - | 53 | 46 | 160 (1,5) | 46 | 21 | 190 (2,5) | - | - | - |  | 100 | 100 | 100 | 100 | 100 | 100 | 100 | 93.2 | 67.8 | 26.1 | 1.7 | 0.6 | 0.3 | 0.2 | 0.2 | 0 |  | 30.4 | 1.69279 | 185.2589 |  | 421 | CV1 | Banana | 40 (4), 34 goma y 22 goma | 22 | 5 | 73.9 | [25 empty] | Curva de cuello / Frente Alto - Pit Cemento
1323 | 2014-12-09 | 12:00 | Juan Nieto - Ariel Achaval | 421 | BT6 | 2-3 a | 0-6 mm | Gneis | - | - |  | 421 | AV1 | 55 | 421 | AV2 | 45 | - | - | - | - | - | - | 53 | 46 | 160 (1,5) | 46 | 21 | 190 (2,5) | - | - | - |  | 100 | 100 | 100 | 100 | 100 | 100 | 100 | 100 | 100 | 100 | 100 | 100 | 100 | 100 | 97.11 | 0 |  | 7.78 | 1.672323 | 46.83844 | 17.8% | 421 | CV1 | Banana | 40 (4), 34 goma y 22 goma | 22 | 5 |  |  |  | HMG1-02912 | 2014-12-09 | 421-BT6 | 0-6 mm | 100 | 100 | 100 | 100 | 97.11 | 74.75 | 0 | 2.92 | [11 empty] | Curva de cuello / Frente Alto - Pit Cemento
1324 | 2014-12-09 | 12:00 | Juan Nieto - Ariel Achaval | 421 | BT7 | 2-3 a | 6-19 mm | Gneis | - | - |  | 421 | AV1 | 55 | 421 | AV2 | 45 | - | - | - | - | - | - | 53 | 46 | 160 (1,5) | 46 | 21 | 190 (2,5) | - | - | - |  | 100 | 100 | 100 | 100 | 100 | 100 | 100 | 100 | 100 | 100 | 100 | 98.3 | 56.87 | 35.93 | 2.56 | 0.31 |  | 14 | 1.647059 | 83.01176 | 31.55% | 421 | CV2 | Sandvik | 22 y 24 (1) | 5 |  |  | 97.44 |  | HMG1-02915 | 2014-12-09 | 421-BT7 | 6-19 mm | 100 | 98.3 | 56.87 | 35.93 | 2.56 | 0.31 | 0 | 6.63 | [11 empty] | Curva de cuello / Frente Alto - Pit Cemento
1325 | 2014-12-09 | 12:00 | Juan Nieto - Ariel Achaval | 421 | BT9 | 2-3 a | 20-38 mm | Gneis | - | - |  | 421 | AV1 | 55 | 421 | AV2 | 45 | - | - | - | - | - | - | 53 | 46 | 160 (1,5) | 46 | 21 | 190 (2,5) | - | - | - |  | 100 | 100 | 100 | 100 | 100 | 100 | 100 | 100 | 100 | 100 | 45.88 | 13.82 | 0.55 | 0.31 | 0.15 | 0 |  | 22.74 | 1.627686 | 133.2489 | 50.65% | 421 | CV2 | Sandvik | 22 y 24 (1) | 5 |  | 86.18 |  |  | HMG1-02916 | 2014-12-09 | 421-BT9 | 20-38 mm | 45.88 | 13.82 | 0.55 | 0.31 | 0.15 | 0 | 0 | 7.86 | [11 empty] | Curva de cuello / Frente Alto - Pit Cemento
1326 | 2014-12-09 | 12:30 | Juan Nieto - Ariel Achaval | 441 | BT1 | 4-c |  | Gneis | - | - |  | - | - | - | - | - | - | 441 | AV2 | Por caida | - | - | - | - | - | - | - | - | - | 32 |  | 130 (2,5) | [18 empty] | 16.2 | 1.640502 | 95.6741 |  | - | - | - | - | - | - | [26 empty] | Curva de cuello / Frente Alto - Pit Cemento
1327 | 2014-12-09 | 12:30 | Juan Nieto - Ariel Achaval | 441 | BT3 | 4-c |  | Gneis | - | - |  | - | - | - | - | - | - | 441 | AV2 | Por caida | - | - | - | - | - | - | - | - | - | 32 |  | 130 (2,5) | [18 empty] | 4.84 | 1.62623 | 28.33542 |  | 441 | CV1 | Loro | 20 (80) y 22 (16) | 15 | 5 | 100 | [25 empty] | Curva de cuello / Frente Alto - Pit Cemento
1328 | 2014-12-09 | 12:30 | Juan Nieto - Ariel Achaval | 441 | BT4 | 4-c | 6-19 mm | Gneis | - | - |  | - | - | - | - | - | - | 441 | AV2 | Por caida | - | - | - | - | - | - | - | - | - | 32 |  | 130 (2,5) |  | 100 | 100 | 100 | 100 | 100 | 100 | 100 | 100 | 100 | 100 | 100 | 98.98 | 54.43 | 31.8 | 2.77 | 0.41 |  | 10.84 | 1.614022 | 62.98559 | 74.87% | 441 | CV1 | Loro | 20 (80) y 22 (16) | 15 | 5 |  |  | 97.23 | HMG1-02914 | 2014-12-09 | 441-BT4 | 6-19 mm | 100 | 98.98 | 54.43 | 31.8 | 2.77 | 0.41 | 0 | 6.66 |  | 2795 | 0.47 | [8 empty] | Curva de cuello / Frente Alto - Pit Cemento
1329 | 2014-12-09 | 12:30 | Juan Nieto - Ariel Achaval | 441 | BT6 | 4-c | 0-6 mm | Gneis | - | - |  | - | - | - | - | - | - | 441 | AV2 | Por caida | - | - | - | - | - | - | - | - | - | 32 |  | 130 (2,5) |  | 100 | 100 | 100 | 100 | 100 | 100 | 100 | 100 | 100 | 100 | 100 | 100 | 100 | 100 | 95.7 | 0 |  | 3.6 | 1.630921 | 21.13674 | 25.13% | 441 | CV1 | Loro | 20 (80) y 22 (16) | 15 | 5 |  |  | 4.3 | HMG1-02913 | 2014-12-09 | 441-BT6 | 0-6 mm | 100 | 100 | 100 | 100 | 95.7 | 71.16 | 0 | 3.14 | 11.18 | [10 empty] | Curva de cuello / Frente Alto - Pit Cemento
1330 | 2015-01-06 | 10:30 | Juan Nieto | 411 | BT1 | 1-b |  | Caliza | 411 | AV1 | s/d | - | - | - | - | - | - | - | - | - | - | 130 | - | - | - | - | - | - | - | - | - | - |  | 100 | 100 | 100 | 100 | 100 | 100 | 100 | 100 | 100 | 100 | 100 | 100 | 100 | 100 | 8 | 0 | Control de % finos - Caliza | 78.28 | 1.3 | 366.3504 |  | - | - | - | - | - | - | [15 empty] | 8 | [10 empty] | C IV / Rampita 5 bis - Pit Cemento
1331 | 2015-01-06 | 10:30 | Juan Nieto | 411 | BT2 | 1-b | 0-20 mm | Caliza | 411 | AV1 | s/d | - | - | - | - | - | - | - | - | - | - | 130 | - | - | - | - | - | - | - | - | - | - | [18 empty] | 14.32 | 1.605882 | 82.78645 | 17.46% | 411 | CV1 | Loro primaria | 65 | 10 (2), 22 (2) y 25 | - |  | 100 |  |  |  |  | 0-20 mm | [19 empty] | C IV / Rampita 5 bis - Pit Cemento
1332 | 2015-01-06 | 10:30 | Juan Nieto | 411 | BT3 | 1-b | 25-180 mm | Caliza | 411 | AV1 | s/d | - | - | - | - | - | - | - | - | - | - | 130 | - | - | - | - | - | - | - | - | - | - | [18 empty] | 80.44 | 1.351064 | 391.2465 |  | 411 | CV1 | Loro primaria | 65 | 10 (2), 22 (2) y 25 | - | [6 empty] | 25-180 mm | [19 empty] | C IV / Rampita 5 bis - Pit Cemento
1333 | 2015-01-09 | 14:00 | Ariel Achaval - David Lopez | 421 | BT1 | 2-3 a |  | Caliza | - | - |  | 421 | AV1 | 60 | 421 | AV2 | 55 | - | - | - | - | - | - | 53 | 48 | 175 (1,5) | 46 | 26 | 135 (1,3) | - | - | - | [18 empty] | 59.26 | 1.36 | 290.13696 |  | 411 | CV1 | Loro primaria | 65 | 10 (2), 22 (4) y 27 | [27 empty] | Rampita 5 bis - Pit Cemento
1334 | 2015-01-09 | 14:00 | Ariel Achaval - David Lopez | 421 | BT3 | 2-3 a |  | Caliza | - | - |  | 421 | AV1 | 60 | 421 | AV2 | 55 | - | - | - | - | - | - | 53 | 48 | 175 (1,5) | 46 | 26 | 135 (1,3) | - | - | - | [18 empty] | 36.64 | 1.69279 | 223.2858 |  | 421 | CV1 | Banana | 40 (4), 34 goma y 22 goma | 22 | 5 | 100 | [25 empty] | Rampita 5 bis - Pit Cemento
1335 | 2015-01-09 | 14:00 | Ariel Achaval - David Lopez | 421 | BT6 | 2-3 a | 0-6 mm | Caliza | - | - |  | 421 | AV1 | 60 | 421 | AV2 | 55 | - | - | - | - | - | - | 53 | 48 | 175 (1,5) | 46 | 26 | 135 (1,3) | - | - | - |  | 100 | 100 | 100 | 100 | 100 | 100 | 100 | 100 | 100 | 100 | 100 | 100 | 100 | 100 | 98.32 | 0 |  | 6.72 | 1.672323 | 40.45685 | 15.93% | 421 | CV1 | Banana | 40 (4), 34 goma y 22 goma | 22 | 5 |  |  |  | HMG1-02944 | 2015-01-09 | 421-BT6 | 0-6 mm | 100 | 100 | 100 | 100 | 98.32 | 76.99 | 0 | 2.72 | [11 empty] | Rampita 5 bis - Pit Cemento
1336 | 2015-01-09 | 14:00 | Ariel Achaval - David Lopez | 421 | BT7 | 2-3 a | 6-19 mm | Caliza | - | - |  | 421 | AV1 | 60 | 421 | AV2 | 55 | - | - | - | - | - | - | 53 | 48 | 175 (1,5) | 46 | 26 | 135 (1,3) | - | - | - |  | 100 | 100 | 100 | 100 | 100 | 100 | 100 | 100 | 100 | 100 | 100 | 93.16 | 51.95 | 32.01 | 2.2 | 0.77 |  | 12.68 | 1.647059 | 75.18494 | 29.61% | 421 | CV2 | Sandvik | 22 y 24 (1) | 5 |  |  | 97.8 |  | HMG1-02947 | 2015-01-09 | 421-BT7 | 6-19 mm | 100 | 93.16 | 51.95 | 32.01 | 2.2 | 0.77 | 0 | 6.72 | [11 empty] | Rampita 5 bis - Pit Cemento
1337 | 2015-01-09 | 14:00 | Ariel Achaval - David Lopez | 421 | BT9 | 2-3 a | 20-38 mm | Caliza | - | - |  | 421 | AV1 | 60 | 421 | AV2 | 55 | - | - | - | - | - | - | 53 | 48 | 175 (1,5) | 46 | 26 | 135 (1,3) | - | - | - |  | 100 | 100 | 100 | 100 | 100 | 100 | 100 | 100 | 100 | 98.14 | 45.7 | 8.26 | 0.72 | 0.55 | 0.44 | 0 |  | 23.6 | 1.627686 | 138.2882 | 54.46% | 421 | CV2 | Sandvik | 22 y 24 (1) | 5 |  | 91.74 |  |  | HMG1-02948 | 2015-01-09 | 421-BT9 | 20-38 mm | 45.7 | 8.26 | 0.72 | 0.55 | 0.44 | 0 | 0 | 7.93 | [11 empty] | Rampita 5 bis - Pit Cemento
1338 | 2015-01-09 | 15:00 | Ariel Achaval - David Lopez | 441 | BT1 | 4-c |  | Caliza | - | - |  | - | - | - | - | - | - | 441 | AV2 | Por caida | - | - | - | - | - | - | - | - | - | 32 | 18 | 113 (1,8) | [18 empty] | 10.9 | 1.640502 | 64.37331 |  | - | - | - | - | - | - | [26 empty] | Rampita 5 bis - Pit Cemento
1339 | 2015-01-09 | 15:00 | Ariel Achaval - David Lopez | 441 | BT3 | 4-c |  | Caliza | - | - |  | - | - | - | - | - | - | 441 | AV2 | Por caida | - | - | - | - | - | - | - | - | - | 32 | 18 | 113 (1,8) | [18 empty] | 1.4 | 1.62623 | 8.196197 |  | 441 | CV1 | Loro | 20 (80) y 22 (16) | 15 | 5 | 100 | [25 empty] | Rampita 5 bis - Pit Cemento
1340 | 2015-01-09 | 15:00 | Ariel Achaval - David Lopez | 441 | BT4 | 4-c | 6-19 mm | Caliza | - | - |  | - | - | - | - | - | - | 441 | AV2 | Por caida | - | - | - | - | - | - | - | - | - | 32 | 18 | 113 (1,8) |  | 100 | 100 | 100 | 100 | 100 | 100 | 100 | 100 | 100 | 100 | 100 | 99.12 | 57.9 | 31.93 | 3.07 | 1.06 |  | 7.82 | 1.614022 | 45.43795 | 72.2% | 441 | CV1 | Loro | 20 (80) y 22 (16) | 15 | 5 |  |  | 96.93 | HMG1-02946 | 2015-01-09 | 441-BT4 | 6-19 mm | 100 | 99.12 | 57.9 | 31.93 | 3.07 | 1.06 | 0 | 6.65 | [11 empty] | Rampita 5 bis - Pit Cemento
1341 | 2015-01-09 | 15:00 | Ariel Achaval - David Lopez | 441 | BT6 | 4-c | 0-6 mm | Caliza | - | - |  | - | - | - | - | - | - | 441 | AV2 | Por caida | - | - | - | - | - | - | - | - | - | 32 | 18 | 113 (1,8) |  | 100 | 100 | 100 | 100 | 100 | 100 | 100 | 100 | 100 | 100 | 100 | 100 | 100 | 100 | 96.23 | 0 |  | 2.98 | 1.630921 | 17.49652 | 27.8% | 441 | CV1 | Loro | 20 (80) y 22 (16) | 15 | 5 |  |  | 3.77 | HMG1-02945 | 2015-01-09 | 441-BT6 | 0-6 mm | 100 | 100 | 100 | 100 | 96.23 | 73.69 | 0 | 2.92 | 14.48 | [10 empty] | Rampita 5 bis - Pit Cemento
1342 | 2015-01-14 | 11:45 | David Lopez | 411 | BT1 | 1-b |  | Caliza | 411 | AV1 | 85% | - | - | - | - | - | - | - | - | - | - | 130 | - | - | - | - | - | - | - | - | - | - |  | 100 | 100 | 100 | 100 | 100 | 100 | 100 | 100 | 100 | 100 | 100 | 100 | 100 | 100 | 7 | 0 | Control de % finos - Caliza | 57.52 | 1.3 | 269.1936 |  | - | - | - | - | - | - | [15 empty] | 7 | [10 empty] | Rampita 5 bis - Pit Cemento
1343 | 2015-01-14 | 11:45 | David Lopez | 411 | BT2 | 1-b | 0-20 mm | Caliza | 411 | AV1 | 85% | - | - | - | - | - | - | - | - | - | - | 130 | - | - | - | - | - | - | - | - | - | - | [18 empty] | 16.72 | 1.605882 | 96.66127 | 28.61% | 411 | CV1 | Loro primaria | 65 | 10 (2), 22 (2) y 25 | - |  | 100 |  |  |  |  | 0-20 mm | [19 empty] | Rampita 5 bis - Pit Cemento
1344 | 2015-01-14 | 11:45 | David Lopez | 411 | BT3 | 1-b | 25-180 mm | Caliza | 411 | AV1 | 85% | - | - | - | - | - | - | - | - | - | - | 130 | - | - | - | - | - | - | - | - | - | - | [18 empty] | 49.6 | 1.351064 | 241.246 |  | 411 | CV1 | Loro primaria | 65 | 10 (2), 22 (2) y 25 | - | [6 empty] | 25-180 mm | [19 empty] | Rampita 5 bis - Pit Cemento
1345 | 2015-01-16 | 10:30 | Juan Nieto - San Martin | 421 | BT1 | 2-3 a |  | Caliza | - | - |  | 421 | AV1 | 51 | 421 | AV2 | 50 | - | - | - | - | - | - | 53 |  | 160 (1,2) | 46 |  | 190 (2) | - | - | - | [18 empty] | 71.22 | 1.36 | 348.69312 |  | 411 | CV1 | Loro primaria | 65 | 10 (2), 22 (4) y 27 | [27 empty] | Nivel 538 / Nivel 535 N - Pit Cemento
1346 | 2015-01-16 | 10:30 | Juan Nieto - San Martin | 421 | BT3 | 2-3 a |  | Caliza | - | - |  | 421 | AV1 | 51 | 421 | AV2 | 50 | - | - | - | - | - | - | 53 |  | 160 (1,2) | 46 |  | 190 (2) | - | - | - | [18 empty] | 32.7 | 1.69279 | 199.2752 |  | 421 | CV1 | Banana | 40 (4), 34 goma y 22 goma | 22 | 5 | 100 | [25 empty] | Nivel 538 / Nivel 535 N - Pit Cemento
1347 | 2015-01-16 | 10:30 | Juan Nieto - San Martin | 421 | BT6 | 2-3 a | 0-6 mm | Caliza | - | - |  | 421 | AV1 | 51 | 421 | AV2 | 50 | - | - | - | - | - | - | 53 |  | 160 (1,2) | 46 |  | 190 (2) | - | - | - |  | 100 | 100 | 100 | 100 | 100 | 100 | 100 | 100 | 100 | 100 | 100 | 100 | 100 | 100 | 98.87 | 0 |  | 6.02 | 1.672323 | 36.24259 | 14.89% | 421 | CV1 | Banana | 40 (4), 34 goma y 22 goma | 22 | 5 |  |  |  | HMG1-02959 | 2015-01-16 | 421-BT6 | 0-6 mm | 100 | 100 | 100 | 100 | 98.87 | 77.54 | 0 | 2.72 | [11 empty] | Nivel 538 / Nivel 535 N - Pit Cemento
1348 | 2015-01-16 | 10:30 | Juan Nieto - San Martin | 421 | BT7 | 2-3 a | 6-19 mm | Caliza | - | - |  | 421 | AV1 | 51 | 421 | AV2 | 50 | - | - | - | - | - | - | 53 |  | 160 (1,2) | 46 |  | 190 (2) | - | - | - |  | 100 | 100 | 100 | 100 | 100 | 100 | 100 | 100 | 100 | 100 | 100 | 98.15 | 60.52 | 37.79 | 4.41 | 1.45 |  | 11.8 | 1.647059 | 69.96706 | 28.75% | 421 | CV2 | Sandvik | 22 y 24 (1) | 5 |  |  | 95.59 |  | HMG1-02960 | 2015-01-16 | 421-BT7 | 6-19 mm | 100 | 98.15 | 60.52 | 37.79 | 4.41 | 1.45 | 0 | 6.58 | [11 empty] | Nivel 538 / Nivel 535 N - Pit Cemento
1349 | 2015-01-16 | 10:30 | Juan Nieto - San Martin | 421 | BT9 | 2-3 a | 20-38 mm | Caliza | - | - |  | 421 | AV1 | 51 | 421 | AV2 | 50 | - | - | - | - | - | - | 53 |  | 160 (1,2) | 46 |  | 190 (2) | - | - | - |  | 100 | 100 | 100 | 100 | 100 | 100 | 100 | 100 | 100 | 99 | 42.19 | 10.58 | 1.14 | 0.71 | 0.61 | 0 |  | 23.4 | 1.627686 | 137.1163 | 56.35% | 421 | CV2 | Sandvik | 22 y 24 (1) | 5 |  | 89.42 |  |  | HMG1-02961 | 2015-01-16 | 421-BT9 | 20-38 mm | 42.19 | 10.58 | 1.14 | 0.71 | 0.61 | 0 | 0 | 7.89 | [11 empty] | Nivel 538 / Nivel 535 N - Pit Cemento
1350 | 2015-01-20 | 10:30 | Jesus Ferraris | 411 | BT1 | 1-b |  | Caliza | 411 | AV1 | 100% | - | - | - | - | - | - | - | - | - | - | 130 | - | - | - | - | - | - | - | - | - | - |  | 100 | 100 | 100 | 100 | 100 | 100 | 100 | 100 | 100 | 100 | 100 | 100 | 100 | 100 | 13 | 0 | Control de % finos - Caliza | 95.72 | 1.3 | 447.9696 |  | - | - | - | - | - | - | [15 empty] | 13 | [10 empty] | Balcon / Rampita 5 bis - Pit Cemento
1351 | 2015-01-20 | 10:30 | Jesus Ferraris | 411 | BT2 | 1-b | 0-20 mm | Caliza | 411 | AV1 | 100% | - | - | - | - | - | - | - | - | - | - | 130 | - | - | - | - | - | - | - | - | - | - | [18 empty] | 20.88 | 1.605882 | 120.711 | 29.16% | 411 | CV1 | Loro primaria | 65 | 10 (2), 22 (2) y 25 | - |  | 100 |  |  |  |  | 0-20 mm | [19 empty] | Balcon / Rampita 5 bis - Pit Cemento
1352 | 2015-01-20 | 10:30 | Jesus Ferraris | 411 | BT3 | 1-b | 25-180 mm | Caliza | 411 | AV1 | 100% | - | - | - | - | - | - | - | - | - | - | 130 | - | - | - | - | - | - | - | - | - | - | [18 empty] | 60.28 | 1.351064 | 293.1917 |  | 411 | CV1 | Loro primaria | 65 | 10 (2), 22 (2) y 25 | - | [6 empty] | 25-180 mm | [19 empty] | Balcon / Rampita 5 bis - Pit Cemento
1353 | 2015-01-21 | 18:00 | Jorge Corvalan - Hugo Gonzalez | 421 | BT1 | 2-3 a |  | Caliza | - | - |  | 421 | AV1 | 47 | 421 | AV2 | 52 | - | - | - | - | - | - | 53 | 45 | 180 (1,5) | 46 | 22 | 180 (2,3) | - | - | - | [18 empty] | 76.76 | 1.36 | 375.81696 |  | 411 | CV1 | Loro primaria | 65 | 10 (2), 22 (4) y 27 | [27 empty] | Nivel 526 - Pit Cemento
1354 | 2015-01-21 | 18:00 | Jorge Corvalan - Hugo Gonzalez | 421 | BT3 | 2-3 a |  | Caliza | - | - |  | 421 | AV1 | 47 | 421 | AV2 | 52 | - | - | - | - | - | - | 53 | 45 | 180 (1,5) | 46 | 22 | 180 (2,3) | - | - | - | [18 empty] | 27.4 | 1.69279 | 166.9768 |  | 421 | CV1 | Banana | 40 (4), 34 goma y 22 goma | 22 | 5 | 100 | [25 empty] | Nivel 526 - Pit Cemento
1355 | 2015-01-21 | 18:00 | Jorge Corvalan - Hugo Gonzalez | 421 | BT6 | 2-3 a | 0-6 mm | Caliza | - | - |  | 421 | AV1 | 47 | 421 | AV2 | 52 | - | - | - | - | - | - | 53 | 45 | 180 (1,5) | 46 | 22 | 180 (2,3) | - | - | - |  | 100 | 100 | 100 | 100 | 100 | 100 | 100 | 100 | 100 | 100 | 100 | 100 | 100 | 100 | 97.74 | 0 |  | 6.86 | 1.672323 | 41.2997 | 17.84% | 421 | CV1 | Banana | 40 (4), 34 goma y 22 goma | 22 | 5 |  |  |  | HMG1-02965 | 2015-01-21 | 421-BT6 | 0-6 mm | 100 | 100 | 100 | 100 | 97.74 | 75.72 | 0 | 2.78 | [11 empty] | Nivel 526 - Pit Cemento
1356 | 2015-01-21 | 18:00 | Jorge Corvalan - Hugo Gonzalez | 421 | BT7 | 2-3 a | 6-19 mm | Caliza | - | - |  | 421 | AV1 | 47 | 421 | AV2 | 52 | - | - | - | - | - | - | 53 | 45 | 180 (1,5) | 46 | 22 | 180 (2,3) | - | - | - |  | 100 | 100 | 100 | 100 | 100 | 100 | 100 | 100 | 100 | 100 | 100 | 95.35 | 54.47 | 31.79 | 2.4 | 0.75 |  | 12.08 | 1.647059 | 71.62729 | 30.94% | 421 | CV2 | Sandvik | 22 y 24 (1) | 5 |  |  | 97.6 |  | HMG1-02968 | 2015-01-21 | 421-BT7 | 6-19 mm | 100 | 95.35 | 54.47 | 31.79 | 2.4 | 0.75 | 0 | 6.7 | [11 empty] | Nivel 526 - Pit Cemento
1357 | 2015-01-21 | 18:00 | Jorge Corvalan - Hugo Gonzalez | 421 | BT9 | 2-3 a | 20-38 mm | Caliza | - | - |  | 421 | AV1 | 47 | 421 | AV2 | 52 | - | - | - | - | - | - | 53 | 45 | 180 (1,5) | 46 | 22 | 180 (2,3) | - | - | - |  | 100 | 100 | 100 | 100 | 100 | 100 | 100 | 100 | 100 | 100 | 51.91 | 11.94 | 1.07 | 0.78 | 0.65 | 0 |  | 20.24 | 1.627686 | 118.5997 | 51.23% | 421 | CV2 | Sandvik | 22 y 24 (1) | 5 |  | 88.06 |  |  | HMG1-02969 | 2015-01-21 | 421-BT9 | 20-38 mm | 51.91 | 11.94 | 1.07 | 0.78 | 0.65 | 0 | 0 | 7.87 | [11 empty] | Nivel 526 - Pit Cemento
1358 | 2015-01-21 | 18:00 | Jorge Corvalan - Hugo Gonzalez | 441 | BT1 | 4-c |  | Caliza | - | - |  | - | - | - | - | - | - | 441 | AV2 | Por caida | - | - | - | - | - | - | - | - | - | 32 | 18 | 130 (3) | [18 empty] | 12.34 | 1.640502 | 72.87768 |  | - | - | - | - | - | - | [26 empty] | Nivel 526 - Pit Cemento
1359 | 2015-01-21 | 18:00 | Jorge Corvalan - Hugo Gonzalez | 441 | BT3 | 4-c |  | Caliza | - | - |  | - | - | - | - | - | - | 441 | AV2 | Por caida | - | - | - | - | - | - | - | - | - | 32 | 18 | 130 (3) | [18 empty] | 2.52 | 1.62623 | 14.75315 |  | 441 | CV1 | Loro | 20 (80) y 22 (16) | 15 | 5 | 100 | [25 empty] | Nivel 526 - Pit Cemento
1360 | 2015-01-21 | 18:00 | Jorge Corvalan - Hugo Gonzalez | 441 | BT4 | 4-c | 6-19 mm | Caliza | - | - |  | - | - | - | - | - | - | 441 | AV2 | Por caida | - | - | - | - | - | - | - | - | - | 32 | 18 | 130 (3) |  | 100 | 100 | 100 | 100 | 100 | 100 | 100 | 100 | 100 | 100 | 100 | 100 | 77.4 | 46.18 | 5.06 | 1.48 |  | 10.8 | 1.614022 | 62.75318 | 70.7% | 441 | CV1 | Loro | 20 (80) y 22 (16) | 15 | 5 |  |  | 94.94 | HMG1-02967 | 2015-01-21 | 441-BT4 | 6-19 mm | 100 | 100 | 77.4 | 46.18 | 5.06 | 1.48 | 0 | 6.47 | [11 empty] | Nivel 526 - Pit Cemento
1361 | 2015-01-21 | 18:00 | Jorge Corvalan - Hugo Gonzalez | 441 | BT6 | 4-c | 0-6 mm | Caliza | - | - |  | - | - | - | - | - | - | 441 | AV2 | Por caida | - | - | - | - | - | - | - | - | - | 32 | 18 | 130 (3) |  | 100 | 100 | 100 | 100 | 100 | 100 | 100 | 100 | 100 | 100 | 100 | 100 | 100 | 100 | 96.59 | 0 |  | 4.43 | 1.630921 | 26.00993 | 29.3% | 441 | CV1 | Loro | 20 (80) y 22 (16) | 15 | 5 |  |  | 3.41 | HMG1-02966 | 2015-01-21 | 441-BT6 | 0-6 mm | 100 | 100 | 100 | 100 | 96.59 | 74.13 | 0 | 2.85 | 14.97 | [10 empty] | Nivel 526 - Pit Cemento
1362 | 2015-01-28 | 12:30 | Oscar Diaz | 411 | BT1 | 1-b |  | Gneis | 411 | AV1 | 85% | - | - | - | - | - | - | - | - | - | - | 130 | - | - | - | - | - | - | - | - | - | - |  | 100 | 100 | 100 | 100 | 100 | 100 | 100 | 100 | 100 | 100 | 100 | 100 | 100 | 100 | 11 | 0 | Control de % finos - Gneis | 75.48 | 1.3 | 353.2464 |  | - | - | - | - | - | - | [15 empty] | 11 | [10 empty] | Curva de cuello - Pit Cemento
1363 | 2015-01-28 | 12:30 | Oscar Diaz | 411 | BT2 | 1-b | 0-20 mm | Gneis | 411 | AV1 | 85% | - | - | - | - | - | - | - | - | - | - | 130 | - | - | - | - | - | - | - | - | - | - | [18 empty] | 14.64 | 1.605882 | 84.63642 | 21.57% | 411 | CV1 | Loro primaria | 65 | 10 (2), 22 (2) y 25 | - |  | 100 |  |  |  |  | 0-20 mm | [19 empty] | Curva de cuello - Pit Cemento
1364 | 2015-01-28 | 12:30 | Oscar Diaz | 411 | BT3 | 1-b | 25-180 mm | Gneis | 411 | AV1 | 85% | - | - | - | - | - | - | - | - | - | - | 130 | - | - | - | - | - | - | - | - | - | - | [18 empty] | 63.28 | 1.351064 | 307.7831 |  | 411 | CV1 | Loro primaria | 65 | 10 (2), 22 (2) y 25 | - | [6 empty] | 25-180 mm | [19 empty] | Curva de cuello - Pit Cemento
1365 | 2015-02-04 | 14:00 | Juan Nieto - Jesus Ferraris | 421 | BT1 | 2-3 a |  | Gneis | - | - |  | 421 | AV1 | 50 | 421 | AV2 | 50 | - | - | - | - | - | - | 53 | 46 | 170 (1,2) | 46 | 24 | 230 (2,5) | - | - | - | [17 empty] | Manto y concavo nuevo | 71.5 | 1.36 | 350.064 |  | 411 | CV1 | Loro primaria | 65 | 10 (2), 22 (4) y 27 | [27 empty] | Curva de cuello / Frente alto - Pit Cemento
1366 | 2015-02-04 | 14:00 | Juan Nieto - Jesus Ferraris | 421 | BT3 | 2-3 a |  | Gneis | - | - |  | 421 | AV1 | 50 | 421 | AV2 | 50 | - | - | - | - | - | - | 53 | 46 | 170 (1,2) | 46 | 24 | 230 (2,5) | - | - | - | [18 empty] | 28.6 | 1.69279 | 174.2897 |  | 421 | CV1 | Banana | 40 (4), 34 goma y 22 goma | 22 | 5 | 100 | [25 empty] | Curva de cuello / Frente alto - Pit Cemento
1367 | 2015-02-04 | 14:00 | Juan Nieto - Jesus Ferraris | 421 | BT6 | 2-3 a | 0-6 mm | Gneis | - | - |  | 421 | AV1 | 50 | 421 | AV2 | 50 | - | - | - | - | - | - | 53 | 46 | 170 (1,2) | 46 | 24 | 230 (2,5) | - | - | - |  | 100 | 100 | 100 | 100 | 100 | 100 | 100 | 100 | 100 | 100 | 100 | 100 | 100 | 100 | 0 | 0 |  | 9.72 | 1.672323 | 58.51794 | 18.56% | 421 | CV1 | Banana | 40 (4), 34 goma y 22 goma | 22 | 5 |  |  |  | HMG1-02990 | 2015-02-04 | 421-BT6 | 0-6 mm | [19 empty] | Curva de cuello / Frente alto - Pit Cemento
1368 | 2015-02-04 | 14:00 | Juan Nieto - Jesus Ferraris | 421 | BT7 | 2-3 a | 6-19 mm | Gneis | - | - |  | 421 | AV1 | 50 | 421 | AV2 | 50 | - | - | - | - | - | - | 53 | 46 | 170 (1,2) | 46 | 24 | 230 (2,5) | - | - | - |  | 100 | 100 | 100 | 100 | 100 | 100 | 100 | 100 | 100 | 100 | 100 | 95.89 | 54.05 | 33.33 | 2.44 | 0 |  | 14.14 | 1.647059 | 83.84188 | 26.6% | 421 | CV2 | Sandvik | 22 y 24 (1) | 5 |  |  | 97.56 |  | HMG1-02994 | 2015-02-04 | 421-BT7 | 6-19 mm | 100 | 95.89 | 54.05 | 33.33 | 2.44 | 0.77 | 0 | 6.68 |  |  |  | 27 | [7 empty] | Curva de cuello / Frente alto - Pit Cemento
1369 | 2015-02-04 | 14:00 | Juan Nieto - Jesus Ferraris | 421 | BT9 | 2-3 a | 20-38 mm | Gneis | - | - |  | 421 | AV1 | 50 | 421 | AV2 | 50 | - | - | - | - | - | - | 53 | 46 | 170 (1,2) | 46 | 24 | 230 (2,5) | - | - | - |  | 100 | 100 | 100 | 100 | 100 | 100 | 100 | 100 | 100 | 100 | [5 empty] | 0 |  | 29.5 | 1.627686 | 172.8602 | 54.84% | 421 | CV2 | Sandvik | 22 y 24 (1) | 5 |  | 100 |  |  | HMG1-02995 | 2015-02-04 | 421-BT9 | 20-38 mm | 59.87 | 14.52 | 1.3 | 0.68 | 0.55 | 0 | 0 | 7.84 | [11 empty] | Curva de cuello / Frente alto - Pit Cemento
1370 | 2015-02-04 | 15:00 | Juan Nieto - Jesus Ferraris | 441 | BT1 | 4-b |  | Gneis | - | - |  | - | - | - | - | - | - | 441 | AV2 | Por caida | - | - | - | - | - | - | - | - | - | 32 | 18 | 120 (2,8) | [18 empty] | 14.66 | 1.640502 | 86.57915 |  | - | - | - | - | - | - | [26 empty] | Curva de cuello / Frente alto - Pit Cemento
1371 | 2015-02-04 | 15:00 | Juan Nieto - Jesus Ferraris | 441 | BT3 | 4-b |  | Gneis | - | - |  | - | - | - | - | - | - | 441 | AV2 | Por caida | - | - | - | - | - | - | - | - | - | 32 | 18 | 120 (2,8) | [18 empty] | 4.8 | 1.62623 | 28.10125 |  | 441 | CV1 | Loro | 20 (80) y 22 (16) | 15 | 5 | 100 | [25 empty] | Curva de cuello / Frente alto - Pit Cemento
1372 | 2015-02-04 | 15:00 | Juan Nieto - Jesus Ferraris | 441 | BT4 | 4-b | 12-19 mm | Gneis | - | - |  | - | - | - | - | - | - | 441 | AV2 | Por caida | - | - | - | - | - | - | - | - | - | 32 | 18 | 120 (2,8) |  | 100 | 100 | 100 | 100 | 100 | 100 | 100 | 100 | 100 | 100 | 100 | 99.39 | 11.26 | 0.92 | 0.47 | 0 |  | 4.52 | 1.614022 | 26.26337 | 30.75% | 441 | CV1 | Loro | 20 (80) y 22(16) | 15 | 5 |  |  | 99.53 | HMG1-02993 | 2015-02-04 | 441-BT4 | 12-19 mm | 100 | 99.39 | 11.26 | 0.92 | 0.47 | 0 | 0 | 6.99 | [11 empty] | Curva de cuello / Frente alto - Pit Cemento
1373 | 2015-02-04 | 15:00 | Juan Nieto - Jesus Ferraris | 441 | BT5 | 4-b | 6-12 mm | Gneis | - | - |  | - | - | - | - | - | - | 441 | AV2 | Por caida | - | - | - | - | - | - | - | - | - | 32 | 18 | 120 (2,8) |  | 100 | 100 | 100 | 100 | 100 | 100 | 100 | 100 | 100 | 100 | 100 | 100 | 90.15 | 54.31 | 4.66 | 0.7 |  | 6.22 | 1.582443 | 35.43406 | 41.48% | 441 | CV1 | Loro | 20 (80) y 22 (16) | 15 | 5 |  |  | 95.34 | HMG1-02992 | 2015-02-04 | 441-BT5 | 6-12 mm | 100 | 100 | 90.15 | 54.31 | 4.66 | 0.7 | 0 | 6.4 | [11 empty] | Curva de cuello / Frente alto - Pit Cemento
1374 | 2015-02-04 | 15:00 | Juan Nieto - Jesus Ferraris | 441 | BT6 | 4-b | 0-6 mm | Gneis | - | - |  | - | - | - | - | - | - | 441 | AV2 | Por caida | - | - | - | - | - | - | - | - | - | 32 | 18 | 120 (2,8) |  | 100 | 100 | 100 | 100 | 100 | 100 | 100 | 100 | 100 | 100 | 100 | 100 | 100 | 100 | 96.86 | 0 |  | 4.04 | 1.630921 | 23.72011 | 27.77% | 441 | CV1 | Loro | 20 (80) y 22 (16) | 15 | 5 |  |  | 3.14 | HMG1-02991 | 2015-02-04 | 441-BT6 | 0-6 mm | 100 | 100 | 100 | 100 | 96.86 | 71.63 | 0 | 3.06 | 13.03 | [10 empty] | Curva de cuello / Frente alto - Pit Cemento
1375 | 2015-02-10 | 11:30 | Pablo Tabares | 411 | BT1 | 1-b |  | Gneis | 411 | AV1 | Alta/Baja | - | - | - | - | - | - | - | - | - | - | 130 | - | - | - | - | - | - | - | - | - | - |  | 100 | 100 | 100 | 100 | 100 | 100 | 100 | 100 | 100 | 100 | 100 | 100 | 100 | 100 | 14 | 0 | Control de % finos - Gneis | 106.84 | 1.3 | 500.0112 |  | - | - | - | - | - | - | [15 empty] | 14 | [10 empty] | Curva de cuello / Nivel 538 - Pit Cemento
1376 | 2015-02-10 | 11:30 | Pablo Tabares | 411 | BT2 | 1-b | 0-20 mm | Gneis | 411 | AV1 | Alta/Baja | - | - | - | - | - | - | - | - | - | - | 130 | - | - | - | - | - | - | - | - | - | - | [18 empty] | 21.96 | 1.605882 | 126.9546 | 21.49% | 411 | CV1 | Loro primaria | 65 | 10 (2), 22 (2) y 25 | - |  | 100 |  |  |  |  | 0-20 mm | [19 empty] | Curva de cuello / Nivel 538 - Pit Cemento
1377 | 2015-02-10 | 11:30 | Pablo Tabares | 411 | BT3 | 1-b | 25-180 mm | Gneis | 411 | AV1 | Alta/Baja | - | - | - | - | - | - | - | - | - | - | 130 | - | - | - | - | - | - | - | - | - | - | [18 empty] | 95.36 | 1.351064 | 463.8148 |  | 411 | CV1 | Loro primaria | 65 | 10 (2), 22 (2) y 25 | - | [6 empty] | 25-180 mm | [19 empty] | Curva de cuello / Nivel 538 - Pit Cemento
1378 | 2015-02-11 |  | Juan Nieto - Jesus Ferraris | 421 | BT1 | 2-3 a |  | Gneis | - | - |  | 421 | AV1 | 70 | 421 | AV2 | 73 | - | - | - | - | - | - | 53 | 47 | 182 (1,5) | 46 | 22 | 220 (2,5) | - | - | - | [18 empty] | 49.7 | 1.36 | 243.3312 |  | 411 | CV1 | Loro primaria | 65 | 10 (2), 22 (4) y 27 | [27 empty] | Nivel 538 - Pit Cemento
1379 | 2015-02-11 |  | Juan Nieto - Jesus Ferraris | 421 | BT3 | 2-3 a |  | Gneis | - | - |  | 421 | AV1 | 70 | 421 | AV2 | 73 | - | - | - | - | - | - | 53 | 47 |  | 46 | 22 |  | - | - | - | [18 empty] | 18.88 | 1.69279 | 115.0555 |  | 421 | CV1 | Banana | 40 (4), 34 goma y 22 goma | 22 | 5 | 100 | [25 empty] | Nivel 538 - Pit Cemento
1380 | 2015-02-11 |  | Juan Nieto - Jesus Ferraris | 421 | BT6 | 2-3 a | 0-6 mm | Gneis | - | - |  | 421 | AV1 | 70 | 421 | AV2 | 73 | - | - | - | - | - | - | 53 | 47 |  | 46 | 22 |  | - | - | - |  | 100 | 100 | 100 | 100 | 100 | 100 | 100 | 100 | 100 | 100 | 100 | 100 | 100 | 100 | 98.66 | 0 |  | 8.54 | 1.672323 | 51.41391 | 19.65% | 421 | CV1 | Banana | 40 (4), 34 goma y 22 goma | 22 | 5 |  |  |  | HMG1-03003 | 2015-02-11 | 421-BT6 | 0-6 mm | 100 | 100 | 100 | 100 | 98.66 | 77.18 | 0 | 2.68 | 13.96 | [10 empty] | Nivel 538 - Pit Cemento
1381 | 2015-02-11 |  | Juan Nieto - Jesus Ferraris | 421 | BT7 | 2-3 a | 6-19 mm | Gneis | - | - |  | 421 | AV1 | 70 | 421 | AV2 | 73 | - | - | - | - | - | - | 53 | 47 |  | 46 | 22 |  | - | - | - |  | 100 | 100 | 100 | 100 | 100 | 100 | 100 | 100 | 100 | 100 | 100 | 96.26 | 58.2 | 33 | 2.22 | 0 |  | 14.16 | 1.647059 | 83.96047 | 32.1% | 421 | CV2 | Sandvik | 22 y 24 (1) | 5 |  |  | 97.78 |  | HMG1-03004 | 2015-02-11 | 421-BT7 | 6-19 mm | 100 | 96.26 | 58.2 | 33 | 2.22 | 0.78 | 0 | 6.68 | 0.88 | [10 empty] | Nivel 538 - Pit Cemento
1382 | 2015-02-11 |  | Juan Nieto - Jesus Ferraris | 421 | BT9 | 2-3 a | 20-38 mm | Gneis | - | - |  | 421 | AV1 | 70 | 421 | AV2 | 73 | - | - | - | - | - | - | 53 | 47 |  | 46 | 22 |  | - | - | - |  | 100 | 100 | 100 | 100 | 100 | 100 | 100 | 100 | 100 | 100 | 100 | 55.8 | 13.16 | 1.22 | 0.78 | 0 |  | 21.54 | 1.627686 | 126.2173 | 48.25% | 421 | CV2 | Sandvik | 22 y 24 (1) | 5 |  | 44.2 |  |  | HMG1-03005 | 2015-02-11 | 421-BT9 | 20-38 mm | 100 | 55.8 | 13.16 | 1.22 | 0.78 | 0.62 | 0 | 7.85 | 0.8 | [10 empty] | Nivel 538 - Pit Cemento
1383 | 2015-02-19 | 16:00 | San Martin | 411 | BT1 | 1-b |  | Gneis | 411 | AV1 | Alta/Baja | - | - | - | - | - | - | - | - | - | - | 130 | - | - | - | - | - | - | - | - | - | - |  | 100 | 100 | 100 | 100 | 100 | 100 | 100 | 100 | 100 | 100 | 100 | 100 | 100 | 100 | 15 | 0 | Control de % finos - Gneis | 99.16 | 1.3 | 464.0688 |  | - | - | - | - | - | - | [15 empty] | 15 | [10 empty] | Frente alto / Nivel 535 N - Pit Cemento
1384 | 2015-02-19 | 16:00 | San Martin | 411 | BT2 | 1-b | 0-20 mm | Gneis | 411 | AV1 | Alta/Baja | - | - | - | - | - | - | - | - | - | - | 130 | - | - | - | - | - | - | - | - | - | - | [18 empty] | 15.76 | 1.605882 | 91.11134 | 21.63% | 411 | CV1 | Loro primaria | 65 | 10 (2), 22 (2) y 25 | - |  | 100 |  |  |  |  | 0-20 mm | [19 empty] | Frente alto / Nivel 535 N - Pit Cemento
1385 | 2015-02-19 | 16:00 | San Martin | 411 | BT3 | 1-b | 25-180 mm | Gneis | 411 | AV1 | Alta/Baja | - | - | - | - | - | - | - | - | - | - | 130 | - | - | - | - | - | - | - | - | - | - | [18 empty] | 67.88 | 1.351064 | 330.1568 |  | 411 | CV1 | Loro primaria | 65 | 10 (2), 22 (2) y 25 | - | [6 empty] | 25-180 mm | [19 empty] | Frente alto / Nivel 535 N - Pit Cemento
1386 | 2015-02-20 |  | San Martin - Pablo Tabares | 421 | BT1 | 2-3 a |  | Gneis | - | - |  | 421 | AV1 | 55 | 421 | AV2 | 50 | - | - | - | - | - | - | 53 | 48 | 125 (1,2) | 46 | 22 | 230 (3) | - | - | - | [18 empty] | 54.12 | 1.36 | 264.97152 |  | 411 | CV1 | Loro primaria | 65 | 10 (2), 22 (4) y 27 | [27 empty] | Frente alto / Nivel 535 N - Pit Cemento
1387 | 2015-02-20 |  | San Martin - Pablo Tabares | 421 | BT3 | 2-3 a |  | Gneis | - | - |  | 421 | AV1 | 55 | 421 | AV2 | 50 | - | - | - | - | - | - | 53 | 48 | 125 (1,2) | 46 | 22 | 230 (3) | - | - | - | [18 empty] | 22.2 | 1.69279 | 135.2878 |  | 421 | CV1 | Banana | 40 (4), 34 goma y 22 goma | 22 | 5 | 100 | [25 empty] | Frente alto / Nivel 535 N - Pit Cemento
1388 | 2015-02-20 |  | San Martin - Pablo Tabares | 421 | BT6 | 2-3 a | 0-6 mm | Gneis | - | - |  | 421 | AV1 | 55 | 421 | AV2 | 50 | - | - | - | - | - | - | 53 | 48 | 125 (1,2) | 46 | 22 | 230 (3) | - | - | - |  | 100 | 100 | 100 | 100 | 100 | 100 | 100 | 100 | 100 | 100 | 100 | 100 | 100 | 100 | 98.58 | 0 |  | 11.46 | 1.672323 | 68.99338 | 22.84% | 421 | CV1 | Banana | 40 (4), 34 goma y 22 goma | 22 | 5 |  |  |  | HMG1-03013 | 2015-02-20 | 421-BT6 | 0-6 mm | 100 | 100 | 100 | 100 | 98.58 | 76.88 | 0 | 2.7 | 12.83 | [10 empty] | Frente alto / Nivel 535 N - Pit Cemento
1389 | 2015-02-20 |  | San Martin - Pablo Tabares | 421 | BT7 | 2-3 a | 6-19 mm | Gneis | - | - |  | 421 | AV1 | 55 | 421 | AV2 | 50 | - | - | - | - | - | - | 53 | 48 | 125 (1,2) | 46 | 22 | 230 (3) | - | - | - |  | 100 | 100 | 100 | 100 | 100 | 100 | 100 | 100 | 100 | 100 | 100 | 96.19 | 53.31 | 32.61 | 2.33 | 0 |  | 19.36 | 1.647059 | 114.7934 | 38.01% | 421 | CV2 | Sandvik | 22 y 24 (1) | 5 |  |  | 97.67 |  | HMG1-03017 | 2015-02-20 | 421-BT7 | 6-19 mm | 100 | 96.19 | 53.31 | 32.61 | 2.33 | 0.55 | 0 | 6.68 | 0.71 | [10 empty] | Frente alto / Nivel 535 N - Pit Cemento
1390 | 2015-02-20 |  | San Martin - Pablo Tabares | 421 | BT9 | 2-3 a | 20-38 mm | Gneis | - | - |  | 421 | AV1 | 55 | 421 | AV2 | 50 | - | - | - | - | - | - | 53 | 48 | 125 (1,2) | 46 | 22 | 230 (3) | - | - | - |  | 100 | 100 | 100 | 100 | 100 | 100 | 100 | 100 | 100 | 100 | 65.27 | 18.31 | 1.1 | 0.62 | 0.44 | 0 |  | 20.18 | 1.627686 | 118.2481 | 39.15% | 421 | CV2 | Sandvik | 22 y 24 (1) | 5 |  | 81.69 |  |  | HMG1-03018 | 2015-02-20 | 421-BT9 | 20-38 mm | 65.27 | 18.31 | 1.1 | 0.62 | 0.44 | 0 | 0 | 7.81 | 0.69 | [10 empty] | Frente alto / Nivel 535 N - Pit Cemento
1391 | 2015-02-20 |  | San Martin - Pablo Tabares | 441 | BT1 | 4-b |  | Gneis | - | - |  | - | - | - | - | - | - | 441 | AV2 | Por caida | - | - | - | - | - | - | - | - | - | 32 | 18 | 130 (3) | [18 empty] | 11.06 | 1.640502 | 65.31824 |  | - | - | - | - | - | - | [26 empty] | Frente alto / Nivel 535 N - Pit Cemento
1392 | 2015-02-20 |  | San Martin - Pablo Tabares | 441 | BT3 | 4-b |  | Gneis | - | - |  | - | - | - | - | - | - | 441 | AV2 | Por caida | - | - | - | - | - | - | - | - | - | 32 | 18 | 130 (3) | [18 empty] | 4.58 | 1.62623 | 26.81327 |  | 441 | CV1 | Loro | 20 (80) y 22 (16) | 15 | 5 | 100 | [25 empty] | Frente alto / Nivel 535 N - Pit Cemento
1393 | 2015-02-20 |  | San Martin - Pablo Tabares | 441 | BT4 | 4-b | 12-19 mm | Gneis | - | - |  | - | - | - | - | - | - | 441 | AV2 | Por caida | - | - | - | - | - | - | - | - | - | 32 | 18 | 130 (3) |  | 100 | 100 | 100 | 100 | 100 | 100 | 100 | 100 | 100 | 100 | 100 | 97.92 | 10.25 | 1.33 | 0.75 | 0 |  | 4.02 | 1.614022 | 23.35813 | 33.64% | 441 | CV1 | Loro | 20 (80) y 22(16) | 15 | 5 |  |  | 99.25 | HMG1-03016 | 2015-02-20 | 441-BT4 | 12-19 mm | 100 | 97.92 | 10.25 | 1.33 | 0.75 | 0 | 0 | 7 | 0.81 | [10 empty] | Frente alto / Nivel 535 N - Pit Cemento
1394 | 2015-02-20 |  | San Martin - Pablo Tabares | 441 | BT5 | 4-b | 6-12 mm | Gneis | - | - |  | - | - | - | - | - | - | 441 | AV2 | Por caida | - | - | - | - | - | - | - | - | - | 32 | 18 | 130 (3) |  | 100 | 100 | 100 | 100 | 100 | 100 | 100 | 100 | 100 | 100 | 100 | 100 | 89.34 | 49.38 | 3.79 | 1.23 |  | 5.06 | 1.582443 | 28.82578 | 41.51% | 441 | CV1 | Loro | 20 (80) y 22 (16) | 15 | 5 |  |  | 96.21 | HMG1-03015 | 2015-02-20 | 441-BT5 | 6-12 mm | 100 | 100 | 89.34 | 49.38 | 3.79 | 1.23 | 0 | 6.46 | 1.05 | [10 empty] | Frente alto / Nivel 535 N - Pit Cemento
1395 | 2015-02-20 |  | San Martin - Pablo Tabares | 441 | BT6 | 4-b | 0-6 mm | Gneis | - | - |  | - | - | - | - | - | - | 441 | AV2 | Por caida | - | - | - | - | - | - | - | - | - | 32 | 18 | 130 (3) |  | 100 | 100 | 100 | 100 | 100 | 100 | 100 | 100 | 100 | 100 | 100 | 100 | 100 | 100 | 94.79 | 0 |  | 2.94 | 1.630921 | 17.26167 | 24.86% | 441 | CV1 | Loro | 20 (80) y 22 (16) | 15 | 5 |  |  | 5.21 | HMG1-03014 | 2015-02-20 | 441-BT6 | 0-6 mm | 100 | 100 | 100 | 100 | 94.79 | 67.47 | 0 | 3.12 | 9.72 | [10 empty] | Frente alto / Nivel 535 N - Pit Cemento
1396 | 2015-02-24 | 11:00 | San Martin - Jorge Corvalan | 421 | BT1 | 2-3 a |  | Gneis | - | - |  | 421 | AV1 | 55 | 421 | AV2 | 50 | - | - | - | - | - | - | 53 | 48 | 150 (1,3) | 46 | 22 | 240 (3) | - | - | - | [18 empty] | 70.42 | 1.36 | 344.77632 |  | 411 | CV1 | Loro primaria | 65 | 10 (2), 22 (4) y 27 | [27 empty] | Frente alto - Pit Cemento
1397 | 2015-02-24 | 11:00 | San Martin - Jorge Corvalan | 421 | BT3 | 2-3 a |  | Gneis | - | - |  | 421 | AV1 | 55 | 421 | AV2 | 50 | - | - | - | - | - | - | 53 | 48 | 150 (1,3) | 46 | 22 | 240 (3) | - | - | - | [18 empty] | 42.58 | 1.69279 | 259.4844 |  | 421 | CV1 | Banana | 40 (4), 34 goma y 22 goma | 22 | 5 | 100 | [25 empty] | Frente alto - Pit Cemento
1398 | 2015-02-24 | 11:00 | San Martin - Jorge Corvalan | 421 | BT6 | 2-3 a | 0-6 mm | Gneis | - | - |  | 421 | AV1 | 55 | 421 | AV2 | 50 | - | - | - | - | - | - | 53 | 48 | 150 (1,3) | 46 | 22 | 240 (3) | - | - | - |  | 100 | 100 | 100 | 100 | 100 | 100 | 100 | 100 | 100 | 100 | 100 | 100 | 100 | 100 | 98.79 | 0 |  | 11.28 | 1.672323 | 67.90971 | 23.04% | 421 | CV1 | Banana | 40 (4), 34 goma y 22 goma | 22 | 5 |  |  |  | HMG1-03020 | 2015-02-24 | 421-BT6 | 0-6 mm | 100 | 100 | 100 | 100 | 98.79 | 77.38 | 0 | 2.69 | 13.58 | [10 empty] | Frente alto - Pit Cemento
1399 | 2015-02-24 | 11:00 | San Martin - Jorge Corvalan | 421 | BT7 | 2-3 a | 6-19 mm | Gneis | - | - |  | 421 | AV1 | 55 | 421 | AV2 | 50 | - | - | - | - | - | - | 53 | 48 | 150 (1,3) | 46 | 22 | 240 (3) | - | - | - |  | 100 | 100 | 100 | 100 | 100 | 100 | 100 | 100 | 100 | 100 | 100 | 95.02 | 51.6 | 32.02 | 1.44 | 0 |  | 18.66 | 1.647059 | 110.6428 | 37.53% | 421 | CV2 | Sandvik | 22 y 24 (1) | 5 |  |  | 98.56 |  | HMG1-03024 | 2015-02-24 | 421-BT7 | 6-19 mm | 100 | 95.02 | 51.6 | 32.02 | 1.44 | 0.66 | 0 | 6.71 | 0.91 | [10 empty] | Frente alto - Pit Cemento
1400 | 2015-02-24 | 11:00 | San Martin - Jorge Corvalan | 421 | BT9 | 2-3 a | 20-38 mm | Gneis | - | - |  | 421 | AV1 | 55 | 421 | AV2 | 50 | - | - | - | - | - | - | 53 | 48 | 150 (1,3) | 46 | 22 | 240 (3) | - | - | - |  | 100 | 100 | 100 | 100 | 100 | 100 | 100 | 100 | 100 | 100 | 59.37 | 16.25 | 1.54 | 0.95 | 0.76 | 0 |  | 19.84 | 1.627686 | 116.2558 | 39.43% | 421 | CV2 | Sandvik | 22 y 24 (1) | 5 |  | 83.75 |  |  | HMG1-03025 | 2015-02-24 | 421-BT9 | 20-38 mm | 59.37 | 16.25 | 1.54 | 0.95 | 0.76 | 0 | 0 | 7.82 | 0.9 | [10 empty] | Frente alto - Pit Cemento
1401 | 2015-02-24 | 14:30 | San Martin - Jorge Corvalan | 441 | BT1 | 4-b |  | Gneis | - | - |  | - | - | - | - | - | - | 441 | AV2 | Por caida | - | - | - | - | - | - | - | - | - | 32 | 18 | 102 (1,5) | [18 empty] | 10.02 | 1.640502 | 59.1762 |  | - | - | - | - | - | - | [26 empty] | Frente alto - Pit Cemento
1402 | 2015-02-24 | 14:30 | San Martin - Jorge Corvalan | 441 | BT3 | 4-b |  | Gneis | - | - |  | - | - | - | - | - | - | 441 | AV2 | Por caida | - | - | - | - | - | - | - | - | - | 32 | 18 | 102 (1,5) | [18 empty] | 2.76 | 1.62623 | 16.15822 |  | 441 | CV1 | Loro | 20 (80) y 22 (16) | 15 | 5 | 100 | [25 empty] | Frente alto - Pit Cemento
1403 | 2015-02-24 | 14:30 | San Martin - Jorge Corvalan | 441 | BT4 | 4-b | 12-19 mm | Gneis | - | - |  | - | - | - | - | - | - | 441 | AV2 | Por caida | - | - | - | - | - | - | - | - | - | 32 | 18 | 102 (1,5) |  | 100 | 100 | 100 | 100 | 100 | 100 | 100 | 100 | 100 | 100 | 100 | 97.85 | 13.65 | 2.03 | 0.88 | 0 |  | 4.49 | 1.614022 | 26.08905 | 42.58% | 441 | CV1 | Loro | 20 (80) y 22(16) | 15 | 5 |  |  | 99.12 | HMG1-03023 | 2015-02-24 | 441-BT4 | 12-19 mm | 100 | 97.85 | 13.65 | 2.03 | 0.88 | 0 | 0 | 6.99 | 0.91 | [10 empty] | Frente alto - Pit Cemento
1404 | 2015-02-24 | 14:30 | San Martin - Jorge Corvalan | 441 | BT5 | 4-b | 6-12 mm | Gneis | - | - |  | - | - | - | - | - | - | 441 | AV2 | Por caida | - | - | - | - | - | - | - | - | - | 32 | 18 | 102 (1,5) |  | 100 | 100 | 100 | 100 | 100 | 100 | 100 | 100 | 100 | 100 | 100 | 100 | 88.81 | 46.18 | 3.02 | 0.67 |  | 3.66 | 1.582443 | 20.85027 | 34.03% | 441 | CV1 | Loro | 20 (80) y 22 (16) | 15 | 5 |  |  | 96.98 | HMG1-03022 | 2015-02-24 | 441-BT5 | 6-12 mm | 100 | 100 | 88.81 | 46.18 | 3.02 | 0.67 | 0 | 6.5 | 0.82 | [10 empty] | Frente alto - Pit Cemento
1405 | 2015-02-24 | 14:30 | San Martin - Jorge Corvalan | 441 | BT6 | 4-b | 0-6 mm | Gneis | - | - |  | - | - | - | - | - | - | 441 | AV2 | Por caida | - | - | - | - | - | - | - | - | - | 32 | 18 | 102 (1,5) |  | 100 | 100 | 100 | 100 | 100 | 100 | 100 | 100 | 100 | 100 | 100 | 100 | 100 | 100 | 95.45 | 0 |  | 2.44 | 1.630921 | 14.32601 | 23.38% | 441 | CV1 | Loro | 20 (80) y 22 (16) | 15 | 5 |  |  | 4.55 | HMG1-03021 | 2015-02-24 | 441-BT6 | 0-6 mm | 100 | 100 | 100 | 100 | 95.45 | 69.55 | 0 | 3.05 | 10.76 | [10 empty] | Frente alto - Pit Cemento
1406 | 2015-03-04 | 12:00 | Jesus Ferraris | 411 | BT1 | 1-b |  | Gneis | 411 | AV1 | Alta/Baja | - | - | - | - | - | - | - | - | - | - | 150 | - | - | - | - | - | - | - | - | - | - |  | 100 | 100 | 100 | 100 | 100 | 100 | 100 | 100 | 100 | 100 | 100 | 100 | 100 | 100 | 10 | 0 | Control de % finos - Gneis | 107.12 | 1.3 | 501.3216 |  | - | - | - | - | - | - | [15 empty] | 10 | [10 empty] | Curva de cuello - Pit Cemento
1407 | 2015-03-04 | 12:00 | Jesus Ferraris | 411 | BT2 | 1-b | 0-20 mm | Gneis | 411 | AV1 | Alta/Baja | - | - | - | - | - | - | - | - | - | - | 150 | - | - | - | - | - | - | - | - | - | - | [18 empty] | 13.28 | 1.605882 | 76.77402 | 15.62% | 411 | CV1 | Loro primaria | 65 | 10 (2), 22 (2) y 25 | - |  | 100 |  |  |  |  | 0-20 mm | [19 empty] | Curva de cuello - Pit Cemento
1408 | 2015-03-04 | 12:00 | Jesus Ferraris | 411 | BT3 | 1-b | 25-180 mm | Gneis | 411 | AV1 | Alta/Baja | - | - | - | - | - | - | - | - | - | - | 150 | - | - | - | - | - | - | - | - | - | - | [18 empty] | 85.24 | 1.351064 | 414.5929 |  | 411 | CV1 | Loro primaria | 65 | 10 (2), 22 (2) y 25 | - | [6 empty] | 25-180 mm | [19 empty] | Curva de cuello - Pit Cemento
1409 | 2015-03-04 |  | San Martin - Pablo Tabares | 421 | BT1 | 2-3 a |  | Gneis | - | - |  | 421 | AV1 | 50 | 421 | AV2 | 50 | - | - | - | - | - | - | 53 | 47 | 170 (1,5) | 46 | 22 | 260 (3) | - | - | - | [18 empty] | 78.56 | 1.36 | 384.62976 |  | 411 | CV1 | Loro primaria | 65 | 10 (2), 22 (4) y 27 | [27 empty] | Curva de cuello - Pit Cemento
1410 | 2015-03-04 |  | San Martin - Pablo Tabares | 421 | BT3 | 2-3 a |  | Gneis | - | - |  | 421 | AV1 | 50 | 421 | AV2 | 50 | - | - | - | - | - | - | 53 | 47 | 170 (1,5) | 46 | 22 | 260 (3) | - | - | - | [18 empty] | 33.22 | 1.69279 | 202.4441 |  | 421 | CV1 | Banana | 40 (4), 34 goma y 22 goma | 22 | 5 | 100 | [25 empty] | Curva de cuello - Pit Cemento
1411 | 2015-03-04 |  | San Martin - Pablo Tabares | 421 | BT6 | 2-3 a | 0-6 mm | Gneis | - | - |  | 421 | AV1 | 50 | 421 | AV2 | 50 | - | - | - | - | - | - | 53 | 47 | 170 (1,5) | 46 | 22 | 260 (3) | - | - | - |  | 100 | 100 | 100 | 100 | 100 | 100 | 100 | 100 | 100 | 100 | 100 | 100 | 100 | 100 | 98.97 | 0 |  | 8.92 | 1.672323 | 53.70165 | 18.16% | 421 | CV1 | Banana | 40 (4), 34 goma y 22 goma | 22 | 5 |  |  |  | HMG1-03036 | 2015-03-04 | 421-BT6 | 0-6 mm | 100 | 100 | 100 | 100 | 98.97 | 74.43 | 0 | 2.85 | ?? | [10 empty] | Curva de cuello - Pit Cemento
1412 | 2015-03-04 |  | San Martin - Pablo Tabares | 421 | BT7 | 2-3 a | 6-19 mm | Gneis | - | - |  | 421 | AV1 | 50 | 421 | AV2 | 50 | - | - | - | - | - | - | 53 | 47 | 170 (1,5) | 46 | 22 | 260 (3) | - | - | - |  | 100 | 100 | 100 | 100 | 100 | 100 | 100 | 100 | 100 | 100 | 100 | 94.31 | 55.05 | 33.33 | 2.64 | 0 |  | 18.22 | 1.647059 | 108.0339 | 36.54% | 421 | CV2 | Sandvik | 22 y 24 (1) | 5 |  |  | 97.36 |  | HMG1-03040 | 2015-03-04 | 421-BT7 | 6-19 mm | 100 | 94.31 | 55.05 | 33.33 | 2.64 | 0.59 | 0 | 6.69 | ?? | [10 empty] | Curva de cuello - Pit Cemento
1413 | 2015-03-04 |  | San Martin - Pablo Tabares | 421 | BT9 | 2-3 a | 20-38 mm | Gneis | - | - |  | 421 | AV1 | 50 | 421 | AV2 | 50 | - | - | - | - | - | - | 53 | 47 | 170 (1,5) | 46 | 22 | 260 (3) | - | - | - |  | 100 | 100 | 100 | 100 | 100 | 100 | 100 | 100 | 100 | 100 | 56.5 | 12.01 | 1.11 | 0.47 | 0.37 | 0 | Cambio un paño 24 mm en 431-CV2 Sandvik. Buzón OK | 22.86 | 1.627686 | 133.952 | 45.3% | 421 | CV2 | Sandvik | 22 y 24 (1) | 5 |  | 87.99 |  |  | HMG1-03041 | 2015-03-04 | 421-BT9 | 20-38 mm | 56.5 | 12.01 | 1.11 | 0.47 | 0.37 | 0 | 0 | 7.87 | ?? | [10 empty] | Curva de cuello - Pit Cemento
1414 | 2015-03-04 |  | San Martin - Pablo Tabares | 441 | BT1 | 4-b |  | Gneis | - | - |  | - | - | - | - | - | - | 441 | AV2 | Por caida | - | - | - | - | - | - | - | - | - | 32 | 18 | 125 (2,5) | [18 empty] | 14.86 | 1.640502 | 87.76031 |  | - | - | - | - | - | - | [26 empty] | Curva de cuello - Pit Cemento
1415 | 2015-03-04 |  | San Martin - Pablo Tabares | 441 | BT3 | 4-b |  | Gneis | - | - |  | - | - | - | - | - | - | 441 | AV2 | Por caida | - | - | - | - | - | - | - | - | - | 32 | 18 | 125 (2,5) | [18 empty] | 5.32 | 1.62623 | 31.14555 |  | 441 | CV1 | Loro | 20 (80) y 22 (16) | 15 | 5 | 100 | [25 empty] | Curva de cuello - Pit Cemento
1416 | 2015-03-04 |  | San Martin - Pablo Tabares | 441 | BT4 | 4-b | 12-19 mm | Gneis | - | - |  | - | - | - | - | - | - | 441 | AV2 | Por caida | - | - | - | - | - | - | - | - | - | 32 | 18 | 125 (2,5) |  | 100 | 100 | 100 | 100 | 100 | 100 | 100 | 100 | 100 | 100 | 100 | 96.05 | 12.44 | 1.32 | 0.81 | 0 |  | 5.67 | 1.614022 | 32.94542 | 48.47% | 441 | CV1 | Loro | 20 (80) y 22(16) | 15 | 5 |  |  | 99.19 | HMG1-03039 | 2015-03-04 | 441-BT4 | 12-19 mm | 100 | 96.05 | 12.44 | 1.32 | 0.81 | 0 | 0 | 7.02 | ?? | [10 empty] | Curva de cuello - Pit Cemento
1417 | 2015-03-04 |  | San Martin - Pablo Tabares | 441 | BT5 | 4-b | 6-12 mm | Gneis | - | - |  | - | - | - | - | - | - | 441 | AV2 | Por caida | - | - | - | - | - | - | - | - | - | 32 | 18 | 125 (2,5) |  | 100 | 100 | 100 | 100 | 100 | 100 | 100 | 100 | 100 | 100 | 100 | 100 | 90.92 | 56.77 | 4.31 | 1.35 | Cambio de 15 paños de 15 mm en 441-CV1 | 3.52 | 1.582443 | 20.05271 | 29.5% | 441 | CV1 | Loro | 20 (80) y 22 (16) | 15 | 5 |  |  | 95.69 | HMG1-03038 | 2015-03-04 | 441-BT5 | 6-12 mm | 100 | 100 | 90.92 | 56.77 | 4.31 | 1.35 | 0 | 6.38 | ?? | [10 empty] | Curva de cuello - Pit Cemento
1418 | 2015-03-04 |  | San Martin - Pablo Tabares | 441 | BT6 | 4-b | 0-6 mm | Gneis | - | - |  | - | - | - | - | - | - | 441 | AV2 | Por caida | - | - | - | - | - | - | - | - | - | 32 | 18 | 125 (2,5) |  | 100 | 100 | 100 | 100 | 100 | 100 | 100 | 100 | 100 | 100 | 100 | 100 | 100 | 100 | 93.83 | 0 |  | 2.55 | 1.630921 | 14.97185 | 22.03% | 441 | CV1 | Loro | 20 (80) y 22 (16) | 15 | 5 |  |  | 6.17 | HMG1-03037 | 2015-03-04 | 441-BT6 | 0-6 mm | 100 | 100 | 100 | 100 | 93.83 | 66.35 | 0 | 3.19 | ?? | [10 empty] | Curva de cuello - Pit Cemento
1419 | 2015-03-13 | 11:00 | San Martin | 411 | BT1 | 1-b |  | Gneis | 411 | AV1 | Variador | - | - | - | - | - | - | - | - | - | - | 150 | - | - | - | - | - | - | - | - | - | - |  | 100 | 100 | 100 | 100 | 100 | 100 | 100 | 100 | 100 | 100 | 100 | 100 | 100 | 100 | 4 | 0 | Control de % finos - Gneis - Rotación placas mandibula | 76.72 | 1.3 | 359.0496 |  | - | - | - | - | - | - | [15 empty] | 4 | [10 empty] | Curva de cuello - Pit Cemento
1420 | 2015-03-13 | 11:00 | San Martin | 411 | BT2 | 1-b | 0-20 mm | Gneis | 411 | AV1 | Variador | - | - | - | - | - | - | - | - | - | - | 150 | - | - | - | - | - | - | - | - | - | - | [18 empty] | 7.48 | 1.605882 | 43.2432 | 12.41% | 411 | CV1 | Loro primaria | 65 | 10 (2), 22 (2) y 25 | - |  | 100 |  |  |  |  | 0-20 mm | [19 empty] | Curva de cuello - Pit Cemento
1421 | 2015-03-13 | 11:00 | San Martin | 411 | BT3 | 1-b | 25-180 mm | Gneis | 411 | AV1 | Variador | - | - | - | - | - | - | - | - | - | - | 150 | - | - | - | - | - | - | - | - | - | - | [18 empty] | 62.76 | 1.351064 | 305.254 |  | 411 | CV1 | Loro primaria | 65 | 10 (2), 22 (2) y 25 | - | [6 empty] | 25-180 mm | [19 empty] | Curva de cuello - Pit Cemento
1422 | 2015-03-13 |  | Jesus Ferraris | 421 | BT1 | 2-3 a |  | Gneis | - | - |  | 421 | AV1 | 68 | 421 | AV2 | 65 | - | - | - | - | - | - | 53 | s/d | 180 (1,5) | 46 | s/d | 250 (2,5) | - | - | - | [18 empty] | 76.2 | 1.36 | 373.0752 |  | 411 | CV1 | Loro primaria | 65 | 10 (2), 22 (4) y 27 | [27 empty] | Curva de cuello - Pit Cemento
1423 | 2015-03-13 |  | Jesus Ferraris | 421 | BT3 | 2-3 a |  | Gneis | - | - |  | 421 | AV1 | 68 | 421 | AV2 | 65 | - | - | - | - | - | - | 53 | s/d | 180 (1,5) | 46 | s/d | 250 (2,5) | - | - | - | [18 empty] | 30.78 | 1.69279 | 187.5747 |  | 421 | CV1 | Banana | 40 (4), 34 goma y 22 goma | 22 | 5 | 100 | [25 empty] | Curva de cuello - Pit Cemento
1424 | 2015-03-13 |  | Jesus Ferraris | 421 | BT6 | 2-3 a | 0-6 mm | Gneis | - | - |  | 421 | AV1 | 68 | 421 | AV2 | 65 | - | - | - | - | - | - | 53 | s/d | 180 (1,5) | 46 | s/d | 250 (2,5) | - | - | - |  | 100 | 100 | 100 | 100 | 100 | 100 | 100 | 100 | 100 | 100 | 100 | 100 | 100 | 100 | 0 | 0 |  | 12.96 | 1.672323 | 78.02392 | 22.16% | 421 | CV1 | Banana | 40 (4), 34 goma y 22 goma | 22 | 5 |  |  |  | HMG1-03053 | 2015-03-13 | 421-BT6 | 0-6 mm | 100 | 100 | 100 | 100 |  |  | 0 |  | ?? | [10 empty] | Curva de cuello - Pit Cemento
1425 | 2015-03-13 |  | Jesus Ferraris | 421 | BT7 | 2-3 a | 6-19 mm | Gneis | - | - |  | 421 | AV1 | 68 | 421 | AV2 | 65 | - | - | - | - | - | - | 53 | s/d | 180 (1,5) | 46 | s/d | 250 (2,5) | - | - | - |  | 100 | 100 | 100 | 100 | 100 | 100 | 100 | 100 | 100 | 100 | 100 | 95.73 | 57.95 | 36.79 | 2.97 | 0 |  | 20.86 | 1.647059 | 123.6875 | 35.13% | 421 | CV2 | Sandvik | 22 y 24 (1) | 5 |  |  | 97.03 |  | HMG1-03057 | 2015-03-13 | 421-BT7 | 6-19 mm | 100 | 95.73 | 57.95 | 36.79 | 2.97 | 0.54 | 0 |  | ?? | [10 empty] | Curva de cuello - Pit Cemento
1426 | 2015-03-13 |  | Jesus Ferraris | 421 | BT9 | 2-3 a | 20-38 mm | Gneis | - | - |  | 421 | AV1 | 68 | 421 | AV2 | 65 | - | - | - | - | - | - | 53 | s/d | 180 (1,5) | 46 | s/d | 250 (2,5) | - | - | - |  | 100 | 100 | 100 | 100 | 100 | 100 | 100 | 100 | 100 | 100 | 58.65 | 19.32 | 1.71 | 0.89 | 0.56 | 0 |  | 25.66 | 1.627686 | 150.3591 | 42.71% | 421 | CV2 | Sandvik | 22 y 24 (1) | 5 |  | 80.68 |  |  | HMG1-03058 | 2015-03-13 | 421-BT9 | 20-38 mm | 58.65 | 19.32 | 1.71 | 0.89 | 0.56 | 0 | 0 |  | ?? | [10 empty] | Curva de cuello - Pit Cemento
1427 | 2015-03-13 |  | Jesus Ferraris | 441 | BT1 | 4-b |  | Gneis | - | - |  | - | - | - | - | - | - | 441 | AV2 | Por caida | - | - | - | - | - | - | - | - | - | 32 | s/d | 125 (2,5) | [18 empty] | 15.18 | 1.640502 | 89.65017 |  | - | - | - | - | - | - | [26 empty] | Curva de cuello - Pit Cemento
1428 | 2015-03-13 |  | Jesus Ferraris | 441 | BT3 | 4-b |  | Gneis | - | - |  | - | - | - | - | - | - | 441 | AV2 | Por caida | - | - | - | - | - | - | - | - | - | 32 | s/d | 125 (2,5) | [18 empty] | 3.64 | 1.62623 | 21.31011 |  | 441 | CV1 | Loro | 20 (80) y 22 (16) | 15 | 5 | 100 | [25 empty] | Curva de cuello - Pit Cemento
1429 | 2015-03-13 |  | Jesus Ferraris | 441 | BT4 | 4-b | 12-19 mm | Gneis | - | - |  | - | - | - | - | - | - | 441 | AV2 | Por caida | - | - | - | - | - | - | - | - | - | 32 | s/d | 125 (2,5) |  | 100 | 100 | 100 | 100 | 100 | 100 | 100 | 100 | 100 | 100 | 100 | 99.44 | 16.98 | 1.98 | 1.07 | 0 |  | 5.28 | 1.614022 | 30.67933 | 40.58% | 441 | CV1 | Loro | 20 (80) y 22(16) | 15 | 5 |  |  | 98.93 | HMG1-03056 | 2015-03-13 | 441-BT4 | 12-19 mm | 100 | 99.44 | 16.98 | 1.98 | 1.07 | 0 | 0 |  | ?? | [10 empty] | Curva de cuello - Pit Cemento
1430 | 2015-03-13 |  | Jesus Ferraris | 441 | BT5 | 4-b | 6-12 mm | Gneis | - | - |  | - | - | - | - | - | - | 441 | AV2 | Por caida | - | - | - | - | - | - | - | - | - | 32 | s/d | 125 (2,5) |  | 100 | 100 | 100 | 100 | 100 | 100 | 100 | 100 | 100 | 100 | 100 | 100 | 93.47 | 60.63 | 4.72 | 1 | Cambio de 15 paños de 15 mm en 441-CV1 | 4.38 | 1.582443 | 24.95196 | 33.01% | 441 | CV1 | Loro | 20 (80) y 22 (16) | 15 | 5 |  |  | 95.28 | HMG1-03055 | 2015-03-13 | 441-BT5 | 6-12 mm | 100 | 100 | 93.47 | 60.63 | 4.72 | 1 | 0 |  | ?? | [10 empty] | Curva de cuello - Pit Cemento
1431 | 2015-03-13 |  | Jesus Ferraris | 441 | BT6 | 4-b | 0-6 mm | Gneis | - | - |  | - | - | - | - | - | - | 441 | AV2 | Por caida | - | - | - | - | - | - | - | - | - | 32 | s/d | 125 (2,5) |  | 100 | 100 | 100 | 100 | 100 | 100 | 100 | 100 | 100 | 100 | 100 | 100 | 100 | 100 | 0 | 0 |  | 3.4 | 1.630921 | 19.96247 | 26.41% | 441 | CV1 | Loro | 20 (80) y 22 (16) | 15 | 5 |  |  | 100 | HMG1-03054 | 2015-03-13 | 441-BT6 | 0-6 mm | 100 | 100 | 100 | 100 |  |  | 0 |  | ?? | [10 empty] | Curva de cuello - Pit Cemento
1432 | 2015-03-18 | 11:00 | Jesus Ferraris | 411 | BT1 | 1-b |  | Gneis | 411 | AV1 | Variador | - | - | - | - | - | - | - | - | - | - | 150 | - | - | - | - | - | - | - | - | - | - |  | 100 | 100 | 100 | 100 | 100 | 100 | 100 | 100 | 100 | 100 | 100 | 100 | 100 | 100 | 13 | 0 | Control de % finos - Gneis - Rotación placas mandibula | 103.64 | 1.3 | 485.0352 |  | - | - | - | - | - | - | [15 empty] | 13 | [10 empty] | Curva de cuello - Pit Cemento
1433 | 2015-03-18 | 11:00 | Jesus Ferraris | 411 | BT2 | 1-b | 0-20 mm | Gneis | 411 | AV1 | Variador | - | - | - | - | - | - | - | - | - | - | 150 | - | - | - | - | - | - | - | - | - | - | [18 empty] | 16.2 | 1.605882 | 93.65506 | 19.71% | 411 | CV1 | Loro primaria | 65 | 10 (2), 22 (2) y 25 | - |  | 100 |  |  |  |  | 0-20 mm | [19 empty] | Curva de cuello - Pit Cemento
1434 | 2015-03-18 | 11:00 | Jesus Ferraris | 411 | BT3 | 1-b | 25-180 mm | Gneis | 411 | AV1 | Variador | - | - | - | - | - | - | - | - | - | - | 150 | - | - | - | - | - | - | - | - | - | - | [18 empty] | 78.44 | 1.351064 | 381.5188 |  | 411 | CV1 | Loro primaria | 65 | 10 (2), 22 (2) y 25 | - | [6 empty] | 25-180 mm | [19 empty] | Curva de cuello - Pit Cemento
1435 | 2015-03-18 |  | Oscar Diaz - San Martin | 421 | BT1 | 2-3 a |  | Gneis | - | - |  | 421 | AV1 | 50 | 421 | AV2 | 50 | - | - | - | - | - | - | 53 | 53 | 190 (1,5) | 46 | 24 | 230 (2,3) | - | - | - | [18 empty] | 72.2 | 1.36 | 353.4912 |  | 411 | CV1 | Loro primaria | 65 | 10 (2), 22 (4) y 27 | [27 empty] | Curva de cuello - Pit Cemento
1436 | 2015-03-18 |  | Oscar Diaz - San Martin | 421 | BT3 | 2-3 a |  | Gneis | - | - |  | 421 | AV1 | 50 | 421 | AV2 | 50 | - | - | - | - | - | - | 53 | 53 | 190 (1,5) | 46 | 24 | 230 (2,3) | - | - | - | [18 empty] | 30.84 | 1.69279 | 187.9403 |  | 421 | CV1 | Banana | 40 (4), 34 goma y 22 goma | 22 | 5 | 100 | [25 empty] | Curva de cuello - Pit Cemento
1437 | 2015-03-18 |  | Oscar Diaz - San Martin | 421 | BT6 | 2-3 a | 0-6 mm | Gneis | - | - |  | 421 | AV1 | 50 | 421 | AV2 | 50 | - | - | - | - | - | - | 53 | 53 | 190 (1,5) | 46 | 24 | 230 (2,3) | - | - | - |  | 100 | 100 | 100 | 100 | 100 | 100 | 100 | 100 | 100 | 100 | 100 | 100 | 100 | 100 | 0 | 0 |  | 7.33 | 1.672323 | 44.12927 | 16.15% | 421 | CV1 | Banana | 40 (4), 34 goma y 22 goma | 22 | 5 |  |  |  | HMG1-03061 | 2015-03-18 | 421-BT6 | 0-6 mm | 100 | 100 | 100 | 100 |  |  | 0 |  | ?? | [10 empty] | Curva de cuello - Pit Cemento
1438 | 2015-03-18 |  | Oscar Diaz - San Martin | 421 | BT7 | 2-3 a | 6-19 mm | Gneis | - | - |  | 421 | AV1 | 50 | 421 | AV2 | 50 | - | - | - | - | - | - | 53 | 53 | 190 (1,5) | 46 | 24 | 230 (2,3) | - | - | - |  | 100 | 100 | 100 | 100 | 100 | 100 | 100 | 100 | 100 | 100 | 100 | 95.73 | 57.95 | 36.79 | 2.97 | 0 |  | 16.06 | 1.647059 | 95.22635 | 34.86% | 421 | CV2 | Sandvik | 22 y 24 (1) | 5 |  |  | 97.03 |  | HMG1-03065 | 2015-03-18 | 421-BT7 | 6-19 mm | 100 | 95.73 | 57.95 | 36.79 | 2.97 | 0.54 | 0 |  | ?? | [10 empty] | Curva de cuello - Pit Cemento
1439 | 2015-03-18 |  | Oscar Diaz - San Martin | 421 | BT9 | 2-3 a | 20-38 mm | Gneis | - | - |  | 421 | AV1 | 50 | 421 | AV2 | 50 | - | - | - | - | - | - | 53 | 53 | 190 (1,5) | 46 | 24 | 230 (2,3) | - | - | - |  | 100 | 100 | 100 | 100 | 100 | 100 | 100 | 100 | 100 | 100 | 58.65 | 19.32 | 1.71 | 0.89 | 0.56 | 0 |  | 22.84 | 1.627686 | 133.8348 | 48.99% | 421 | CV2 | Sandvik | 22 y 24 (1) | 5 |  | 80.68 |  |  | HMG1-03066 | 2015-03-18 | 421-BT9 | 20-38 mm | 58.65 | 19.32 | 1.71 | 0.89 | 0.56 | 0 | 0 |  | ?? | [10 empty] | Curva de cuello - Pit Cemento
1440 | 2015-03-18 |  | Oscar Diaz - San Martin | 441 | BT1 | 4-b |  | Gneis | - | - |  | - | - | - | - | - | - | 441 | AV2 | Por caida | - | - | - | - | - | - | - | - | - | 32 | 18 | 136 (3) | [18 empty] | 24.56 | 1.640502 | 145.0467 |  | - | - | - | - | - | - | [26 empty] | Curva de cuello - Pit Cemento
1441 | 2015-03-18 |  | Oscar Diaz - San Martin | 441 | BT3 | 4-b |  | Gneis | - | - |  | - | - | - | - | - | - | 441 | AV2 | Por caida | - | - | - | - | - | - | - | - | - | 32 | 18 | 136 (3) | [18 empty] | 3.06 | 1.62623 | 17.91454 |  | 441 | CV1 | Loro | 20 (80) y 22 (16) | 15 | 5 | 100 | [25 empty] | Curva de cuello - Pit Cemento
1442 | 2015-03-18 |  | Oscar Diaz - San Martin | 441 | BT4 | 4-b | 12-19 mm | Gneis | - | - |  | - | - | - | - | - | - | 441 | AV2 | Por caida | - | - | - | - | - | - | - | - | - | 32 | 18 | 136 (3) |  | 100 | 100 | 100 | 100 | 100 | 100 | 100 | 100 | 100 | 100 | 100 | 99.44 | 16.98 | 1.98 | 1.07 | 0 |  | 3.78 | 1.614022 | 21.96361 | 23.82% | 441 | CV1 | Loro | 20 (80) y 22(16) | 15 | 5 |  |  | 98.93 | HMG1-03064 | 2015-03-18 | 441-BT4 | 12-19 mm | 100 | 99.44 | 16.98 | 1.98 | 1.07 | 0 | 0 |  | ?? | [10 empty] | Curva de cuello - Pit Cemento
1443 | 2015-03-18 |  | Oscar Diaz - San Martin | 441 | BT5 | 4-b | 6-12 mm | Gneis | - | - |  | - | - | - | - | - | - | 441 | AV2 | Por caida | - | - | - | - | - | - | - | - | - | 32 | 18 | 136 (3) |  | 100 | 100 | 100 | 100 | 100 | 100 | 100 | 100 | 100 | 100 | 100 | 100 | 93.47 | 60.63 | 4.72 | 1 | Cambio de 15 paños de 15 mm en 441-CV1 | 5.57 | 1.582443 | 31.73114 | 34.41% | 441 | CV1 | Loro | 20 (80) y 22 (16) | 15 | 5 |  |  | 95.28 | HMG1-03063 | 2015-03-18 | 441-BT5 | 6-12 mm | 100 | 100 | 93.47 | 60.63 | 4.72 | 1 | 0 |  | ?? | [10 empty] | Curva de cuello - Pit Cemento
1444 | 2015-03-18 |  | Oscar Diaz - San Martin | 441 | BT6 | 4-b | 0-6 mm | Gneis | - | - |  | - | - | - | - | - | - | 441 | AV2 | Por caida | - | - | - | - | - | - | - | - | - | 32 | 18 | 136 (3) |  | 100 | 100 | 100 | 100 | 100 | 100 | 100 | 100 | 100 | 100 | 100 | 100 | 100 | 100 | 0 | 0 |  | 6.56 | 1.630921 | 38.51583 | 41.77% | 441 | CV1 | Loro | 20 (80) y 22 (16) | 15 | 5 |  |  | 100 | HMG1-03062 | 2015-03-18 | 441-BT6 | 0-6 mm | 100 | 100 | 100 | 100 |  |  | 0 |  | ?? | [10 empty] | Curva de cuello - Pit Cemento
1445 | 2015-03-27 |  | Juan Nieto | 411 | BT1 | 1-b |  | Gneis | 411 | AV1 | Variador | - | - | - | - | - | - | - | - | - | - | 150 | - | - | - | - | - | - | - | - | - | - |  | 100 | 100 | 100 | 100 | 100 | 100 | 100 | 100 | 100 | 100 | 100 | 100 | 100 | 100 | 2 | 0 | Control de % finos - Gneis | 84.54 | 1.3 | 395.6472 |  | - | - | - | - | - | - | [15 empty] | 2 | [10 empty] | Curva de cuello - Pit Cemento
1446 | 2015-03-27 |  | Juan Nieto | 411 | BT2 | 1-b | 0-20 mm | Gneis | 411 | AV1 | Variador | - | - | - | - | - | - | - | - | - | - | 150 | - | - | - | - | - | - | - | - | - | - | [18 empty] | 16.92 | 1.605882 | 97.81751 | 26.75% | 411 | CV1 | Loro primaria | 65 | 10 (2), 22 (2) y 25 | - |  | 100 |  |  |  |  | 0-20 mm | [19 empty] | Curva de cuello - Pit Cemento
1447 | 2015-03-27 |  | Juan Nieto | 411 | BT3 | 1-b | 25-180 mm | Gneis | 411 | AV1 | Variador | - | - | - | - | - | - | - | - | - | - | 150 | - | - | - | - | - | - | - | - | - | - | [18 empty] | 55.08 | 1.351064 | 267.8997 |  | 411 | CV1 | Loro primaria | 65 | 10 (2), 22 (2) y 25 | - | [6 empty] | 25-180 mm | [19 empty] | Curva de cuello - Pit Cemento
1448 | 2015-03-27 |  | Jesus Ferraris - David Lopez | 421 | BT1 | 2-3 a |  | Gneis | - | - |  | 421 | AV1 | 60 | 421 | AV2 | 55 | - | - | - | - | - | - | 53 | 45 | 180 (1,5) | 46 | 23 | 230 (2,3) | - | - | - | [18 empty] | 57.32 | 1.36 | 280.63872 |  | 411 | CV1 | Loro primaria | 65 | 10 (2), 22 (4) y 27 | [27 empty] | Curva de cuello - Pit Cemento
1449 | 2015-03-27 |  | Jesus Ferraris - David Lopez | 421 | BT3 | 2-3 a |  | Gneis | - | - |  | 421 | AV1 | 60 | 421 | AV2 | 55 | - | - | - | - | - | - | 53 | 45 | 180 (1,5) | 46 | 23 | 230 (2,3) | - | - | - | [18 empty] | 32.52 | 1.69279 | 198.1783 |  | 421 | CV1 | Banana | 40 (4), 34 goma y 22 goma | 22 | 5 | 100 | [25 empty] | Curva de cuello - Pit Cemento
1450 | 2015-03-27 |  | Jesus Ferraris - David Lopez | 421 | BT6 | 2-3 a | 0-6 mm | Gneis | - | - |  | 421 | AV1 | 60 | 421 | AV2 | 55 | - | - | - | - | - | - | 53 | 45 | 180 (1,5) | 46 | 23 | 230 (2,3) | - | - | - |  | 100 | 100 | 100 | 100 | 100 | 100 | 100 | 100 | 100 | 100 | 100 | 100 | 100 | 100 | 0 | 0 |  | 8.54 | 1.672323 | 51.41391 | 17.25% | 421 | CV1 | Banana | 40 (4), 34 goma y 22 goma | 22 | 5 |  |  |  | HMG1-03074 | 2015-03-27 | 421-BT6 | 0-6 mm | 100 | 100 | 100 | 100 |  |  | 0 |  | ?? | [10 empty] | Curva de cuello - Pit Cemento
1451 | 2015-03-27 |  | Jesus Ferraris - David Lopez | 421 | BT7 | 2-3 a | 6-19 mm | Gneis | - | - |  | 421 | AV1 | 60 | 421 | AV2 | 55 | - | - | - | - | - | - | 53 | 45 | 180 (1,5) | 46 | 23 | 230 (2,3) | - | - | - |  | 100 | 100 | 100 | 100 | 100 | 100 | 100 | 100 | 100 | 100 | 100 | 0 | 0 | 0 | 0 | 0 |  | 16.44 | 1.647059 | 97.47953 | 32.7% | 421 | CV2 | Sandvik | 22 y 24 (1) | 5 |  |  | 100 |  | HMG1-03078 | 2015-03-27 | 421-BT7 | 6-19 mm | 100 | [5 empty] | 0 |  | ?? | [10 empty] | Curva de cuello - Pit Cemento
1452 | 2015-03-27 |  | Jesus Ferraris - David Lopez | 421 | BT9 | 2-3 a | 20-38 mm | Gneis | - | - |  | 421 | AV1 | 60 | 421 | AV2 | 55 | - | - | - | - | - | - | 53 | 45 | 180 (1,5) | 46 | 23 | 230 (2,3) | - | - | - |  | 100 | 100 | 100 | 100 | 100 | 100 | 100 | 100 | 100 | 100 | 0 | 0 | 0 | 0 | 0 | 0 |  | 25.46 | 1.627686 | 149.1872 | 50.05% | 421 | CV2 | Sandvik | 22 y 24 (1) | 5 |  | 100 |  |  | HMG1-03079 | 2015-03-27 | 421-BT9 | 20-38 mm | [6 empty] | 0 |  | ?? | [10 empty] | Curva de cuello - Pit Cemento
1453 | 2015-03-27 |  | Jesus Ferraris - David Lopez | 441 | BT1 | 4-b |  | Gneis | - | - |  | - | - | - | - | - | - | 441 | AV2 | Por caida | - | - | - | - | - | - | - | - | - | 32 | 18 | 136 (3) | [18 empty] | 16.72 | 1.640502 | 98.74512 |  | - | - | - | - | - | - | [26 empty] | Curva de cuello - Pit Cemento
1454 | 2015-03-27 |  | Jesus Ferraris - David Lopez | 441 | BT3 | 4-b |  | Gneis | - | - |  | - | - | - | - | - | - | 441 | AV2 | Por caida | - | - | - | - | - | - | - | - | - | 32 | 18 | 136 (3) | [18 empty] | 5.98 | 1.62623 | 35.00947 |  | 441 | CV1 | Loro | 20 (80) y 22 (16) | 15 | 5 | 100 | [25 empty] | Curva de cuello - Pit Cemento
1455 | 2015-03-27 |  | Jesus Ferraris - David Lopez | 441 | BT4 | 4-b | 12-19 mm | Gneis | - | - |  | - | - | - | - | - | - | 441 | AV2 | Por caida | - | - | - | - | - | - | - | - | - | 32 | 18 | 136 (3) |  | 100 | 100 | 100 | 100 | 100 | 100 | 100 | 100 | 100 | 100 | 100 | 0 | 0 | 0 | 0 | 0 |  | 6.09 | 1.614022 | 35.38582 | 38.82% | 441 | CV1 | Loro | 20 (80) y 22(16) | 15 | 5 |  |  | 100 | HMG1-03077 | 2015-03-27 | 441-BT4 | 12-19 mm | 100 | [5 empty] | 0 |  | ?? | [10 empty] | Curva de cuello - Pit Cemento
1456 | 2015-03-27 |  | Jesus Ferraris - David Lopez | 441 | BT5 | 4-b | 6-12 mm | Gneis | - | - |  | - | - | - | - | - | - | 441 | AV2 | Por caida | - | - | - | - | - | - | - | - | - | 32 | 18 | 136 (3) |  | 100 | 100 | 100 | 100 | 100 | 100 | 100 | 100 | 100 | 100 | 100 | 100 | 0 | 0 | 0 | 0 |  | 4.72 | 1.582443 | 26.88887 | 29.5% | 441 | CV1 | Loro | 20 (80) y 22 (16) | 15 | 5 |  |  | 100 | HMG1-03076 | 2015-03-27 | 441-BT5 | 6-12 mm | 100 | 100 |  |  |  |  | 0 |  | ?? | [10 empty] | Curva de cuello - Pit Cemento
1457 | 2015-03-27 |  | Jesus Ferraris - David Lopez | 441 | BT6 | 4-b | 0-6 mm | Gneis | - | - |  | - | - | - | - | - | - | 441 | AV2 | Por caida | - | - | - | - | - | - | - | - | - | 32 | 18 | 136 (3) |  | 100 | 100 | 100 | 100 | 100 | 100 | 100 | 100 | 100 | 100 | 100 | 100 | 100 | 100 | 0 | 0 |  | 4.92 | 1.630921 | 28.88687 | 31.69% | 441 | CV1 | Loro | 20 (80) y 22 (16) | 15 | 5 |  |  | 100 | HMG1-03075 | 2015-03-27 | 441-BT6 | 0-6 mm | 100 | 100 | 100 | 100 |  |  | 0 |  | ?? | [10 empty] | Curva de cuello - Pit Cemento
1458 | 2015-03-31 |  | Juan Nieto | 411 | BT1 | 1-b |  | Gneis | 411 | AV1 | Variador | - | - | - | - | - | - | - | - | - | - | 150 | - | - | - | - | - | - | - | - | - | - |  | 100 | 100 | 100 | 100 | 100 | 100 | 100 | 100 | 100 | 100 | 100 | 100 | 100 | 100 | 9 | 0 | Control de % finos - Gneis | 79.76 | 1.3 | 373.2768 |  | - | - | - | - | - | - | [15 empty] | 9 | [10 empty] | Curva de cuello - Pit Cemento
1459 | 2015-03-31 |  | Juan Nieto | 411 | BT2 | 1-b | 0-20 mm | Gneis | 411 | AV1 | Variador | - | - | - | - | - | - | - | - | - | - | 150 | - | - | - | - | - | - | - | - | - | - | [18 empty] | 23.16 | 1.605882 | 133.892 | 30.46% | 411 | CV1 | Loro primaria | 65 | 10 (2), 22 (2) y 25 | - |  | 100 |  |  |  |  | 0-20 mm | [19 empty] | Curva de cuello - Pit Cemento
1460 | 2015-03-31 |  | Juan Nieto | 411 | BT3 | 1-b | 25-180 mm | Gneis | 411 | AV1 | Variador | - | - | - | - | - | - | - | - | - | - | 150 | - | - | - | - | - | - | - | - | - | - | [18 empty] | 62.84 | 1.351064 | 305.6431 |  | 411 | CV1 | Loro primaria | 65 | 10 (2), 22 (2) y 25 | - | [6 empty] | 25-180 mm | [19 empty] | Curva de cuello - Pit Cemento
1461 | 2015-04-10 | 9:30 | Pablo Tabares | 411 | BT1 | 1-b |  | Gneis | 411 | AV1 | Variador | - | - | - | - | - | - | - | - | - | - | 150 | - | - | - | - | - | - | - | - | - | - |  | 100 | 100 | 100 | 100 | 100 | 100 | 100 | 100 | 100 | 100 | 100 | 100 | 100 | 100 | 15 | 0 | Control de % finos - Gneis | 106.28 | 1.3 | 497.3904 |  | - | - | - | - | - | - | [15 empty] | 15 | [10 empty] | Nivel 538 / Nivel 535 N - Pit Cemento
1462 | 2015-04-10 | 9:30 | Pablo Tabares | 411 | BT2 | 1-b | 0-20 mm | Gneis | 411 | AV1 | Variador | - | - | - | - | - | - | - | - | - | - | 150 | - | - | - | - | - | - | - | - | - | - | [18 empty] | 46.16 | 1.605882 | 266.8591 | 37.53% | 411 | CV1 | Loro primaria | 65 | 10 (2), 22 (2) y 25 | - |  | 100 |  |  |  |  | 0-20 mm | [19 empty] | Nivel 538 / Nivel 535 N - Pit Cemento
1463 | 2015-04-10 | 9:30 | Pablo Tabares | 411 | BT3 | 1-b | 25-180 mm | Gneis | 411 | AV1 | Variador | - | - | - | - | - | - | - | - | - | - | 150 | - | - | - | - | - | - | - | - | - | - | [18 empty] | 91.32 | 1.351064 | 444.1649 |  | 411 | CV1 | Loro primaria | 65 | 10 (2), 22 (2) y 25 | - | [6 empty] | 25-180 mm | [19 empty] | Nivel 538 / Nivel 535 N - Pit Cemento
1464 | 2015-04-10 |  | Juan Nieto - David Lopez | 421 | BT1 | 2-3 a |  | Gneis | - | - |  | 421 | AV1 | 55 | 421 | AV2 | 55 | - | - | - | - | - | - | 53 | 45 | 150 (1,5) | 46 | 21 | 250 (2,8) | - | - | - | [18 empty] | 64.9 | 1.36 | 317.7504 |  | 411 | CV1 | Loro primaria | 65 | 10 (2), 22 (4) y 27 | [27 empty] | Nivel 538 / Nivel 535 N - Pit Cemento
1465 | 2015-04-10 |  | Juan Nieto - David Lopez | 421 | BT3 | 2-3 a |  | Gneis | - | - |  | 421 | AV1 | 55 | 421 | AV2 | 55 | - | - | - | - | - | - | 53 | 45 | 150 (1,5) | 46 | 21 | 250 (2,8) | - | - | - | [18 empty] | 33.44 | 1.69279 | 203.7848 |  | 421 | CV1 | Banana | 40 (4), 34 goma y 22 goma | 22 | 5 | 100 | [25 empty] | Nivel 538 / Nivel 535 N - Pit Cemento
1466 | 2015-04-10 |  | Juan Nieto - David Lopez | 421 | BT6 | 2-3 a | 0-6 mm | Gneis | - | - |  | 421 | AV1 | 55 | 421 | AV2 | 55 | - | - | - | - | - | - | 53 | 45 | 150 (1,5) | 46 | 21 | 250 (2,8) | - | - | - |  | 100 | 100 | 100 | 100 | 100 | 100 | 100 | 100 | 100 | 100 | 100 | 100 | 100 | 100 | 0 | 0 |  | 10.58 | 1.672323 | 63.69546 | 25.04% | 421 | CV1 | Banana | 40 (4), 34 goma y 22 goma | 22 | 5 |  |  |  | HMG1-03095 | 2015-04-10 | 421-BT6 | 0-6 mm | 100 | 100 | 100 | 100 |  |  | 0 |  | ?? | [10 empty] | Nivel 538 / Nivel 535 N - Pit Cemento
1467 | 2015-04-10 |  | Juan Nieto - David Lopez | 421 | BT7 | 2-3 a | 6-19 mm | Gneis | - | - |  | 421 | AV1 | 55 | 421 | AV2 | 55 | - | - | - | - | - | - | 53 | 45 | 150 (1,5) | 46 | 21 | 250 (2,8) | - | - | - |  | 100 | 100 | 100 | 100 | 100 | 100 | 100 | 100 | 100 | 100 | 100 | 0 | 0 | 0 | 0 | 0 | Cambio 3 paños de 22 mm. Buzón OK | 18.14 | 1.647059 | 107.5595 | 42.29% | 421 | CV2 | Sandvik | 22 y 24 (1) | 5 |  |  | 100 |  | HMG1-03099 | 2015-04-10 | 421-BT7 | 6-19 mm | 100 | [5 empty] | 0 |  | ?? | [10 empty] | Nivel 538 / Nivel 535 N - Pit Cemento
1468 | 2015-04-10 |  | Juan Nieto - David Lopez | 421 | BT9 | 2-3 a | 20-38 mm | Gneis | - | - |  | 421 | AV1 | 55 | 421 | AV2 | 55 | - | - | - | - | - | - | 53 | 45 | 150 (1,5) | 46 | 21 | 250 (2,8) | - | - | - |  | 100 | 100 | 100 | 100 | 100 | 100 | 100 | 100 | 100 | 100 | 0 | 0 | 0 | 0 | 0 | 0 |  | 14.18 | 1.627686 | 83.09011 | 32.67% | 421 | CV2 | Sandvik | 22 y 24 (1) | 5 |  | 100 |  |  | HMG1-03100 | 2015-04-10 | 421-BT9 | 20-38 mm | [6 empty] | 0 |  | ?? | [10 empty] | Nivel 538 / Nivel 535 N - Pit Cemento
1469 | 2015-04-10 |  | Juan Nieto - David Lopez | 441 | BT1 | 4-b |  | Gneis | - | - |  | - | - | - | - | - | - | 441 | AV2 | Por caida | - | - | - | - | - | - | - | - | - | 32 | 17 | 130 (2,8) | [18 empty] | 11.62 | 1.640502 | 68.62549 |  | - | - | - | - | - | - | [26 empty] | Nivel 538 / Nivel 535 N - Pit Cemento
1470 | 2015-04-10 |  | Juan Nieto - David Lopez | 441 | BT3 | 4-b |  | Gneis | - | - |  | - | - | - | - | - | - | 441 | AV2 | Por caida | - | - | - | - | - | - | - | - | - | 32 | 17 | 130 (2,8) | [18 empty] | 4.26 | 1.62623 | 24.93986 |  | 441 | CV1 | Loro | 20 (80) y 22 (16) | 15 | 5 | 100 | [25 empty] | Nivel 538 / Nivel 535 N - Pit Cemento
1471 | 2015-04-10 |  | Juan Nieto - David Lopez | 441 | BT4 | 4-b | 12-19 mm | Gneis | - | - |  | - | - | - | - | - | - | 441 | AV2 | Por caida | - | - | - | - | - | - | - | - | - | 32 | 17 | 130 (2,8) |  | 100 | 100 | 100 | 100 | 100 | 100 | 100 | 100 | 100 | 100 | 100 | 0 | 0 | 0 | 0 | 0 |  | 8.02 | 1.614022 | 46.60004 | 52.89% | 441 | CV1 | Loro | 20 (80) y 22(16) | 15 | 5 |  |  | 100 | HMG1-03098 | 2015-04-10 | 441-BT4 | 12-19 mm | 100 | [5 empty] | 0 |  | ?? | [10 empty] | Nivel 538 / Nivel 535 N - Pit Cemento
1472 | 2015-04-10 |  | Juan Nieto - David Lopez | 441 | BT5 | 4-b | 6-12 mm | Gneis | - | - |  | - | - | - | - | - | - | 441 | AV2 | Por caida | - | - | - | - | - | - | - | - | - | 32 | 17 | 130 (2,8) |  | 100 | 100 | 100 | 100 | 100 | 100 | 100 | 100 | 100 | 100 | 100 | 100 | 0 | 0 | 0 | 0 |  | 3.76 | 1.582443 | 21.41995 | 24.31% | 441 | CV1 | Loro | 20 (80) y 22 (16) | 15 | 5 |  |  | 100 | HMG1-03097 | 2015-04-10 | 441-BT5 | 6-12 mm | 100 | 100 |  |  |  |  | 0 |  | ?? | [10 empty] | Nivel 538 / Nivel 535 N - Pit Cemento
1473 | 2015-04-10 |  | Juan Nieto - David Lopez | 441 | BT6 | 4-b | 0-6 mm | Gneis | - | - |  | - | - | - | - | - | - | 441 | AV2 | Por caida | - | - | - | - | - | - | - | - | - | 32 | 17 | 130 (2,8) |  | 100 | 100 | 100 | 100 | 100 | 100 | 100 | 100 | 100 | 100 | 100 | 100 | 100 | 100 | 0 | 0 |  | 3.42 | 1.630921 | 20.0799 | 22.79% | 441 | CV1 | Loro | 20 (80) y 22 (16) | 15 | 5 |  |  | 100 | HMG1-03096 | 2015-04-10 | 441-BT6 | 0-6 mm | 100 | 100 | 100 | 100 |  |  | 0 |  | ?? | [10 empty] | Nivel 538 / Nivel 535 N - Pit Cemento
1474 | 2015-04-16 | 10:00 | Juan Nieto | 411 | BT1 | 1-b |  | Gneis | 411 | AV1 | Variador | - | - | - | - | - | - | - | - | - | - | 150 | - | - | - | - | - | - | - | - | - | - |  | 100 | 100 | 100 | 100 | 100 | 100 | 100 | 100 | 100 | 100 | 100 | 100 | 100 | 100 | 9 | 0 | Control de % finos - Gneis | 124.92 | 1.3 | 584.6256 |  | - | - | - | - | - | - | [15 empty] | 9 | [10 empty] | Curva de cuello / Acopio - Pit Cemento
1475 | 2015-04-16 | 10:00 | Juan Nieto | 411 | BT2 | 1-b | 0-20 mm | Gneis | 411 | AV1 | Variador | - | - | - | - | - | - | - | - | - | - | 150 | - | - | - | - | - | - | - | - | - | - | [18 empty] | 14.44 | 1.605882 | 83.48019 | 23.85% | 411 | CV1 | Loro primaria | 65 | 10 (2), 22 (2) y 25 | - |  | 100 |  |  |  |  | 0-20 mm | [19 empty] | Curva de cuello / Acopio - Pit Cemento
1476 | 2015-04-16 | 10:00 | Juan Nieto | 411 | BT3 | 1-b | 25-180 mm | Gneis | 411 | AV1 | Variador | - | - | - | - | - | - | - | - | - | - | 150 | - | - | - | - | - | - | - | - | - | - | [18 empty] | 54.8 | 1.351064 | 266.5379 |  | 411 | CV1 | Loro primaria | 65 | 10 (2), 22 (2) y 25 | - | [6 empty] | 25-180 mm | [19 empty] | Curva de cuello / Acopio - Pit Cemento
1477 | 2015-04-16 | 12:00 | David Lopez | 421 | BT1 | 2-3 a |  | Gneis | - | - |  | 421 | AV1 | 45 | 421 | AV2 | 50 | - | - | - | - | - | - | 53 | 48 | 180 | 46 | 21 | 210 | - | - | - | [18 empty] | 66.2 | 1.36 | 324.1152 |  | 411 | CV1 | Loro primaria | 65 | 10 (2), 22 (4) y 27 | [27 empty] | Curva de cuello / Acopio - Pit Cemento
1478 | 2015-04-16 | 12:00 | David Lopez | 421 | BT3 | 2-3 a |  | Gneis | - | - |  | 421 | AV1 | 45 | 421 | AV2 | 50 | - | - | - | - | - | - | 53 | 48 | 180 | 46 | 21 | 210 | - | - | - | [18 empty] | 33.66 | 1.69279 | 205.1255 |  | 421 | CV1 | Banana | 40 (4), 34 goma y 22 goma | 22 | 5 | 100 | [25 empty] | Curva de cuello / Acopio - Pit Cemento
1479 | 2015-04-16 | 12:00 | David Lopez | 421 | BT6 | 2-3 a | 0-6 mm | Gneis | - | - |  | 421 | AV1 | 45 | 421 | AV2 | 50 | - | - | - | - | - | - | 53 | 48 | 180 | 46 | 21 | 210 | - | - | - |  | 100 | 100 | 100 | 100 | 100 | 100 | 100 | 100 | 100 | 100 | 100 | 100 | 100 | 100 | 0 | 0 |  | 8.1 | 1.672323 | 48.76495 | 18.91% | 421 | CV1 | Banana | 40 (4), 34 goma y 22 goma | 22 | 5 |  |  |  | HMG1-03107 | 2015-04-16 | 421-BT6 | 0-6 mm | 100 | 100 | 100 | 100 |  |  | 0 |  | ?? | [10 empty] | Curva de cuello / Acopio - Pit Cemento
1480 | 2015-04-16 | 12:00 | David Lopez | 421 | BT7 | 2-3 a | 6-19 mm | Gneis | - | - |  | 421 | AV1 | 45 | 421 | AV2 | 50 | - | - | - | - | - | - | 53 | 48 | 180 | 46 | 21 | 210 | - | - | - |  | 100 | 100 | 100 | 100 | 100 | 100 | 100 | 100 | 100 | 100 | 100 | 0 | 0 | 0 | 0 | 0 |  | 15 | 1.647059 | 88.94118 | 34.5% | 421 | CV2 | Sandvik | 22 y 24 (1) | 5 |  |  | 100 |  | HMG1-03111 | 2015-04-16 | 421-BT7 | 6-19 mm | 100 | [5 empty] | 0 |  | ?? | [10 empty] | Curva de cuello / Acopio - Pit Cemento
1481 | 2015-04-16 | 12:00 | David Lopez | 421 | BT9 | 2-3 a | 20-38 mm | Gneis | - | - |  | 421 | AV1 | 45 | 421 | AV2 | 50 | - | - | - | - | - | - | 53 | 48 | 180 | 46 | 21 | 210 | - | - | - |  | 100 | 100 | 100 | 100 | 100 | 100 | 100 | 100 | 100 | 100 | 0 | 0 | 0 | 0 | 0 | 0 | Cambio 6 paños de 38 mm | 20.5 | 1.627686 | 120.1232 | 46.59% | 421 | CV2 | Sandvik | 22 y 24 (1) | 5 |  | 100 |  |  | HMG1-03112 | 2015-04-16 | 421-BT9 | 20-38 mm | [6 empty] | 0 |  | ?? | [10 empty] | Curva de cuello / Acopio - Pit Cemento
1482 | 2015-04-16 | 15:00 | Pablo Tabares - San Martin | 441 | BT1 | 4-b |  | Gneis | - | - |  | - | - | - | - | - | - | 441 | AV2 | Por caida | - | - | - | - | - | - | - | - | - | 32 | 17 | 130 (2,8) | [18 empty] | 12.04 | 1.640502 | 71.10593 |  | - | - | - | - | - | - | [26 empty] | Curva de cuello / Acopio - Pit Cemento
1483 | 2015-04-16 | 15:00 | Pablo Tabares - San Martin | 441 | BT3 | 4-b |  | Gneis | - | - |  | - | - | - | - | - | - | 441 | AV2 | Por caida | - | - | - | - | - | - | - | - | - | 32 | 17 | 130 (2,8) | [18 empty] | 4.02 | 1.62623 | 23.53479 |  | 441 | CV1 | Loro | 20 (80) y 22 (16) | 15 | 5 | 100 | [25 empty] | Curva de cuello / Acopio - Pit Cemento
1484 | 2015-04-16 | 15:00 | Pablo Tabares - San Martin | 441 | BT4 | 4-b | 12-19 mm | Gneis | - | - |  | - | - | - | - | - | - | 441 | AV2 | Por caida | - | - | - | - | - | - | - | - | - | 32 | 17 | 130 (2,8) |  | 100 | 100 | 100 | 100 | 100 | 100 | 100 | 100 | 100 | 100 | 100 | 0 | 0 | 0 | 0 | 0 |  | 5.74 | 1.614022 | 33.35215 | 40.68% | 441 | CV1 | Loro | 20 (80) y 22(16) | 15 | 5 |  |  | 100 | HMG1-03110 | 2015-04-16 | 441-BT4 | 12-19 mm | 100 | [5 empty] | 0 |  | ?? | [10 empty] | Curva de cuello / Acopio - Pit Cemento
1485 | 2015-04-16 | 15:00 | Pablo Tabares - San Martin | 441 | BT5 | 4-b | 6-12 mm | Gneis | - | - |  | - | - | - | - | - | - | 441 | AV2 | Por caida | - | - | - | - | - | - | - | - | - | 32 | 17 | 130 (2,8) |  | 100 | 100 | 100 | 100 | 100 | 100 | 100 | 100 | 100 | 100 | 100 | 100 | 0 | 0 | 0 | 0 |  | 4.58 | 1.582443 | 26.09132 | 31.82% | 441 | CV1 | Loro | 20 (80) y 22 (16) | 15 | 5 |  |  | 100 | HMG1-03109 | 2015-04-16 | 441-BT5 | 6-12 mm | 100 | 100 |  |  |  |  | 0 |  | ?? | [10 empty] | Curva de cuello / Acopio - Pit Cemento
1486 | 2015-04-16 | 15:00 | Pablo Tabares - San Martin | 441 | BT6 | 4-b | 0-6 mm | Gneis | - | - |  | - | - | - | - | - | - | 441 | AV2 | Por caida | - | - | - | - | - | - | - | - | - | 32 | 17 | 130 (2,8) |  | 100 | 100 | 100 | 100 | 100 | 100 | 100 | 100 | 100 | 100 | 100 | 100 | 100 | 100 | 0 | 0 |  | 3.84 | 1.630921 | 22.54585 | 27.5% | 441 | CV1 | Loro | 20 (80) y 22 (16) | 15 | 5 |  |  | 100 | HMG1-03108 | 2015-04-16 | 441-BT6 | 0-6 mm | 100 | 100 | 100 | 100 |  |  | 0 |  | ?? | [10 empty] | Curva de cuello / Acopio - Pit Cemento
1487 | 2015-04-22 | 10:00 | San Martin | 411 | BT1 | 1-b |  | Gneis | 411 | AV1 | Variador | - | - | - | - | - | - | - | - | - | - | 150 | - | - | - | - | - | - | - | - | - | - |  | 100 | 100 | 100 | 100 | 100 | 100 | 100 | 100 | 100 | 100 | 100 | 100 | 100 | 100 | 6 | 0 | Control de % finos - Gneis | 88.4 | 1.3 | 413.712 |  | - | - | - | - | - | - | [15 empty] | 6 | [10 empty] | Curva de cuello - Pit Cemento
1488 | 2015-04-22 | 10:00 | San Martin | 411 | BT2 | 1-b | 0-20 mm | Gneis | 411 | AV1 | Variador | - | - | - | - | - | - | - | - | - | - | 150 | - | - | - | - | - | - | - | - | - | - | [18 empty] | 11.92 | 1.605882 | 68.91162 | 16.32% | 411 | CV1 | Loro primaria | 65 | 10 (2), 22 (2) y 25 | - |  | 100 |  |  |  |  | 0-20 mm | [19 empty] | Curva de cuello - Pit Cemento
1489 | 2015-04-22 | 10:00 | San Martin | 411 | BT3 | 1-b | 25-180 mm | Gneis | 411 | AV1 | Variador | - | - | - | - | - | - | - | - | - | - | 150 | - | - | - | - | - | - | - | - | - | - | [18 empty] | 72.64 | 1.351064 | 353.3086 |  | 411 | CV1 | Loro primaria | 65 | 10 (2), 22 (2) y 25 | - | [6 empty] | 25-180 mm | [19 empty] | Curva de cuello - Pit Cemento
1490 | 2015-04-22 | 12:00 | Oscar Diaz - Pablo Tabares | 421 | BT1 | 2-3 a |  | Gneis | - | - |  | 421 | AV1 | 50 | 421 | AV2 | 45 | - | - | - | - | - | - | 53 | 52 | 160 (1,3) | 46 | 23 | 230 (3) | - | - | - | [18 empty] | 60.68 | 1.36 | 297.08928 |  | 411 | CV1 | Loro primaria | 65 | 10 (2), 22 (4) y 27 | [27 empty] | Curva de cuello - Pit Cemento
1491 | 2015-04-22 | 12:00 | Oscar Diaz - Pablo Tabares | 421 | BT3 | 2-3 a |  | Gneis | - | - |  | 421 | AV1 | 50 | 421 | AV2 | 45 | - | - | - | - | - | - | 53 | 52 | 160 (1,3) | 46 | 23 | 230 (3) | - | - | - | [18 empty] | 33.5 | 1.69279 | 204.1505 |  | 421 | CV1 | Banana | 40 (4), 34 goma y 22 goma | 22 | 5 | 100 | [25 empty] | Curva de cuello - Pit Cemento
1492 | 2015-04-22 | 12:00 | Oscar Diaz - Pablo Tabares | 421 | BT6 | 2-3 a | 0-6 mm | Gneis | - | - |  | 421 | AV1 | 50 | 421 | AV2 | 45 | - | - | - | - | - | - | 53 | 52 | 160 (1,3) | 46 | 23 | 230 (3) | - | - | - |  | 100 | 100 | 100 | 100 | 100 | 100 | 100 | 100 | 100 | 100 | 100 | 100 | 100 | 100 | 0 | 0 |  | 7 | 1.672323 | 42.14255 | 16.5% | 421 | CV1 | Banana | 40 (4), 34 goma y 22 goma | 22 | 5 |  |  |  | HMG1-03123 | 2015-04-22 | 421-BT6 | 0-6 mm | 100 | 100 | 100 | 100 |  |  | 0 |  | ?? | [10 empty] | Curva de cuello - Pit Cemento
1493 | 2015-04-22 | 12:00 | Oscar Diaz - Pablo Tabares | 421 | BT7 | 2-3 a | 6-19 mm | Gneis | - | - |  | 421 | AV1 | 50 | 421 | AV2 | 45 | - | - | - | - | - | - | 53 | 52 | 160 (1,3) | 46 | 23 | 230 (3) | - | - | - |  | 100 | 100 | 100 | 100 | 100 | 100 | 100 | 100 | 100 | 100 | 100 | 0 | 0 | 0 | 0 | 0 |  | 14.1 | 1.647059 | 83.60471 | 32.72% | 421 | CV2 | Sandvik | 22 y 24 (1) | 5 |  |  | 100 |  | HMG1-03127 | 2015-04-22 | 421-BT7 | 6-19 mm | 100 | [5 empty] | 0 |  | ?? | [10 empty] | Curva de cuello - Pit Cemento
1494 | 2015-04-22 | 12:00 | Oscar Diaz - Pablo Tabares | 421 | BT9 | 2-3 a | 20-38 mm | Gneis | - | - |  | 421 | AV1 | 50 | 421 | AV2 | 45 | - | - | - | - | - | - | 53 | 52 | 160 (1,3) | 46 | 23 | 230 (3) | - | - | - |  | 100 | 100 | 100 | 100 | 100 | 100 | 100 | 100 | 100 | 100 | 0 | 0 | 0 | 0 | 0 | 0 |  | 22.14 | 1.627686 | 129.7331 | 50.78% | 421 | CV2 | Sandvik | 22 y 24 (1) | 5 |  | 100 |  |  | HMG1-03128 | 2015-04-22 | 421-BT9 | 20-38 mm | [6 empty] | 0 |  | ?? | [10 empty] | Curva de cuello - Pit Cemento
1495 | 2015-04-22 | 15:00 | Oscar Diaz - Pablo Tabares | 441 | BT1 | 4-b |  | Gneis | - | - |  | - | - | - | - | - | - | 441 | AV2 | Por caida | - | - | - | - | - | - | - | - | - | 32 | 17 | 125 (2,8) | [18 empty] | 10.84 | 1.640502 | 64.01896 |  | - | - | - | - | - | - | [26 empty] | Curva de cuello - Pit Cemento
1496 | 2015-04-22 | 15:00 | Oscar Diaz - Pablo Tabares | 441 | BT3 | 4-b |  | Gneis | - | - |  | - | - | - | - | - | - | 441 | AV2 | Por caida | - | - | - | - | - | - | - | - | - | 32 | 17 | 125 (2,8) | [18 empty] | 4.34 | 1.62623 | 25.40821 |  | 441 | CV1 | Loro | 20 (80) y 22 (16) | 15 | 5 | 100 | [25 empty] | Curva de cuello - Pit Cemento
1497 | 2015-04-22 | 15:00 | Oscar Diaz - Pablo Tabares | 441 | BT4 | 4-b | 12-19 mm | Gneis | - | - |  | - | - | - | - | - | - | 441 | AV2 | Por caida | - | - | - | - | - | - | - | - | - | 32 | 17 | 125 (2,8) |  | 100 | 100 | 100 | 100 | 100 | 100 | 100 | 100 | 100 | 100 | 100 | 0 | 0 | 0 | 0 | 0 |  | 5.46 | 1.614022 | 31.72522 | 43.82% | 441 | CV1 | Loro | 20 (80) y 22(16) | 15 | 5 |  |  | 100 | HMG1-03126 | 2015-04-22 | 441-BT4 | 12-19 mm | 100 | [5 empty] | 0 |  | ?? | [10 empty] | Curva de cuello - Pit Cemento
1498 | 2015-04-22 | 15:00 | Oscar Diaz - Pablo Tabares | 441 | BT5 | 4-b | 6-12 mm | Gneis | - | - |  | - | - | - | - | - | - | 441 | AV2 | Por caida | - | - | - | - | - | - | - | - | - | 32 | 17 | 125 (2,8) |  | 100 | 100 | 100 | 100 | 100 | 100 | 100 | 100 | 100 | 100 | 100 | 100 | 0 | 0 | 0 | 0 |  | 3.83 | 1.582443 | 21.81872 | 30.14% | 441 | CV1 | Loro | 20 (80) y 22 (16) | 15 | 5 |  |  | 100 | HMG1-03125 | 2015-04-22 | 441-BT5 | 6-12 mm | 100 | 100 |  |  |  |  | 0 |  | ?? | [10 empty] | Curva de cuello - Pit Cemento
1499 | 2015-04-22 | 15:00 | Oscar Diaz - Pablo Tabares | 441 | BT6 | 4-b | 0-6 mm | Gneis | - | - |  | - | - | - | - | - | - | 441 | AV2 | Por caida | - | - | - | - | - | - | - | - | - | 32 | 17 | 125 (2,8) |  | 100 | 100 | 100 | 100 | 100 | 100 | 100 | 100 | 100 | 100 | 100 | 100 | 100 | 100 | 0 | 0 |  | 3.21 | 1.630921 | 18.84692 | 26.03% | 441 | CV1 | Loro | 20 (80) y 22 (16) | 15 | 5 |  |  | 100 | HMG1-03124 | 2015-04-22 | 441-BT6 | 0-6 mm | 100 | 100 | 100 | 100 |  |  | 0 |  | ?? | [10 empty] | Curva de cuello - Pit Cemento
1500 | 2015-04-28 | 10:00 | Jesus Ferraris | 411 | BT1 | 1-b |  | Gneis | 411 | AV1 | Variador | - | - | - | - | - | - | - | - | - | - | 150 | - | - | - | - | - | - | - | - | - | - |  | 100 | 100 | 100 | 100 | 100 | 100 | 100 | 100 | 100 | 100 | 100 | 100 | 100 | 100 | 6 | 0 | Control de % finos - Gneis | 94.12 | 1.3 | 440.4816 |  | - | - | - | - | - | - | [15 empty] | 6 | [10 empty] | Curva de cuello - Pit Cemento / Planchada - Petreos
1501 | 2015-04-28 | 10:00 | Jesus Ferraris | 411 | BT2 | 1-b | 0-20 mm | Gneis | 411 | AV1 | Variador | - | - | - | - | - | - | - | - | - | - | 150 | - | - | - | - | - | - | - | - | - | - | [18 empty] | 10.36 | 1.605882 | 59.89299 | 16.89% | 411 | CV1 | Loro primaria | 65 | 10 (2), 22 (2) y 25 | - |  | 100 |  |  |  |  | 0-20 mm | [19 empty] | Curva de cuello - Pit Cemento / Planchada - Petreos
1502 | 2015-04-28 | 10:00 | Jesus Ferraris | 411 | BT3 | 1-b | 25-180 mm | Gneis | 411 | AV1 | Variador | - | - | - | - | - | - | - | - | - | - | 150 | - | - | - | - | - | - | - | - | - | - | [18 empty] | 60.6 | 1.351064 | 294.7481 |  | 411 | CV1 | Loro primaria | 65 | 10 (2), 22 (2) y 25 | - | [6 empty] | 25-180 mm | [19 empty] | Curva de cuello - Pit Cemento / Planchada - Petreos
1503 | 2015-04-30 | 17:00 | Jesus Ferraris - Jorge Corvalan | 421 | BT1 | 2-3 a |  | Gneis | - | - |  | 421 | AV1 | 60 | 421 | AV2 | 50 | - | - | - | - | - | - | 53 | 49 |  | 46 | 23 |  | - | - | - | [18 empty] | 71.5 | 1.36 | 350.064 |  | 411 | CV1 | Loro primaria | 65 | 10 (2), 22 (4) y 27 | [27 empty] | Planchada - Petreos
1504 | 2015-04-30 | 17:00 | Jesus Ferraris - Jorge Corvalan | 421 | BT3 | 2-3 a |  | Gneis | - | - |  | 421 | AV1 | 60 | 421 | AV2 | 50 | - | - | - | - | - | - | 53 | 49 |  | 46 | 23 |  | - | - | - | [18 empty] | 34.38 | 1.69279 | 209.5132 |  | 421 | CV1 | Banana | 40 (4), 34 goma y 22 goma | 22 | 5 | 100 | [25 empty] | Planchada - Petreos
1505 | 2015-04-30 | 17:00 | Jesus Ferraris - Jorge Corvalan | 421 | BT6 | 2-3 a | 0-6 mm | Gneis | - | - |  | 421 | AV1 | 60 | 421 | AV2 | 50 | - | - | - | - | - | - | 53 | 49 |  | 46 | 23 |  | - | - | - |  | 100 | 100 | 100 | 100 | 100 | 100 | 100 | 100 | 100 | 100 | 100 | 100 | 100 | 100 | 0 | 0 |  | 10.36 | 1.672323 | 62.37098 | 20.84% | 421 | CV1 | Banana | 40 (4), 34 goma y 22 goma | 22 | 5 |  |  |  | HMG1-03139 | 2015-04-30 | 421-BT6 | 0-6 mm | 100 | 100 | 100 | 100 |  |  | 0 |  | ?? | [10 empty] | Planchada - Petreos
1506 | 2015-04-30 | 17:00 | Jesus Ferraris - Jorge Corvalan | 421 | BT7 | 2-3 a | 6-19 mm | Gneis | - | - |  | 421 | AV1 | 60 | 421 | AV2 | 50 | - | - | - | - | - | - | 53 | 49 |  | 46 | 23 |  | - | - | - |  | 100 | 100 | 100 | 100 | 100 | 100 | 100 | 100 | 100 | 100 | 100 | 0 | 0 | 0 | 0 | 0 |  | 17.5 | 1.647059 | 103.7647 | 34.67% | 421 | CV2 | Sandvik | 22 y 24 (1) | 5 |  |  | 100 |  | HMG1-03143 | 2015-04-30 | 421-BT7 | 6-19 mm | 100 | [5 empty] | 0 |  | ?? | [10 empty] | Planchada - Petreos
1507 | 2015-04-30 | 17:00 | Jesus Ferraris - Jorge Corvalan | 421 | BT9 | 2-3 a | 20-38 mm | Gneis | - | - |  | 421 | AV1 | 60 | 421 | AV2 | 50 | - | - | - | - | - | - | 53 | 49 |  | 46 | 23 |  | - | - | - |  | 100 | 100 | 100 | 100 | 100 | 100 | 100 | 100 | 100 | 100 | 0 | 0 | 0 | 0 | 0 | 0 |  | 22.72 | 1.627686 | 133.1317 | 44.49% | 421 | CV2 | Sandvik | 22 y 24 (1) | 5 |  | 100 |  |  | HMG1-03144 | 2015-04-30 | 421-BT9 | 20-38 mm | [6 empty] | 0 |  | ?? | [10 empty] | Planchada - Petreos
1508 | 2015-04-30 | 17:00 | Jesus Ferraris - Jorge Corvalan | 441 | BT1 | 4-b |  | Gneis | - | - |  | - | - | - | - | - | - | 441 | AV2 | Por caida | - | - | - | - | - | - | - | - | - | 32 | 17 | [19 empty] | 21.06 | 1.640502 | 124.3763 |  | - | - | - | - | - | - | [26 empty] | Planchada - Petreos
1509 | 2015-04-30 | 17:00 | Jesus Ferraris - Jorge Corvalan | 441 | BT3 | 4-b |  | Gneis | - | - |  | - | - | - | - | - | - | 441 | AV2 | Por caida | - | - | - | - | - | - | - | - | - | 32 | 17 | [19 empty] | 8.14 | 1.62623 | 47.65503 |  | 441 | CV1 | Loro | 20 (80) y 22 (16) | 15 | 5 | 100 | [25 empty] | Planchada - Petreos
1510 | 2015-04-30 | 17:00 | Jesus Ferraris - Jorge Corvalan | 441 | BT4 | 4-b | 12-19 mm | Gneis | - | - |  | - | - | - | - | - | - | 441 | AV2 | Por caida | - | - | - | - | - | - | - | - | - | 32 | 17 |  |  | 100 | 100 | 100 | 100 | 100 | 100 | 100 | 100 | 100 | 100 | 100 | 0 | 0 | 0 | 0 | 0 |  | 5.47 | 1.614022 | 31.78332 | 37.56% | 441 | CV1 | Loro | 20 (80) y 22(16) | 15 | 5 |  |  | 100 | HMG1-03142 | 2015-04-30 | 441-BT4 | 12-19 mm | 100 | [5 empty] | 0 |  | ?? | [10 empty] | Planchada - Petreos
1511 | 2015-04-30 | 17:00 | Jesus Ferraris - Jorge Corvalan | 441 | BT5 | 4-b | 6-12 mm | Gneis | - | - |  | - | - | - | - | - | - | 441 | AV2 | Por caida | - | - | - | - | - | - | - | - | - | 32 | 17 |  |  | 100 | 100 | 100 | 100 | 100 | 100 | 100 | 100 | 100 | 100 | 100 | 100 | 0 | 0 | 0 | 0 |  | 4.78 | 1.582443 | 27.23067 | 32.18% | 441 | CV1 | Loro | 20 (80) y 22 (16) | 15 | 5 |  |  | 100 | HMG1-03141 | 2015-04-30 | 441-BT5 | 6-12 mm | 100 | 100 |  |  |  |  | 0 |  | ?? | [10 empty] | Planchada - Petreos
1512 | 2015-04-30 | 17:00 | Jesus Ferraris - Jorge Corvalan | 441 | BT6 | 4-b | 0-6 mm | Gneis | - | - |  | - | - | - | - | - | - | 441 | AV2 | Por caida | - | - | - | - | - | - | - | - | - | 32 | 17 |  |  | 100 | 100 | 100 | 100 | 100 | 100 | 100 | 100 | 100 | 100 | 100 | 100 | 100 | 100 | 0 | 0 |  | 4.36 | 1.630921 | 25.59894 | 30.25% | 441 | CV1 | Loro | 20 (80) y 22 (16) | 15 | 5 |  |  | 100 | HMG1-03140 | 2015-04-30 | 441-BT6 | 0-6 mm | 100 | 100 | 100 | 100 |  |  | 0 |  | ?? | [10 empty] | Planchada - Petreos
1513 | 2015-05-06 | 14:00 | Gabril San Martin - Pablo Tabares | 421 | BT1 | 2-3 a |  | Gneis | - | - |  | 421 | AV1 | 50 | 421 | AV2 | 50 | - | - | - | - | - | - | 53 | 49 | 170 (1,4) | 46 | 23 | 190 (2) | - | - | - | [18 empty] | 61.08 | 1.36 | 299.04768 |  | 411 | CV1 | Loro primaria | 65 | 10 (2), 22 (4) y 27 | [27 empty] | Nivel 535 N / Nivel 538 - Pit Cemento
1514 | 2015-05-06 | 14:00 | Gabril San Martin - Pablo Tabares | 421 | BT3 | 2-3 a |  | Gneis | - | - |  | 421 | AV1 | 50 | 421 | AV2 | 50 | - | - | - | - | - | - | 53 | 49 | 170 (1,4) | 46 | 23 | 190 (2) | - | - | - | [18 empty] | 33.64 | 1.69279 | 205.0036 |  | 421 | CV1 | Banana | 40 (4), 34 goma y 22 goma | 22 | 5 | 100 | [25 empty] | Nivel 535 N / Nivel 538 - Pit Cemento
1515 | 2015-05-06 | 14:00 | Gabril San Martin - Pablo Tabares | 421 | BT6 | 2-3 a | 0-6 mm | Gneis | - | - |  | 421 | AV1 | 50 | 421 | AV2 | 50 | - | - | - | - | - | - | 53 | 49 | 170 (1,4) | 46 | 23 | 190 (2) | - | - | - |  | 100 | 100 | 100 | 100 | 100 | 100 | 100 | 100 | 100 | 100 | 100 | 100 | 100 | 100 | 0 | 0 |  | 6.34 | 1.672323 | 38.16911 | 15.82% | 421 | CV1 | Banana | 40 (4), 34 goma y 22 goma | 22 | 5 |  |  |  | HMG1-03150 | 2015-05-06 | 421-BT6 | 0-6 mm | 100 | 100 | 100 | 100 |  |  | 0 |  | ?? | [10 empty] | Nivel 535 N / Nivel 538 - Pit Cemento
1516 | 2015-05-06 | 14:00 | Gabril San Martin - Pablo Tabares | 421 | BT7 | 2-3 a | 6-19 mm | Gneis | - | - |  | 421 | AV1 | 50 | 421 | AV2 | 50 | - | - | - | - | - | - | 53 | 49 | 170 (1,4) | 46 | 23 | 190 (2) | - | - | - |  | 100 | 100 | 100 | 100 | 100 | 100 | 100 | 100 | 100 | 100 | 100 | 0 | 0 | 0 | 0 | 0 |  | 13.02 | 1.647059 | 77.20094 | 32% | 421 | CV2 | Sandvik | 22 y 24 (1) | 5 |  |  | 100 |  | HMG1-03154 | 2015-05-06 | 421-BT7 | 6-19 mm | 100 | [5 empty] | 0 |  | ?? | [10 empty] | Nivel 535 N / Nivel 538 - Pit Cemento
1517 | 2015-05-06 | 14:00 | Gabril San Martin - Pablo Tabares | 421 | BT9 | 2-3 a | 20-38 mm | Gneis | - | - |  | 421 | AV1 | 50 | 421 | AV2 | 50 | - | - | - | - | - | - | 53 | 49 | 170 (1,4) | 46 | 23 | 190 (2) | - | - | - |  | 100 | 100 | 100 | 100 | 100 | 100 | 100 | 100 | 100 | 100 | 0 | 0 | 0 | 0 | 0 | 0 |  | 21.48 | 1.627686 | 125.8657 | 52.18% | 421 | CV2 | Sandvik | 22 y 24 (1) | 5 |  | 100 |  |  | HMG1-03155 | 2015-05-06 | 421-BT9 | 20-38 mm | [6 empty] | 0 |  | ?? | [10 empty] | Nivel 535 N / Nivel 538 - Pit Cemento
1518 | 2015-05-06 | 14:00 | Gabril San Martin - Pablo Tabares | 441 | BT1 | 4-b |  | Gneis | - | - |  | - | - | - | - | - | - | 441 | AV2 | Por caida | - | - | - | - | - | - | - | - | - | 32 | 17 | 120 (2) | [18 empty] | 9.74 | 1.640502 | 57.52257 |  | - | - | - | - | - | - | [26 empty] | Nivel 535 N / Nivel 538 - Pit Cemento
1519 | 2015-05-06 | 14:00 | Gabril San Martin - Pablo Tabares | 441 | BT3 | 4-b |  | Gneis | - | - |  | - | - | - | - | - | - | 441 | AV2 | Por caida | - | - | - | - | - | - | - | - | - | 32 | 17 | 120 (2) | [18 empty] | 7 | 1.62623 | 40.98098 |  | 441 | CV1 | Loro | 20 (80) y 22 (16) | 15 | 5 | 100 | [25 empty] | Nivel 535 N / Nivel 538 - Pit Cemento
1520 | 2015-05-06 | 14:00 | Gabril San Martin - Pablo Tabares | 441 | BT4 | 4-b | 12-19 mm | Gneis | - | - |  | - | - | - | - | - | - | 441 | AV2 | Por caida | - | - | - | - | - | - | - | - | - | 32 | 17 | 120 (2) |  | 100 | 100 | 100 | 100 | 100 | 100 | 100 | 100 | 100 | 100 | 100 | 0 | 0 | 0 | 0 | 0 |  | 4.17 | 1.614022 | 24.2297 | 40.96% | 441 | CV1 | Loro | 20 (80) y 22(16) | 15 | 5 |  |  | 100 | HMG1-03153 | 2015-05-06 | 441-BT4 | 12-19 mm | 100 | [5 empty] | 0 |  | ?? | [10 empty] | Nivel 535 N / Nivel 538 - Pit Cemento
1521 | 2015-05-06 | 14:00 | Gabril San Martin - Pablo Tabares | 441 | BT5 | 4-b | 6-12 mm | Gneis | - | - |  | - | - | - | - | - | - | 441 | AV2 | Por caida | - | - | - | - | - | - | - | - | - | 32 | 17 | 120 (2) |  | 100 | 100 | 100 | 100 | 100 | 100 | 100 | 100 | 100 | 100 | 100 | 100 | 0 | 0 | 0 | 0 |  | 3.45 | 1.582443 | 19.65394 | 33.23% | 441 | CV1 | Loro | 20 (80) y 22 (16) | 15 | 5 |  |  | 100 | HMG1-03152 | 2015-05-06 | 441-BT5 | 6-12 mm | 100 | 100 |  |  |  |  | 0 |  | ?? | [10 empty] | Nivel 535 N / Nivel 538 - Pit Cemento
1522 | 2015-05-06 | 14:00 | Gabril San Martin - Pablo Tabares | 441 | BT6 | 4-b | 0-6 mm | Gneis | - | - |  | - | - | - | - | - | - | 441 | AV2 | Por caida | - | - | - | - | - | - | - | - | - | 32 | 17 | 120 (2) |  | 100 | 100 | 100 | 100 | 100 | 100 | 100 | 100 | 100 | 100 | 100 | 100 | 100 | 100 | 0 | 0 |  | 2.6 | 1.630921 | 15.26542 | 25.81% | 441 | CV1 | Loro | 20 (80) y 22 (16) | 15 | 5 |  |  | 100 | HMG1-03151 | 2015-05-06 | 441-BT6 | 0-6 mm | 100 | 100 | 100 | 100 |  |  | 0 |  | ?? | [10 empty] | Nivel 535 N / Nivel 538 - Pit Cemento
1523 | 2015-05-07 | 11:30 | Oscar Diaz | 411 | BT1 | 1-b |  | Gneis | 411 | AV1 | Variador | - | - | - | - | - | - | - | - | - | - | 150 | - | - | - | - | - | - | - | - | - | - |  | 100 | 100 | 100 | 100 | 100 | 100 | 100 | 100 | 100 | 100 | 100 | 100 | 100 | 100 | 5 | 0 | Control de % finos - Gneis | 70.28 | 1.3 | 328.9104 |  | - | - | - | - | - | - | [15 empty] | 5 | [9 empty] | Gris | Nivel 535 N - Pit Cemento
1524 | 2015-05-07 | 11:30 | Oscar Diaz | 411 | BT2 | 1-b | 0-20 mm | Gneis | 411 | AV1 | Variador | - | - | - | - | - | - | - | - | - | - | 150 | - | - | - | - | - | - | - | - | - | - | [18 empty] | 8.96 | 1.605882 | 51.79934 | 13.36% | 411 | CV1 | Loro primaria | 65 | 10 (2), 22 (2) y 25 | - |  | 100 |  |  |  |  | 0-20 mm | [19 empty] | Nivel 535 N - Pit Cemento
1525 | 2015-05-07 | 11:30 | Oscar Diaz | 411 | BT3 | 1-b | 25-180 mm | Gneis | 411 | AV1 | Variador | - | - | - | - | - | - | - | - | - | - | 150 | - | - | - | - | - | - | - | - | - | - | [18 empty] | 69.04 | 1.351064 | 335.7988 |  | 411 | CV1 | Loro primaria | 65 | 10 (2), 22 (2) y 25 | - | [6 empty] | 25-180 mm | [19 empty] | Nivel 535 N - Pit Cemento
1526 | 2015-05-14 | 11:30 | Jesus Ferraris | 411 | BT1 | 1-b |  | Gneis | 411 | AV1 | Variador | - | - | - | - | - | - | - | - | - | - | 150 | - | - | - | - | - | - | - | - | - | - |  | 100 | 100 | 100 | 100 | 100 | 100 | 100 | 100 | 100 | 100 | 100 | 100 | 100 | 100 | 8 | 0 | Control de % finos - Gneis | 99 | 1.3 | 463.32 |  | - | - | - | - | - | - | [15 empty] | 8 | [9 empty] | Gris Claro | Curva de cuello / Nivel 538 - Pit Cemento
1527 | 2015-05-14 | 11:30 | Jesus Ferraris | 411 | BT2 | 1-b | 0-20 mm | Gneis | 411 | AV1 | Variador | - | - | - | - | - | - | - | - | - | - | 150 | - | - | - | - | - | - | - | - | - | - | [18 empty] | 23.48 | 1.605882 | 135.742 | 33.71% | 411 | CV1 | Loro primaria | 65 | 10 (2), 22 (2) y 25 | - |  | 100 |  |  |  |  | 0-20 mm | [19 empty] | Curva de cuello / Nivel 538 - Pit Cemento
1528 | 2015-05-14 | 11:30 | Jesus Ferraris | 411 | BT3 | 1-b | 25-180 mm | Gneis | 411 | AV1 | Variador | - | - | - | - | - | - | - | - | - | - | 150 | - | - | - | - | - | - | - | - | - | - | [18 empty] | 54.88 | 1.351064 | 266.927 |  | 411 | CV1 | Loro primaria | 65 | 10 (2), 22 (2) y 25 | - | [6 empty] | 25-180 mm | [19 empty] | Curva de cuello / Nivel 538 - Pit Cemento
1529 | 2015-05-15 | 14:00 | Juan Nieto - Hugo Gonzalez | 421 | BT1 | 2-3 a |  | Gneis | - | - |  | 421 | AV1 | 60 | 421 | AV2 | 45 | - | - | - | - | - | - | 53 | 50 | 170 (1,4) | 46 | 21 | 220 (2,8) | - | - | - | [18 empty] | 63.02 | 1.36 | 308.54592 |  | 411 | CV1 | Loro primaria | 65 | 10 (2), 22 (4) y 27 | [27 empty] | Frente alto - Pit Cemento
1530 | 2015-05-15 | 14:00 | Juan Nieto - Hugo Gonzalez | 421 | BT3 | 2-3 a |  | Gneis | - | - |  | 421 | AV1 | 60 | 421 | AV2 | 45 | - | - | - | - | - | - | 53 | 50 | 170 (1,4) | 46 | 21 | 220 (2,8) | - | - | - | [18 empty] | 32.32 | 1.69279 | 196.9595 |  | 421 | CV1 | Banana | 40 (4), 34 goma y 22 goma | 22 | 5 | 100 | [25 empty] | Frente alto - Pit Cemento
1531 | 2015-05-15 | 14:00 | Juan Nieto - Hugo Gonzalez | 421 | BT6 | 2-3 a | 0-6 mm | Gneis | - | - |  | 421 | AV1 | 60 | 421 | AV2 | 45 | - | - | - | - | - | - | 53 | 50 | 170 (1,4) | 46 | 21 | 220 (2,8) | - | - | - |  | 100 | 100 | 100 | 100 | 100 | 100 | 100 | 100 | 100 | 100 | 100 | 100 | 100 | 100 |  | 0 |  | 10.04 | 1.672323 | 60.44446 | 23.31% | 421 | CV1 | Banana | 40 (4), 34 goma y 22 goma | 22 | 5 |  |  |  | HMG1-03168 | 2015-05-15 | 421-BT6 | 0-6 mm | [19 empty] | Frente alto - Pit Cemento
1532 | 2015-05-15 | 14:00 | Juan Nieto - Hugo Gonzalez | 421 | BT7 | 2-3 a | 6-19 mm | Gneis | - | - |  | 421 | AV1 | 60 | 421 | AV2 | 45 | - | - | - | - | - | - | 53 | 50 | 170 (1,4) | 46 | 21 | 220 (2,8) | - | - | - |  | 100 | 100 | 100 | 100 | 100 | 100 | 100 | 100 | 100 | 100 | 100 |  |  |  |  | 0 |  | 17.9 | 1.647059 | 106.1365 | 40.93% | 421 | CV2 | Sandvik | 22 y 24 (1) | 5 |  |  | 100 |  | HMG1-03171 | 2015-05-15 | 421-BT7 | 6-19 mm | [11 empty] | 25 | [7 empty] | Frente alto - Pit Cemento
1533 | 2015-05-15 | 14:00 | Juan Nieto - Hugo Gonzalez | 421 | BT9 | 2-3 a | 20-38 mm | Gneis | - | - |  | 421 | AV1 | 60 | 421 | AV2 | 45 | - | - | - | - | - | - | 53 | 50 | 170 (1,4) | 46 | 21 | 220 (2,8) | - | - | - |  | 100 | 100 | 100 | 100 | 100 | 100 | 100 | 100 | 100 | 100 | [5 empty] | 0 |  | 15.82 | 1.627686 | 92.69997 | 35.75% | 421 | CV2 | Sandvik | 22 y 24 (1) | 5 |  | 100 |  |  | HMG1-03172 | 2015-05-15 | 421-BT9 | 20-38 mm | [19 empty] | Frente alto - Pit Cemento
1534 | 2015-05-15 | 14:00 | Juan Nieto - Hugo Gonzalez | 441 | BT1 | 4-c |  | Gneis | - | - |  | - | - | - | - | - | - | 441 | AV2 | Por caida | - | - | - | - | - | - | - | - | - | 32 | 18 | 125 (2,5) | [18 empty] | 12.96 | 1.640502 | 76.53928 |  | - | - | - | - | - | - | [26 empty] | Frente alto - Pit Cemento
1535 | 2015-05-15 | 14:00 | Juan Nieto - Hugo Gonzalez | 441 | BT3 | 4-c |  | Gneis | - | - |  | - | - | - | - | - | - | 441 | AV2 | Por caida | - | - | - | - | - | - | - | - | - | 32 | 18 | 125 (2,5) | [18 empty] | 7.72 | 1.62623 | 45.19617 |  | 441 | CV1 | Loro | 20 (80) y 22 (16) | 15 | 5 | 100 | [25 empty] | Frente alto - Pit Cemento
1536 | 2015-05-15 | 14:00 | Juan Nieto - Hugo Gonzalez | 441 | BT4 | 4-c | 6-19 mm | Gneis | - | - |  | - | - | - | - | - | - | 441 | AV2 | Por caida | - | - | - | - | - | - | - | - | - | 32 | 18 | 125 (2,5) |  | 100 | 100 | 100 | 100 | 100 | 100 | 100 | 100 | 100 | 100 | 100 | 100 | [5 empty] | 10.56 | 1.614022 | 61.35866 | 74.86% | 441 | CV1 | Loro | 20 (80) y 22 (16) | 15 | 5 |  |  | 100 | HMG1-03170 | 2015-05-15 | 441-BT4 | 6-19 mm | [19 empty] | Frente alto - Pit Cemento
1537 | 2015-05-15 | 14:00 | Juan Nieto - Hugo Gonzalez | 441 | BT6 | 4-c | 0-6 mm | Gneis | - | - |  | - | - | - | - | - | - | 441 | AV2 | Por caida | - | - | - | - | - | - | - | - | - | 32 | 18 | 125 (2,5) |  | 100 | 100 | 100 | 100 | 100 | 100 | 100 | 100 | 100 | 100 | 100 | 100 | 100 | 100 |  | 0 |  | 3.51 | 1.630921 | 20.60832 | 25.14% | 441 | CV1 | Loro | 20 (80) y 22 (16) | 15 | 5 |  |  | 100 | HMG1-03169 | 2015-05-15 | 441-BT6 | 0-6 mm | [19 empty] | Frente alto - Pit Cemento
1538 | 2015-05-20 | 11:45 | Pablo Tabares | 411 | BT1 | 1-b |  | Gneis | 411 | AV1 | Variador | - | - | - | - | - | - | - | - | - | - | 130 | - | - | - | - | - | - | - | - | - | - |  | 100 | 100 | 100 | 100 | 100 | 100 | 100 | 100 | 100 | 100 | 100 | 100 | 100 | 100 | 13 | 0 | Control de % finos - Gneis | 70.96 | 1.3 | 332.0928 |  | - | - | - | - | - | - | [15 empty] | 13 | [10 empty] | Curva de cuello - Pit Cemento
1539 | 2015-05-20 | 11:45 | Pablo Tabares | 411 | BT2 | 1-b | 0-20 mm | Gneis | 411 | AV1 | Variador | - | - | - | - | - | - | - | - | - | - | 130 | - | - | - | - | - | - | - | - | - | - | [18 empty] | 20.96 | 1.605882 | 121.1735 | 23.58% | 411 | CV1 | Loro primaria | 65 | 10 (2), 22 (2) y 25 | - |  | 100 |  |  |  |  | 0-20 mm | [19 empty] | Curva de cuello - Pit Cemento
1540 | 2015-05-20 | 11:45 | Pablo Tabares | 411 | BT3 | 1-b | 25-180 mm | Gneis | 411 | AV1 | Variador | - | - | - | - | - | - | - | - | - | - | 130 | - | - | - | - | - | - | - | - | - | - | [18 empty] | 80.72 | 1.351064 | 392.6083 |  | 411 | CV1 | Loro primaria | 65 | 10 (2), 22 (2) y 25 | - | [6 empty] | 25-180 mm | [19 empty] | Curva de cuello - Pit Cemento
1541 | 2015-05-20 | 14:00 | Oscar Diaz - Hugo Gonzalez | 421 | BT1 | 2-3 a |  | Gneis | - | - |  | 421 | AV1 | 47 | 421 | AV2 | 47 | - | - | - | - | - | - | 53 | 50 | 200 (1,8) | 46 | 21 | 250 (3,5) | - | - | - | [18 empty] | 62.42 | 1.36 | 305.60832 |  | 411 | CV1 | Loro primaria | 65 | 10 (2), 22 (4) y 27 | [27 empty] | Curva de cuello - Pit Cemento
1542 | 2015-05-20 | 14:00 | Oscar Diaz - Hugo Gonzalez | 421 | BT3 | 2-3 a |  | Gneis | - | - |  | 421 | AV1 | 47 | 421 | AV2 | 47 | - | - | - | - | - | - | 53 | 50 | 200 (1,8) | 46 | 21 | 250 (3,5) | - | - | - | [18 empty] | 22.88 | 1.69279 | 139.4317 |  | 421 | CV1 | Banana | 40 (4), 34 goma y 22 goma | 22 | 5 | 100 | [25 empty] | Curva de cuello - Pit Cemento
1543 | 2015-05-20 | 14:00 | Oscar Diaz - Hugo Gonzalez | 421 | BT6 | 2-3 a | 0-6 mm | Gneis | - | - |  | 421 | AV1 | 47 | 421 | AV2 | 47 | - | - | - | - | - | - | 53 | 50 | 200 (1,8) | 46 | 21 | 250 (3,5) | - | - | - |  | 100 | 100 | 100 | 100 | 100 | 100 | 100 | 100 | 100 | 100 | 100 | 100 | 100 | 100 |  | 0 |  | 12.66 | 1.672323 | 76.21782 | 25.85% | 421 | CV1 | Banana | 40 (4), 34 goma y 22 goma | 22 | 5 |  |  |  | HMG1-03175 | 2015-05-20 | 421-BT6 | 0-6 mm | [19 empty] | Curva de cuello - Pit Cemento
1544 | 2015-05-20 | 14:00 | Oscar Diaz - Hugo Gonzalez | 421 | BT7 | 2-3 a | 6-19 mm | Gneis | - | - |  | 421 | AV1 | 47 | 421 | AV2 | 47 | - | - | - | - | - | - | 53 | 50 | 200 (1,8) | 46 | 21 | 250 (3,5) | - | - | - |  | 100 | 100 | 100 | 100 | 100 | 100 | 100 | 100 | 100 | 100 | 100 |  |  |  |  | 0 | Parche en paños de 24 mm | 20.06 | 1.647059 | 118.944 | 40.33% | 421 | CV2 | Sandvik | 22 y 24 (1) | 5 |  |  | 100 |  | HMG1-03178 | 2015-05-20 | 421-BT7 | 6-19 mm | [19 empty] | Curva de cuello - Pit Cemento
1545 | 2015-05-20 | 14:00 | Oscar Diaz - Hugo Gonzalez | 421 | BT9 | 2-3 a | 20-38 mm | Gneis | - | - |  | 421 | AV1 | 47 | 421 | AV2 | 47 | - | - | - | - | - | - | 53 | 50 | 200 (1,8) | 46 | 21 | 250 (3,5) | - | - | - |  | 100 | 100 | 100 | 100 | 100 | 100 | 100 | 100 | 100 | 100 | [5 empty] | 0 |  | 17.02 | 1.627686 | 99.73157 | 33.82% | 421 | CV2 | Sandvik | 22 y 24 (1) | 5 |  | 100 |  |  | HMG1-03179 | 2015-05-20 | 421-BT9 | 20-38 mm | [19 empty] | Curva de cuello - Pit Cemento
1546 | 2015-05-20 | 14:00 | Oscar Diaz - Hugo Gonzalez | 441 | BT1 | 4-c |  | Gneis | - | - |  | - | - | - | - | - | - | 441 | AV2 | Por caida | - | - | - | - | - | - | - | - | - | 32 | 18 | 125 (2,5) | [18 empty] | 15.18 | 1.640502 | 89.65017 |  | - | - | - | - | - | - | [26 empty] | Curva de cuello - Pit Cemento
1547 | 2015-05-20 | 14:00 | Oscar Diaz - Hugo Gonzalez | 441 | BT3 | 4-c |  | Gneis | - | - |  | - | - | - | - | - | - | 441 | AV2 | Por caida | - | - | - | - | - | - | - | - | - | 32 | 18 | 125 (2,5) | [18 empty] | 7.24 | 1.62623 | 42.38605 |  | 441 | CV1 | Loro | 20 (80) y 22 (16) | 15 | 5 | 100 | [25 empty] | Curva de cuello - Pit Cemento
1548 | 2015-05-20 | 14:00 | Oscar Diaz - Hugo Gonzalez | 441 | BT4 | 4-c | 6-19 mm | Gneis | - | - |  | - | - | - | - | - | - | 441 | AV2 | Por caida | - | - | - | - | - | - | - | - | - | 32 | 18 | 125 (2,5) |  | 100 | 100 | 100 | 100 | 100 | 100 | 100 | 100 | 100 | 100 | 100 | 100 | [5 empty] | 10.54 | 1.614022 | 61.24245 | 70.71% | 441 | CV1 | Loro | 20 (80) y 22 (16) | 15 | 5 |  |  | 100 | HMG1-03177 | 2015-05-20 | 441-BT4 | 6-19 mm | [19 empty] | Curva de cuello - Pit Cemento
1549 | 2015-05-20 | 14:00 | Oscar Diaz - Hugo Gonzalez | 441 | BT6 | 4-c | 0-6 mm | Gneis | - | - |  | - | - | - | - | - | - | 441 | AV2 | Por caida | - | - | - | - | - | - | - | - | - | 32 | 18 | 125 (2,5) |  | 100 | 100 | 100 | 100 | 100 | 100 | 100 | 100 | 100 | 100 | 100 | 100 | 100 | 100 |  | 0 |  | 4.32 | 1.630921 | 25.36408 | 29.29% | 441 | CV1 | Loro | 20 (80) y 22 (16) | 15 | 5 |  |  | 100 | HMG1-03176 | 2015-05-20 | 441-BT6 | 0-6 mm | [19 empty] | Curva de cuello - Pit Cemento
1550 | 2015-05-26 | 20:30 | Pablo Tabares - San Martin | 421 | BT1 | 2-3 a |  | Gneis | - | - |  | 421 | AV1 | 45 | 421 | AV2 | 45 | - | - | - | - | - | - | 53 | s/d | 190 (1,5) | 46 | s/d | 180 (2) | - | - | - | [18 empty] | 67.22 | 1.36 | 329.10912 |  | 411 | CV1 | Loro primaria | 65 | 10 (2), 22 (4) y 27 | [27 empty] | Curva de cuello - Pit Cemento
1551 | 2015-05-26 | 20:30 | Pablo Tabares - San Martin | 421 | BT3 | 2-3 a |  | Gneis | - | - |  | 421 | AV1 | 45 | 421 | AV2 | 45 | - | - | - | - | - | - | 53 | s/d | 190 (1,5) | 46 | s/d | 180 (2) | - | - | - | [18 empty] | 28.88 | 1.69279 | 175.996 |  | 421 | CV1 | Banana | 40 (4), 34 goma y 22 goma | 22 | 5 | 100 | [25 empty] | Curva de cuello - Pit Cemento
1552 | 2015-05-26 | 20:30 | Pablo Tabares - San Martin | 421 | BT6 | 2-3 a | 0-6 mm | Gneis | - | - |  | 421 | AV1 | 45 | 421 | AV2 | 45 | - | - | - | - | - | - | 53 | s/d | 190 (1,5) | 46 | s/d | 180 (2) | - | - | - |  | 100 | 100 | 100 | 100 | 100 | 100 | 100 | 100 | 100 | 100 | 100 | 100 | 100 | 100 |  | 0 | Cambio en paños de 5 mm | 7.74 | 1.672323 | 46.59762 | 19.7% | 421 | CV1 | Banana | 40 (4), 34 goma y 22 goma | 22 | 5 |  |  |  | HMG1-03183 | 2015-05-26 | 421-BT6 | 0-6 mm | [19 empty] | Curva de cuello - Pit Cemento
1553 | 2015-05-26 | 20:30 | Pablo Tabares - San Martin | 421 | BT7 | 2-3 a | 6-19 mm | Gneis | - | - |  | 421 | AV1 | 45 | 421 | AV2 | 45 | - | - | - | - | - | - | 53 | s/d | 190 (1,5) | 46 | s/d | 180 (2) | - | - | - |  | 100 | 100 | 100 | 100 | 100 | 100 | 100 | 100 | 100 | 100 | 100 |  |  |  |  | 0 | Cambio en paños de 24 mm y 5 mm. Buzón OK | 13.54 | 1.647059 | 80.28424 | 33.94% | 421 | CV2 | Sandvik | 22 y 24 (1) | 5 |  |  | 100 |  | HMG1-03187 | 2015-05-26 | 421-BT7 | 6-19 mm | [19 empty] | Curva de cuello - Pit Cemento
1554 | 2015-05-26 | 20:30 | Pablo Tabares - San Martin | 421 | BT9 | 2-3 a | 20-38 mm | Gneis | - | - |  | 421 | AV1 | 45 | 421 | AV2 | 45 | - | - | - | - | - | - | 53 | s/d | 190 (1,5) | 46 | s/d | 180 (2) | - | - | - |  | 100 | 100 | 100 | 100 | 100 | 100 | 100 | 100 | 100 | 100 | [5 empty] | 0 |  | 18.72 | 1.627686 | 109.693 | 46.37% | 421 | CV2 | Sandvik | 22 y 24 (1) | 5 |  | 100 |  |  | HMG1-03188 | 2015-05-26 | 421-BT9 | 20-38 mm | [19 empty] | Curva de cuello - Pit Cemento
1555 | 2015-05-26 | 20:30 | Pablo Tabares - San Martin | 441 | BT1 | 4-b |  | Gneis | - | - |  | - | - | - | - | - | - | 441 | AV2 | Por caida | - | - | - | - | - | - | - | - | - | 32 | s/d | 140 (2,8) | [18 empty] | 15.02 | 1.640502 | 88.70524 |  | - | - | - | - | - | - | [26 empty] | Curva de cuello - Pit Cemento
1556 | 2015-05-26 | 20:30 | Pablo Tabares - San Martin | 441 | BT3 | 4-b |  | Gneis | - | - |  | - | - | - | - | - | - | 441 | AV2 | Por caida | - | - | - | - | - | - | - | - | - | 32 | s/d | 140 (2,8) | [18 empty] | 6.78 | 1.62623 | 39.69301 |  | 441 | CV1 | Loro | 20 (80) y 22 (16) | 15 | 5 | 100 | [25 empty] | Curva de cuello - Pit Cemento
1557 | 2015-05-26 | 20:30 | Pablo Tabares - San Martin | 441 | BT4 | 4-b | 12-19 mm | Gneis | - | - |  | - | - | - | - | - | - | 441 | AV2 | Por caida | - | - | - | - | - | - | - | - | - | 32 | s/d | 140 (2,8) |  | 100 | 100 | 100 | 100 | 100 | 100 | 100 | 100 | 100 | 100 | 0 | 0 | 0 | 0 | 0 | 0 |  | 6.26 | 1.614022 | 36.3736 | 39.39% | 441 | CV1 | Loro | 20 (80) y 22(16) | 15 | 5 |  |  | 100 | HMG1-03186 | 2015-05-26 | 441-BT4 | 12-19 mm | [19 empty] | Curva de cuello - Pit Cemento
1558 | 2015-05-26 | 20:30 | Pablo Tabares - San Martin | 441 | BT5 | 4-b | 6-12 mm | Gneis | - | - |  | - | - | - | - | - | - | 441 | AV2 | Por caida | - | - | - | - | - | - | - | - | - | 32 | s/d | 140 (2,8) |  | 100 | 100 | 100 | 100 | 100 | 100 | 100 | 100 | 100 | 100 | 100 | 0 | 0 | 0 | 0 | 0 |  | 4.98 | 1.582443 | 28.37003 | 30.72% | 441 | CV1 | Loro | 20 (80) y 22 (16) | 15 | 5 |  |  | 100 | HMG1-03185 | 2015-05-26 | 441-BT5 | 6-12 mm | [19 empty] | Curva de cuello - Pit Cemento
1559 | 2015-05-26 | 20:30 | Pablo Tabares - San Martin | 441 | BT6 | 4-b | 0-6 mm | Gneis | - | - |  | - | - | - | - | - | - | 441 | AV2 | Por caida | - | - | - | - | - | - | - | - | - | 32 | s/d | 140 (2,8) |  | 100 | 100 | 100 | 100 | 100 | 100 | 100 | 100 | 100 | 100 | 100 | 100 | 100 | 100 | 0 | 0 |  | 4.7 | 1.630921 | 27.59518 | 29.88% | 441 | CV1 | Loro | 20 (80) y 22 (16) | 15 | 5 |  |  | 100 | HMG1-03184 | 2015-05-26 | 441-BT6 | 0-6 mm | [19 empty] | Curva de cuello - Pit Cemento
1560 | 2015-06-02 | 11:30 | Oscar Diaz | 411 | BT1 | 1-b |  | Gneis | 411 | AV1 | Variador | - | - | - | - | - | - | - | - | - | - | 130 | - | - | - | - | - | - | - | - | - | - |  | 100 | 100 | 100 | 100 | 100 | 100 | 100 | 100 | 100 | 100 | 100 | 100 | 100 | 100 | 13 | 0 | Control de % finos - Gneis | 122 | 1.3 | 570.96 |  | - | - | - | - | - | - | [15 empty] | 13 | [10 empty] | Curva de cuello / Nivel 535 N / Nivel 538 - Pit Cemento
1561 | 2015-06-02 | 11:30 | Oscar Diaz | 411 | BT2 | 1-b | 0-20 mm | Gneis | 411 | AV1 | Variador | - | - | - | - | - | - | - | - | - | - | 130 | - | - | - | - | - | - | - | - | - | - | [18 empty] | 20 | 1.605882 | 115.6235 | 30.39% | 411 | CV1 | Loro primaria | 65 | 10 (2), 22 (2) y 25 | - |  | 100 |  |  |  |  | 0-20 mm | [19 empty] | Curva de cuello / Nivel 535 N / Nivel 538 - Pit Cemento
1562 | 2015-06-02 | 11:30 | Oscar Diaz | 411 | BT3 | 1-b | 25-180 mm | Gneis | 411 | AV1 | Variador | - | - | - | - | - | - | - | - | - | - | 130 | - | - | - | - | - | - | - | - | - | - | [18 empty] | 54.44 | 1.351064 | 264.7869 |  | 411 | CV1 | Loro primaria | 65 | 10 (2), 22 (2) y 25 | - | [6 empty] | 25-180 mm | [19 empty] | Curva de cuello / Nivel 535 N / Nivel 538 - Pit Cemento
1563 | 2015-06-04 |  | David Lopez - Jesus Ferraris | 421 | BT1 | 2-3 a |  | Gneis | - | - |  | 421 | AV1 | 45 | 421 | AV2 | 55 | - | - | - | - | - | - | 53 | s/d | 190 (1,6) | 46 | 20 | 240 (3,2) | - | - | - | [18 empty] | 69.72 | 1.36 | 341.34912 |  | 411 | CV1 | Loro primaria | 65 | 10 (2), 22 (4) y 27 | [27 empty] | Curva de cuello / Nivel 535 N / Nivel 538 - Pit Cemento
1564 | 2015-06-04 |  | David Lopez - Jesus Ferraris | 421 | BT3 | 2-3 a |  | Gneis | - | - |  | 421 | AV1 | 45 | 421 | AV2 | 55 | - | - | - | - | - | - | 53 | s/d | 190 (1,6) | 46 | 20 | 240 (3,2) | - | - | - | [18 empty] | 37.78 | 1.69279 | 230.233 |  | 421 | CV1 | Banana | 40 (4), 34 goma y 22 goma | 22 | 5 | 100 | [25 empty] | Curva de cuello / Nivel 535 N / Nivel 538 - Pit Cemento
1565 | 2015-06-04 |  | David Lopez - Jesus Ferraris | 421 | BT6 | 2-3 a | 0-6 mm | Gneis | - | - |  | 421 | AV1 | 45 | 421 | AV2 | 55 | - | - | - | - | - | - | 53 | s/d | 190 (1,6) | 46 | 20 | 240 (3,2) | - | - | - |  | 100 | 100 | 100 | 100 | 100 | 100 | 100 | 100 | 100 | 100 | 100 | 100 | 100 | 100 |  | 0 |  | 12.14 | 1.672323 | 73.08723 | 23.95% | 421 | CV1 | Banana | 40 (4), 34 goma y 22 goma | 22 | 5 |  |  |  | HMG1-03198 | 2015-06-04 | 421-BT6 | 0-6 mm | [19 empty] | Curva de cuello / Nivel 535 N / Nivel 538 - Pit Cemento
1566 | 2015-06-04 |  | David Lopez - Jesus Ferraris | 421 | BT7 | 2-3 a | 6-19 mm | Gneis | - | - |  | 421 | AV1 | 45 | 421 | AV2 | 55 | - | - | - | - | - | - | 53 | s/d | 190 (1,6) | 46 | 20 | 240 (3,2) | - | - | - |  | 100 | 100 | 100 | 100 | 100 | 100 | 100 | 100 | 100 | 100 | 100 |  |  |  |  | 0 |  | 22.74 | 1.647059 | 134.8348 | 44.18% | 421 | CV2 | Sandvik | 22 y 24 (1) | 5 |  |  | 100 |  | HMG1-03199 | 2015-06-04 | 421-BT7 | 6-19 mm | [19 empty] | Curva de cuello / Nivel 535 N / Nivel 538 - Pit Cemento
1567 | 2015-06-04 |  | David Lopez - Jesus Ferraris | 421 | BT9 | 2-3 a | 20-38 mm | Gneis | - | - |  | 421 | AV1 | 45 | 421 | AV2 | 55 | - | - | - | - | - | - | 53 | s/d | 190 (1,6) | 46 | 20 | 240 (3,2) | - | - | - |  | 100 | 100 | 100 | 100 | 100 | 100 | 100 | 100 | 100 | 100 | [5 empty] | 0 |  | 16.6 | 1.627686 | 97.27051 | 31.87% | 421 | CV2 | Sandvik | 22 y 24 (1) | 5 |  | 100 |  |  | HMG1-03200 | 2015-06-04 | 421-BT9 | 20-38 mm | [19 empty] | Curva de cuello / Nivel 535 N / Nivel 538 - Pit Cemento
1568 | 2015-06-09 | 13:30 | David Lopez | 411 | BT1 | 1-b |  | Gneis | 411 | AV1 | Variador | - | - | - | - | - | - | - | - | - | - | 130 | - | - | - | - | - | - | - | - | - | - |  | 100 | 100 | 100 | 100 | 100 | 100 | 100 | 100 | 100 | 100 | 100 | 100 | 100 | 100 | 11 | 0 | Control de % finos - Gneis | 82.04 | 1.3 | 383.9472 |  | - | - | - | - | - | - | [15 empty] | 11 | [10 empty] | Nivel 538 - Pit Cemento
1569 | 2015-06-09 | 13:30 | David Lopez | 411 | BT2 | 1-b | 0-20 mm | Gneis | 411 | AV1 | Variador | - | - | - | - | - | - | - | - | - | - | 130 | - | - | - | - | - | - | - | - | - | - | [18 empty] | 24.64 | 1.605882 | 142.4482 | 30.61% | 411 | CV1 | Loro primaria | 65 | 10 (2), 22 (2) y 25 | - |  | 100 |  |  |  |  | 0-20 mm | [19 empty] | Nivel 538 - Pit Cemento
1570 | 2015-06-09 | 13:30 | David Lopez | 411 | BT3 | 1-b | 25-180 mm | Gneis | 411 | AV1 | Variador | - | - | - | - | - | - | - | - | - | - | 130 | - | - | - | - | - | - | - | - | - | - | [18 empty] | 66.4 | 1.351064 | 322.9583 |  | 411 | CV1 | Loro primaria | 65 | 10 (2), 22 (2) y 25 | - | [6 empty] | 25-180 mm | [19 empty] | Nivel 538 - Pit Cemento
1571 | 2015-06-11 | 9:00 | David Lopez - Jesus Ferraris | 421 | BT1 | 2-3 a |  | Gneis | - | - |  | 421 | AV1 | 50 | 421 | AV2 | 50 | - | - | - | - | - | - | 53 | 48 | 180 (1,5) | 46 | 22 | 230 (3) | - | - | - | [18 empty] | 69.4 | 1.36 | 339.7824 |  | 411 | CV1 | Loro primaria | 65 | 10 (2), 22 (4) y 27 | [27 empty] | Curva de cuello / Nivel 538 - Pit Cemento
1572 | 2015-06-11 | 9:00 | David Lopez - Jesus Ferraris | 421 | BT3 | 2-3 a |  | Gneis | - | - |  | 421 | AV1 | 50 | 421 | AV2 | 50 | - | - | - | - | - | - | 53 | 48 | 180 (1,5) | 46 | 22 | 230 (3) | - | - | - | [18 empty] | 29.48 | 1.69279 | 179.6524 |  | 421 | CV1 | Banana | 40 (4), 34 goma y 22 goma | 22 | 5 | 100 | [25 empty] | Curva de cuello / Nivel 538 - Pit Cemento
1573 | 2015-06-11 | 9:00 | David Lopez - Jesus Ferraris | 421 | BT6 | 2-3 a | 0-6 mm | Gneis | - | - |  | 421 | AV1 | 50 | 421 | AV2 | 50 | - | - | - | - | - | - | 53 | 48 | 180 (1,5) | 46 | 22 | 230 (3) | - | - | - |  | 100 | 100 | 100 | 100 | 100 | 100 | 100 | 100 | 100 | 100 | 100 | 100 | 100 | 100 |  | 0 |  | 11 | 1.672323 | 66.22401 | 23.96% | 421 | CV1 | Banana | 40 (4), 34 goma y 22 goma | 22 | 5 |  |  |  | HMG1-03209 | 2015-06-11 | 421-BT6 | 0-6 mm | [19 empty] | Curva de cuello / Nivel 538 - Pit Cemento
1574 | 2015-06-11 | 9:00 | David Lopez - Jesus Ferraris | 421 | BT7 | 2-3 a | 6-19 mm | Gneis | - | - |  | 421 | AV1 | 50 | 421 | AV2 | 50 | - | - | - | - | - | - | 53 | 48 | 180 (1,5) | 46 | 22 | 230 (3) | - | - | - |  | 100 | 100 | 100 | 100 | 100 | 100 | 100 | 100 | 100 | 100 | 100 |  |  |  |  | 0 |  | 21.48 | 1.647059 | 127.3638 | 46.07% | 421 | CV2 | Sandvik | 22 y 24 (1) | 5 |  |  | 100 |  | HMG1-03210 | 2015-06-11 | 421-BT7 | 6-19 mm | [19 empty] | Curva de cuello / Nivel 538 - Pit Cemento
1575 | 2015-06-11 | 9:00 | David Lopez - Jesus Ferraris | 421 | BT9 | 2-3 a | 20-38 mm | Gneis | - | - |  | 421 | AV1 | 50 | 421 | AV2 | 50 | - | - | - | - | - | - | 53 | 48 | 180 (1,5) | 46 | 22 | 230 (3) | - | - | - |  | 100 | 100 | 100 | 100 | 100 | 100 | 100 | 100 | 100 | 100 | [5 empty] | 0 |  | 14.14 | 1.627686 | 82.85572 | 29.97% | 421 | CV2 | Sandvik | 22 y 24 (1) | 5 |  | 100 |  |  | HMG1-03211 | 2015-06-11 | 421-BT9 | 20-38 mm | [19 empty] | Curva de cuello / Nivel 538 - Pit Cemento
1576 | 2015-06-15 | 11:00 | Pablo Tabares | 411 | BT1 | 1-b |  | Gneis | 411 | AV1 | Variador | - | - | - | - | - | - | - | - | - | - | 130 | - | - | - | - | - | - | - | - | - | - |  | 100 | 100 | 100 | 100 | 100 | 100 | 100 | 100 | 100 | 100 | 100 | 100 | 100 | 100 | 14 | 0 | Control de % finos - Gneis | 81.2 | 1.3 | 380.016 |  | - | - | - | - | - | - | [15 empty] | 14 | [10 empty] | Curva de cuello / Nivel 538 / Nivel 526 - Pit Cemento
1577 | 2015-06-15 | 11:00 | Pablo Tabares | 411 | BT2 | 1-b | 0-20 mm | Gneis | 411 | AV1 | Variador | - | - | - | - | - | - | - | - | - | - | 130 | - | - | - | - | - | - | - | - | - | - | [18 empty] | 19.44 | 1.605882 | 112.3861 | 27.02% | 411 | CV1 | Loro primaria | 65 | 10 (2), 22 (2) y 25 | - |  | 100 |  |  |  |  | 0-20 mm | [19 empty] | Curva de cuello / Nivel 538 / Nivel 526 - Pit Cemento
1578 | 2015-06-15 | 11:00 | Pablo Tabares | 411 | BT3 | 1-b | 25-180 mm | Gneis | 411 | AV1 | Variador | - | - | - | - | - | - | - | - | - | - | 130 | - | - | - | - | - | - | - | - | - | - | [18 empty] | 62.4 | 1.351064 | 303.503 |  | 411 | CV1 | Loro primaria | 65 | 10 (2), 22 (2) y 25 | - | [6 empty] | 25-180 mm | [19 empty] | Curva de cuello / Nivel 538 / Nivel 526 - Pit Cemento
1579 | 2015-06-16 | 14:00 | Jorge Corvalan - Hugo Gonzalez | 421 | BT1 | 2-3 a |  | Gneis | - | - |  | 421 | AV1 | 50 | 421 | AV2 | 50 | - | - | - | - | - | - | 53 | s/d | 160 (1,3) | 46 | s/d | 200 (2,5) | - | - | - | [18 empty] | 61.32 | 1.36 | 300.22272 |  | 411 | CV1 | Loro primaria | 65 | 10 (2), 22 (4) y 27 | [27 empty] | Curva de cuello / Nivel 538 / Nivel 526 - Pit Cemento
1580 | 2015-06-16 | 14:00 | Jorge Corvalan - Hugo Gonzalez | 421 | BT3 | 2-3 a |  | Gneis | - | - |  | 421 | AV1 | 50 | 421 | AV2 | 50 | - | - | - | - | - | - | 53 | s/d | 160 (1,3) | 46 | s/d | 200 (2,5) | - | - | - | [18 empty] | 28.92 | 1.69279 | 176.2397 |  | 421 | CV1 | Banana | 40 (4), 34 goma y 22 goma | 22 | 5 | 100 | [25 empty] | Curva de cuello / Nivel 538 / Nivel 526 - Pit Cemento
1581 | 2015-06-16 | 14:00 | Jorge Corvalan - Hugo Gonzalez | 421 | BT6 | 2-3 a | 0-6 mm | Gneis | - | - |  | 421 | AV1 | 50 | 421 | AV2 | 50 | - | - | - | - | - | - | 53 | s/d | 160 (1,3) | 46 | s/d | 200 (2,5) | - | - | - |  | 100 | 100 | 100 | 100 | 100 | 100 | 100 | 100 | 100 | 100 | 100 | 100 | 100 | 100 |  | 0 |  | 8.76 | 1.672323 | 52.73839 | 21.52% | 421 | CV1 | Banana | 40 (4), 34 goma y 22 goma | 22 | 5 |  |  |  | HMG1-03213 | 2015-06-16 | 421-BT6 | 0-6 mm | [19 empty] | Curva de cuello / Nivel 538 / Nivel 526 - Pit Cemento
1582 | 2015-06-16 | 14:00 | Jorge Corvalan - Hugo Gonzalez | 421 | BT7 | 2-3 a | 6-19 mm | Gneis | - | - |  | 421 | AV1 | 50 | 421 | AV2 | 50 | - | - | - | - | - | - | 53 | s/d | 160 (1,3) | 46 | s/d | 200 (2,5) | - | - | - |  | 100 | 100 | 100 | 100 | 100 | 100 | 100 | 100 | 100 | 100 | 100 |  |  |  |  | 0 |  | 19.44 | 1.647059 | 115.2678 | 47.03% | 421 | CV2 | Sandvik | 22 y 24 (1) | 5 |  |  | 100 |  | HMG1-03217 | 2015-06-16 | 421-BT7 | 6-19 mm | [19 empty] | Curva de cuello / Nivel 538 / Nivel 526 - Pit Cemento
1583 | 2015-06-16 | 14:00 | Jorge Corvalan - Hugo Gonzalez | 421 | BT9 | 2-3 a | 20-38 mm | Gneis | - | - |  | 421 | AV1 | 50 | 421 | AV2 | 50 | - | - | - | - | - | - | 53 | s/d | 160 (1,3) | 46 | s/d | 200 (2,5) | - | - | - |  | 100 | 100 | 100 | 100 | 100 | 100 | 100 | 100 | 100 | 100 | [5 empty] | 0 |  | 13.16 | 1.627686 | 77.11325 | 31.46% | 421 | CV2 | Sandvik | 22 y 24 (1) | 5 |  | 100 |  |  | HMG1-03218 | 2015-06-16 | 421-BT9 | 20-38 mm | [19 empty] | Curva de cuello / Nivel 538 / Nivel 526 - Pit Cemento
1584 | 2015-06-16 | 14:30 | Jorge Corvalan - Hugo Gonzalez | 441 | BT1 | 4-b |  | Gneis | - | - |  | - | - | - | - | - | - | 441 | AV2 | Por caida | - | - | - | - | - | - | - | - | - | 32 | s/d | 150 (3) | [18 empty] | 16.82 | 1.640502 | 99.3357 |  | - | - | - | - | - | - | [26 empty] | Curva de cuello / Nivel 538 / Nivel 526 - Pit Cemento
1585 | 2015-06-16 | 14:30 | Jorge Corvalan - Hugo Gonzalez | 441 | BT3 | 4-b |  | Gneis | - | - |  | - | - | - | - | - | - | 441 | AV2 | Por caida | - | - | - | - | - | - | - | - | - | 32 | s/d | 150 (3) | [18 empty] | 2.8 | 1.62623 | 16.39239 |  | 441 | CV1 | Loro | 20 (80) y 22 (16) | 15 | 5 | 100 | [25 empty] | Curva de cuello / Nivel 538 / Nivel 526 - Pit Cemento
1586 | 2015-06-16 | 14:30 | Jorge Corvalan - Hugo Gonzalez | 441 | BT4 | 4-b | 12-19 mm | Gneis | - | - |  | - | - | - | - | - | - | 441 | AV2 | Por caida | - | - | - | - | - | - | - | - | - | 32 | s/d | 150 (3) |  | 100 | 100 | 100 | 100 | 100 | 100 | 100 | 100 | 100 | 100 | 0 | 0 | 0 | 0 | 0 | 0 |  | 4.92 | 1.614022 | 28.58756 | 30.88% | 441 | CV1 | Loro | 20 (80) y 22(16) | 15 | 5 |  |  | 100 | HMG1-03216 | 2015-06-16 | 441-BT4 | 12-19 mm | [19 empty] | Curva de cuello / Nivel 538 / Nivel 526 - Pit Cemento
1587 | 2015-06-16 | 14:30 | Jorge Corvalan - Hugo Gonzalez | 441 | BT5 | 4-b | 6-12 mm | Gneis | - | - |  | - | - | - | - | - | - | 441 | AV2 | Por caida | - | - | - | - | - | - | - | - | - | 32 | s/d | 150 (3) |  | 100 | 100 | 100 | 100 | 100 | 100 | 100 | 100 | 100 | 100 | 100 | 0 | 0 | 0 | 0 | 0 |  | 5.5 | 1.582443 | 31.33237 | 33.85% | 441 | CV1 | Loro | 20 (80) y 22 (16) | 15 | 5 |  |  | 100 | HMG1-03215 | 2015-06-16 | 441-BT5 | 6-12 mm | [19 empty] | Curva de cuello / Nivel 538 / Nivel 526 - Pit Cemento
1588 | 2015-06-16 | 14:30 | Jorge Corvalan - Hugo Gonzalez | 441 | BT6 | 4-b | 0-6 mm | Gneis | - | - |  | - | - | - | - | - | - | 441 | AV2 | Por caida | - | - | - | - | - | - | - | - | - | 32 | s/d | 150 (3) |  | 100 | 100 | 100 | 100 | 100 | 100 | 100 | 100 | 100 | 100 | 100 | 100 | 100 | 100 | 0 | 0 |  | 5.56 | 1.630921 | 32.64451 | 35.27% | 441 | CV1 | Loro | 20 (80) y 22 (16) | 15 | 5 |  |  | 100 | HMG1-03214 | 2015-06-16 | 441-BT6 | 0-6 mm | [19 empty] | Curva de cuello / Nivel 538 / Nivel 526 - Pit Cemento
1589 | 2015-06-23 |  | Oscar Diaz - Pablo Tabares | 421 | BT1 | 2-3 a |  | Gneis | - | - |  | 421 | AV1 | 50 | 421 | AV2 | 50 | - | - | - | - | - | - | 53 | s/d | 170 (1,2) | 46 | s/d | 190 (2,5) | - | - | - | [18 empty] | 78.04 | 1.36 | 382.08384 |  | 411 | CV1 | Loro primaria | 65 | 10 (2), 22 (4) y 27 | [27 empty] | Curva de cuello / Nivel 538 / Frente alto - Pit Cemento
1590 | 2015-06-23 |  | Oscar Diaz - Pablo Tabares | 421 | BT3 | 2-3 a |  | Gneis | - | - |  | 421 | AV1 | 50 | 421 | AV2 | 50 | - | - | - | - | - | - | 53 | s/d | 170 (1,2) | 46 | s/d | 190 (2,5) | - | - | - | [18 empty] | 38.48 | 1.69279 | 234.4988 |  | 421 | CV1 | Banana | 40 (4), 34 goma y 22 goma | 22 | 5 | 100 | [25 empty] | Curva de cuello / Nivel 538 / Frente alto - Pit Cemento
1591 | 2015-06-23 |  | Oscar Diaz - Pablo Tabares | 421 | BT6 | 2-3 a | 0-6 mm | Gneis | - | - |  | 421 | AV1 | 50 | 421 | AV2 | 50 | - | - | - | - | - | - | 53 | s/d | 170 (1,2) | 46 | s/d | 190 (2,5) | - | - | - |  | 100 | 100 | 100 | 100 | 100 | 100 | 100 | 100 | 100 | 100 | 100 | 100 | 100 | 100 |  | 0 | Cambio de 3 paños de 5 mm | 10.72 | 1.672323 | 64.53831 | 22.21% | 421 | CV1 | Banana | 40 (4), 34 goma y 22 goma | 22 | 5 |  |  |  | HMG1-03226 | 2015-06-23 | 421-BT6 | 0-6 mm | [19 empty] | Curva de cuello / Nivel 538 / Frente alto - Pit Cemento
1592 | 2015-06-23 |  | Oscar Diaz - Pablo Tabares | 421 | BT7 | 2-3 a | 6-19 mm | Gneis | - | - |  | 421 | AV1 | 50 | 421 | AV2 | 50 | - | - | - | - | - | - | 53 | s/d | 170 (1,2) | 46 | s/d | 190 (2,5) | - | - | - |  | 100 | 100 | 100 | 100 | 100 | 100 | 100 | 100 | 100 | 100 | 100 |  |  |  |  | 0 |  | 20.34 | 1.647059 | 120.6042 | 41.5% | 421 | CV2 | Sandvik | 22 y 24 (1) | 5 |  |  | 100 |  | HMG1-03230 | 2015-06-23 | 421-BT7 | 6-19 mm | [19 empty] | Curva de cuello / Nivel 538 / Frente alto - Pit Cemento
1593 | 2015-06-23 |  | Oscar Diaz - Pablo Tabares | 421 | BT9 | 2-3 a | 20-38 mm | Gneis | - | - |  | 421 | AV1 | 50 | 421 | AV2 | 50 | - | - | - | - | - | - | 53 | s/d | 170 (1,2) | 46 | s/d | 190 (2,5) | - | - | - |  | 100 | 100 | 100 | 100 | 100 | 100 | 100 | 100 | 100 | 100 | [5 empty] | 0 |  | 18 | 1.627686 | 105.474 | 36.29% | 421 | CV2 | Sandvik | 22 y 24 (1) | 5 |  | 100 |  |  | HMG1-03231 | 2015-06-23 | 421-BT9 | 20-38 mm | [19 empty] | Curva de cuello / Nivel 538 / Frente alto - Pit Cemento
1594 | 2015-06-23 |  | Oscar Diaz - Pablo Tabares | 441 | BT1 | 4-b |  | Gneis | - | - |  | - | - | - | - | - | - | 441 | AV2 | Por caida | - | - | - | - | - | - | - | - | - | 32 | s/d | 120 (2,5) | [18 empty] | 13.12 | 1.640502 | 77.48421 |  | - | - | - | - | - | - | [26 empty] | Curva de cuello / Nivel 538 / Frente alto - Pit Cemento
1595 | 2015-06-23 |  | Oscar Diaz - Pablo Tabares | 441 | BT3 | 4-b |  | Gneis | - | - |  | - | - | - | - | - | - | 441 | AV2 | Por caida | - | - | - | - | - | - | - | - | - | 32 | s/d | 120 (2,5) | [18 empty] | 7.78 | 1.62623 | 45.54744 |  | 441 | CV1 | Loro | 20 (80) y 22 (16) | 15 | 5 | 100 | [25 empty] | Curva de cuello / Nivel 538 / Frente alto - Pit Cemento
1596 | 2015-06-23 |  | Oscar Diaz - Pablo Tabares | 441 | BT4 | 4-b | 12-19 mm | Gneis | - | - |  | - | - | - | - | - | - | 441 | AV2 | Por caida | - | - | - | - | - | - | - | - | - | 32 | s/d | 120 (2,5) |  | 100 | 100 | 100 | 100 | 100 | 100 | 100 | 100 | 100 | 100 | 0 | 0 | 0 | 0 | 0 | 0 |  | 6.08 | 1.614022 | 35.32771 | 45.54% | 441 | CV1 | Loro | 20 (80) y 22(16) | 15 | 5 |  |  | 100 | HMG1-03229 | 2015-06-23 | 441-BT4 | 12-19 mm | [19 empty] | Curva de cuello / Nivel 538 / Frente alto - Pit Cemento
1597 | 2015-06-23 |  | Oscar Diaz - Pablo Tabares | 441 | BT5 | 4-b | 6-12 mm | Gneis | - | - |  | - | - | - | - | - | - | 441 | AV2 | Por caida | - | - | - | - | - | - | - | - | - | 32 | s/d | 120 (2,5) |  | 100 | 100 | 100 | 100 | 100 | 100 | 100 | 100 | 100 | 100 | 100 | 0 | 0 | 0 | 0 | 0 |  | 4.14 | 1.582443 | 23.58473 | 30.4% | 441 | CV1 | Loro | 20 (80) y 22 (16) | 15 | 5 |  |  | 100 | HMG1-03228 | 2015-06-23 | 441-BT5 | 6-12 mm | [19 empty] | Curva de cuello / Nivel 538 / Frente alto - Pit Cemento
1598 | 2015-06-23 |  | Oscar Diaz - Pablo Tabares | 441 | BT6 | 4-b | 0-6 mm | Gneis | - | - |  | - | - | - | - | - | - | 441 | AV2 | Por caida | - | - | - | - | - | - | - | - | - | 32 | s/d | 120 (2,5) |  | 100 | 100 | 100 | 100 | 100 | 100 | 100 | 100 | 100 | 100 | 100 | 100 | 100 | 100 | 0 | 0 |  | 3.18 | 1.630921 | 18.67078 | 24.07% | 441 | CV1 | Loro | 20 (80) y 22 (16) | 15 | 5 |  |  | 100 | HMG1-03227 | 2015-06-23 | 441-BT6 | 0-6 mm | [19 empty] | Curva de cuello / Nivel 538 / Frente alto - Pit Cemento
1599 | 2015-06-23 | 16:30 | David Lopez | 411 | BT1 | 1-b |  | Gneis | 411 | AV1 | Variador | - | - | - | - | - | - | - | - | - | - | 130 | - | - | - | - | - | - | - | - | - | - |  | 100 | 100 | 100 | 100 | 100 | 100 | 100 | 100 | 100 | 100 | 100 | 100 | 100 | 100 | 16 | 0 | Control de % finos - Gneis | 49.4 | 1.3 | 231.192 |  | - | - | - | - | - | - | [15 empty] | 16 | [10 empty] | Curva de cuello / Nivel 538 / Frente alto - Pit Cemento
1600 | 2015-06-23 | 16:30 | David Lopez | 411 | BT2 | 1-b | 0-20 mm | Gneis | 411 | AV1 | Variador | - | - | - | - | - | - | - | - | - | - | 130 | - | - | - | - | - | - | - | - | - | - | [18 empty] | 8.76 | 1.605882 | 50.64311 | 15.55% | 411 | CV1 | Loro primaria | 65 | 10 (2), 22 (2) y 25 | - |  | 100 |  |  |  |  | 0-20 mm | [19 empty] | Curva de cuello / Nivel 538 / Frente alto - Pit Cemento
1601 | 2015-06-23 | 16:30 | David Lopez | 411 | BT3 | 1-b | 25-180 mm | Gneis | 411 | AV1 | Variador | - | - | - | - | - | - | - | - | - | - | 130 | - | - | - | - | - | - | - | - | - | - | [18 empty] | 56.56 | 1.351064 | 275.0982 |  | 411 | CV1 | Loro primaria | 65 | 10 (2), 22 (2) y 25 | - | [6 empty] | 25-180 mm | [19 empty] | Curva de cuello / Nivel 538 / Frente alto - Pit Cemento
1602 | 2015-07-01 | 12:00 | San Martin - Hugo Gonzalez | 421 | BT1 | 2-3 a |  | Gneis | - | - |  | 421 | AV1 | 56 | 421 | AV2 | 55 | - | - | - | - | - | - | 53 | s/d | 190 (1,5) | 46 | s/d | 220 (2,8) | - | - | - | [18 empty] | 66.14 | 1.36 | 323.82144 |  | 411 | CV1 | Loro primaria | 65 | 10 (2), 22 (4) y 27 | [27 empty] | Curva de cuello / Nivel 538 / Frente alto - Pit Cemento
1603 | 2015-07-01 | 12:00 | San Martin - Hugo Gonzalez | 421 | BT3 | 2-3 a |  | Gneis | - | - |  | 421 | AV1 | 56 | 421 | AV2 | 55 | - | - | - | - | - | - | 53 | s/d | 190 (1,5) | 46 | s/d | 220 (2,8) | - | - | - | [18 empty] | 32.56 | 1.69279 | 198.4221 |  | 421 | CV1 | Banana | 40 (4), 34 goma y 22 goma | 22 | 5 | 100 | [25 empty] | Curva de cuello / Nivel 538 / Frente alto - Pit Cemento
1604 | 2015-07-01 | 12:00 | San Martin - Hugo Gonzalez | 421 | BT6 | 2-3 a | 0-6 mm | Gneis | - | - |  | 421 | AV1 | 56 | 421 | AV2 | 55 | - | - | - | - | - | - | 53 | s/d | 190 (1,5) | 46 | s/d | 220 (2,8) | - | - | - |  | 100 | 100 | 100 | 100 | 100 | 100 | 100 | 100 | 100 | 100 | 100 | 100 | 100 | 100 |  | 0 | Cambio de manto y concavo - Marca METSO | 9.56 | 1.672323 | 57.55469 | 22.97% | 421 | CV1 | Banana | 40 (4), 34 goma y 22 goma | 22 | 5 |  |  |  | HMG1-03243 | 2015-07-01 | 421-BT6 | 0-6 mm | [19 empty] | Curva de cuello / Nivel 538 / Frente alto - Pit Cemento
1605 | 2015-07-01 | 12:00 | San Martin - Hugo Gonzalez | 421 | BT7 | 2-3 a | 6-19 mm | Gneis | - | - |  | 421 | AV1 | 56 | 421 | AV2 | 55 | - | - | - | - | - | - | 53 | s/d | 190 (1,5) | 46 | s/d | 220 (2,8) | - | - | - |  | 100 | 100 | 100 | 100 | 100 | 100 | 100 | 100 | 100 | 100 | 100 |  |  |  |  | 0 |  | 15.34 | 1.647059 | 90.95718 | 36.3% | 421 | CV2 | Sandvik | 22 y 24 (1) | 5 |  |  | 100 |  | HMG1-03247 | 2015-07-01 | 421-BT7 | 6-19 mm | [19 empty] | Curva de cuello / Nivel 538 / Frente alto - Pit Cemento
1606 | 2015-07-01 | 12:00 | San Martin - Hugo Gonzalez | 421 | BT9 | 2-3 a | 20-38 mm | Gneis | - | - |  | 421 | AV1 | 56 | 421 | AV2 | 55 | - | - | - | - | - | - | 53 | s/d | 190 (1,5) | 46 | s/d | 220 (2,8) | - | - | - |  | 100 | 100 | 100 | 100 | 100 | 100 | 100 | 100 | 100 | 100 | [5 empty] | 0 |  | 17.42 | 1.627686 | 102.0754 | 40.73% | 421 | CV2 | Sandvik | 22 y 24 (1) | 5 |  | 100 |  |  | HMG1-03248 | 2015-07-01 | 421-BT9 | 20-38 mm | [19 empty] | Curva de cuello / Nivel 538 / Frente alto - Pit Cemento
1607 | 2015-07-01 | 12:00 | San Martin - Hugo Gonzalez | 441 | BT1 | 4-b |  | Gneis | - | - |  | - | - | - | - | - | - | 441 | AV2 | Por caida | - | - | - | - | - | - | - | - | - | 32 | s/d | 120 (2) | [18 empty] | 11.18 | 1.640502 | 66.02694 |  | - | - | - | - | - | - | [26 empty] | Curva de cuello / Nivel 538 / Frente alto - Pit Cemento
1608 | 2015-07-01 | 12:00 | San Martin - Hugo Gonzalez | 441 | BT3 | 4-b |  | Gneis | - | - |  | - | - | - | - | - | - | 441 | AV2 | Por caida | - | - | - | - | - | - | - | - | - | 32 | s/d | 120 (2) | [18 empty] | 9.28 | 1.62623 | 54.32908 |  | 441 | CV1 | Loro | 20 (80) y 22 (16) | 15 | 5 | 100 | [25 empty] | Curva de cuello / Nivel 538 / Frente alto - Pit Cemento
1609 | 2015-07-01 | 12:00 | San Martin - Hugo Gonzalez | 441 | BT4 | 4-b | 12-19 mm | Gneis | - | - |  | - | - | - | - | - | - | 441 | AV2 | Por caida | - | - | - | - | - | - | - | - | - | 32 | s/d | 120 (2) |  | 100 | 100 | 100 | 100 | 100 | 100 | 100 | 100 | 100 | 100 | 0 | 0 | 0 | 0 | 0 | 0 |  | 4.02 | 1.614022 | 23.35813 | 43.11% | 441 | CV1 | Loro | 20 (80) y 22(16) | 15 | 5 |  |  | 100 | HMG1-03246 | 2015-07-01 | 441-BT4 | 12-19 mm | [19 empty] | Curva de cuello / Nivel 538 / Frente alto - Pit Cemento
1610 | 2015-07-01 | 12:00 | San Martin - Hugo Gonzalez | 441 | BT5 | 4-b | 6-12 mm | Gneis | - | - |  | - | - | - | - | - | - | 441 | AV2 | Por caida | - | - | - | - | - | - | - | - | - | 32 | s/d | 120 (2) |  | 100 | 100 | 100 | 100 | 100 | 100 | 100 | 100 | 100 | 100 | 100 | 0 | 0 | 0 | 0 | 0 |  | 3.04 | 1.582443 | 17.31825 | 31.96% | 441 | CV1 | Loro | 20 (80) y 22 (16) | 15 | 5 |  |  | 100 | HMG1-03245 | 2015-07-01 | 441-BT5 | 6-12 mm | [19 empty] | Curva de cuello / Nivel 538 / Frente alto - Pit Cemento
1611 | 2015-07-01 | 12:00 | San Martin - Hugo Gonzalez | 441 | BT6 | 4-b | 0-6 mm | Gneis | - | - |  | - | - | - | - | - | - | 441 | AV2 | Por caida | - | - | - | - | - | - | - | - | - | 32 | s/d | 120 (2) |  | 100 | 100 | 100 | 100 | 100 | 100 | 100 | 100 | 100 | 100 | 100 | 100 | 100 | 100 | 0 | 0 |  | 2.3 | 1.630921 | 13.50403 | 24.92% | 441 | CV1 | Loro | 20 (80) y 22 (16) | 15 | 5 |  |  | 100 | HMG1-03244 | 2015-07-01 | 441-BT6 | 0-6 mm | [19 empty] | Curva de cuello / Nivel 538 / Frente alto - Pit Cemento
1612 | 2015-07-03 | 11:30 | Oscar Diaz | 411 | BT1 | 1-b |  | Gneis | 411 | AV1 | Variador | - | - | - | - | - | - | - | - | - | - | 130 | - | - | - | - | - | - | - | - | - | - |  | 100 | 100 | 100 | 100 | 100 | 100 | 100 | 100 | 100 | 100 | 100 | 100 | 100 | 100 | 6 | 0 | Control de % finos - Gneis | 77.8 | 1.3 | 364.104 |  | - | - | - | - | - | - | [15 empty] | 6 | [10 empty] | Nivel 538 - Pit Cemento
1613 | 2015-07-03 | 11:30 | Oscar Diaz | 411 | BT2 | 1-b | 0-20 mm | Gneis | 411 | AV1 | Variador | - | - | - | - | - | - | - | - | - | - | 130 | - | - | - | - | - | - | - | - | - | - | [18 empty] | 21.32 | 1.605882 | 123.2547 | 28.43% | 411 | CV1 | Loro primaria | 65 | 10 (2), 22 (2) y 25 | - |  | 100 |  |  |  |  | 0-20 mm | [19 empty] | Nivel 538 - Pit Cemento
1614 | 2015-07-03 | 11:30 | Oscar Diaz | 411 | BT3 | 1-b | 25-180 mm | Gneis | 411 | AV1 | Variador | - | - | - | - | - | - | - | - | - | - | 130 | - | - | - | - | - | - | - | - | - | - | [18 empty] | 63.8 | 1.351064 | 310.3123 |  | 411 | CV1 | Loro primaria | 65 | 10 (2), 22 (2) y 25 | - | [6 empty] | 25-180 mm | [19 empty] | Nivel 538 - Pit Cemento
1615 | 2015-07-07 | 11:30 | David Lopez | 411 | BT1 | 1-b |  | Gneis | 411 | AV1 | Variador | - | - | - | - | - | - | - | - | - | - | 130 | - | - | - | - | - | - | - | - | - | - |  | 100 | 100 | 100 | 100 | 100 | 100 | 100 | 100 | 100 | 100 | 100 | 100 | 100 | 100 | 15 | 0 | Control de % finos - Gneis - Cambio de placas | 83.88 | 1.3 | 392.5584 |  | - | - | - | - | - | - | [15 empty] | 15 | [10 empty] | Nivel 538 / Nivel 535 N - Pit Cemento
1616 | 2015-07-07 | 11:30 | David Lopez | 411 | BT2 | 1-b | 0-20 mm | Gneis | 411 | AV1 | Variador | - | - | - | - | - | - | - | - | - | - | 130 | - | - | - | - | - | - | - | - | - | - | [18 empty] | 16.56 | 1.605882 | 95.73628 | 23.71% | 411 | CV1 | Loro primaria | 65 | 10 (2), 22 (2) y 25 | - |  | 100 |  |  |  |  | 0-20 mm | [19 empty] | Nivel 538 / Nivel 535 N - Pit Cemento
1617 | 2015-07-07 | 11:30 | David Lopez | 411 | BT3 | 1-b | 25-180 mm | Gneis | 411 | AV1 | Variador | - | - | - | - | - | - | - | - | - | - | 130 | - | - | - | - | - | - | - | - | - | - | [18 empty] | 63.32 | 1.351064 | 307.9777 |  | 411 | CV1 | Loro primaria | 65 | 10 (2), 22 (2) y 25 | - | [6 empty] | 25-180 mm | [19 empty] | Nivel 538 / Nivel 535 N - Pit Cemento
1618 | 2015-07-07 | 12:00 | Jesus Ferraris - Jorge Corvalan | 421 | BT1 | 2-3 a |  | Gneis | - | - |  | 421 | AV1 | 50 | 421 | AV2 | 50 | - | - | - | - | - | - | 53 | s/d | 190 (1,5) | 46 | s/d | 220 (2,8) | - | - | - | [18 empty] | 64.88 | 1.36 | 317.65248 |  | 411 | CV1 | Loro primaria | 65 | 10 (2), 22 (4) y 27 | [27 empty] | Nivel 538 / Nivel 535 N - Pit Cemento
1619 | 2015-07-07 | 12:00 | Jesus Ferraris - Jorge Corvalan | 421 | BT3 | 2-3 a |  | Gneis | - | - |  | 421 | AV1 | 50 | 421 | AV2 | 50 | - | - | - | - | - | - | 53 | s/d | 190 (1,5) | 46 | s/d | 220 (2,8) | - | - | - | [18 empty] | 25.1 | 1.69279 | 152.9605 |  | 421 | CV1 | Banana | 40 (4), 34 goma y 22 goma | 22 | 5 | 100 | [25 empty] | Nivel 538 / Nivel 535 N - Pit Cemento
1620 | 2015-07-07 | 12:00 | Jesus Ferraris - Jorge Corvalan | 421 | BT6 | 2-3 a | 0-6 mm | Gneis | - | - |  | 421 | AV1 | 50 | 421 | AV2 | 50 | - | - | - | - | - | - | 53 | s/d | 190 (1,5) | 46 | s/d | 220 (2,8) | - | - | - |  | 100 | 100 | 100 | 100 | 100 | 100 | 100 | 100 | 100 | 100 | 100 | 100 | 100 | 100 |  | 0 |  | 8.08 | 1.672323 | 48.64455 | 17.76% | 421 | CV1 | Banana | 40 (4), 34 goma y 22 goma | 22 | 5 |  |  |  | HMG1-03257 | 2015-07-07 | 421-BT6 | 0-6 mm | [19 empty] | Nivel 538 / Nivel 535 N - Pit Cemento
1621 | 2015-07-07 | 12:00 | Jesus Ferraris - Jorge Corvalan | 421 | BT7 | 2-3 a | 6-19 mm | Gneis | - | - |  | 421 | AV1 | 50 | 421 | AV2 | 50 | - | - | - | - | - | - | 53 | s/d | 190 (1,5) | 46 | s/d | 220 (2,8) | - | - | - |  | 100 | 100 | 100 | 100 | 100 | 100 | 100 | 100 | 100 | 100 | 100 |  |  |  |  | 0 |  | 17.96 | 1.647059 | 106.4922 | 38.87% | 421 | CV2 | Sandvik | 22 y 24 (1) | 5 |  |  | 100 |  | HMG1-03261 | 2015-07-07 | 421-BT7 | 6-19 mm | [19 empty] | Nivel 538 / Nivel 535 N - Pit Cemento
1622 | 2015-07-07 | 12:00 | Jesus Ferraris - Jorge Corvalan | 421 | BT9 | 2-3 a | 20-38 mm | Gneis | - | - |  | 421 | AV1 | 50 | 421 | AV2 | 50 | - | - | - | - | - | - | 53 | s/d | 190 (1,5) | 46 | s/d | 220 (2,8) | - | - | - |  | 100 | 100 | 100 | 100 | 100 | 100 | 100 | 100 | 100 | 100 | [5 empty] | 0 |  | 20.28 | 1.627686 | 118.8341 | 43.37% | 421 | CV2 | Sandvik | 22 y 24 (1) | 5 |  | 100 |  |  | HMG1-03262 | 2015-07-07 | 421-BT9 | 20-38 mm | [19 empty] | Nivel 538 / Nivel 535 N - Pit Cemento
1623 | 2015-07-07 | 12:00 | Jesus Ferraris - Jorge Corvalan | 441 | BT1 | 4-b |  | Gneis | - | - |  | - | - | - | - | - | - | 441 | AV2 | Por caida | - | - | - | - | - | - | - | - | - | 32 | s/d | - | [18 empty] | 17.28 | 1.640502 | 102.0524 |  | - | - | - | - | - | - | [26 empty] | Nivel 538 / Nivel 535 N - Pit Cemento
1624 | 2015-07-07 | 12:00 | Jesus Ferraris - Jorge Corvalan | 441 | BT3 | 4-b |  | Gneis | - | - |  | - | - | - | - | - | - | 441 | AV2 | Por caida | - | - | - | - | - | - | - | - | - | 32 | s/d | - | [18 empty] | 5.96 | 1.62623 | 34.89238 |  | 441 | CV1 | Loro | 20 (80) y 22 (16) | 15 | 5 | 100 | [25 empty] | Nivel 538 / Nivel 535 N - Pit Cemento
1625 | 2015-07-07 | 12:00 | Jesus Ferraris - Jorge Corvalan | 441 | BT4 | 4-b | 12-19 mm | Gneis | - | - |  | - | - | - | - | - | - | 441 | AV2 | Por caida | - | - | - | - | - | - | - | - | - | 32 | s/d | - |  | 100 | 100 | 100 | 100 | 100 | 100 | 100 | 100 | 100 | 100 | 0 | 0 | 0 | 0 | 0 | 0 |  | 6.8 | 1.614022 | 39.51126 | 37.48% | 441 | CV1 | Loro | 20 (80) y 22(16) | 15 | 5 |  |  | 100 | HMG1-03260 | 2015-07-07 | 441-BT4 | 12-19 mm | [19 empty] | Nivel 538 / Nivel 535 N - Pit Cemento
1626 | 2015-07-07 | 12:00 | Jesus Ferraris - Jorge Corvalan | 441 | BT5 | 4-b | 6-12 mm | Gneis | - | - |  | - | - | - | - | - | - | 441 | AV2 | Por caida | - | - | - | - | - | - | - | - | - | 32 | s/d | - |  | 100 | 100 | 100 | 100 | 100 | 100 | 100 | 100 | 100 | 100 | 100 | 0 | 0 | 0 | 0 | 0 |  | 5.2 | 1.582443 | 29.62333 | 28.1% | 441 | CV1 | Loro | 20 (80) y 22 (16) | 15 | 5 |  |  | 100 | HMG1-03259 | 2015-07-07 | 441-BT5 | 6-12 mm | [19 empty] | Nivel 538 / Nivel 535 N - Pit Cemento
1627 | 2015-07-07 | 12:00 | Jesus Ferraris - Jorge Corvalan | 441 | BT6 | 4-b | 0-6 mm | Gneis | - | - |  | - | - | - | - | - | - | 441 | AV2 | Por caida | - | - | - | - | - | - | - | - | - | 32 | s/d | - |  | 100 | 100 | 100 | 100 | 100 | 100 | 100 | 100 | 100 | 100 | 100 | 100 | 100 | 100 | 0 | 0 |  | 6.18 | 1.630921 | 36.28473 | 34.42% | 441 | CV1 | Loro | 20 (80) y 22 (16) | 15 | 5 |  |  | 100 | HMG1-03258 | 2015-07-07 | 441-BT6 | 0-6 mm | [19 empty] | Nivel 538 / Nivel 535 N - Pit Cemento
1628 | 2015-07-16 |  | Juan Nieto - Jesus Ferraris | 421 | BT1 | 2-3 a |  | Gneis | - | - |  | 421 | AV1 | 70 | 421 | AV2 | 40 | - | - | - | - | - | - | 53 | 48 | 180 (1,5) | 46 | 22 | 220 (2,8) | - | - | - | [18 empty] | 63.92 | 1.36 | 312.95232 |  | 411 | CV1 | Loro primaria | 65 | 10 (2), 22 (4) y 27 | [27 empty] | Nivel 535 N / Nivel 538 - Pit Cemento
1629 | 2015-07-16 |  | Juan Nieto - Jesus Ferraris | 421 | BT3 | 2-3 a |  | Gneis | - | - |  | 421 | AV1 | 70 | 421 | AV2 | 40 | - | - | - | - | - | - | 53 | 48 | 190 (1,5) | 46 | 22 | 220 (2,8) | - | - | - | [18 empty] | 27.76 | 1.69279 | 169.1707 |  | 421 | CV1 | Banana | 40 (4), 34 goma y 22 goma | 22 | 5 | 100 | [25 empty] | Nivel 535 N / Nivel 538 - Pit Cemento
1630 | 2015-07-16 |  | Juan Nieto - Jesus Ferraris | 421 | BT6 | 2-3 a | 0-6 mm | Gneis | - | - |  | 421 | AV1 | 70 | 421 | AV2 | 40 | - | - | - | - | - | - | 53 | 48 | 190 (1,5) | 46 | 22 | 220 (2,8) | - | - | - |  | 100 | 100 | 100 | 100 | 100 | 100 | 100 | 100 | 100 | 100 | 100 | 100 | 100 | 100 |  | 0 |  | 11.42 | 1.672323 | 68.75256 | 25.49% | 421 | CV1 | Banana | 40 (4), 34 goma y 22 goma | 22 | 5 |  |  |  | HMG1-03273 | 2015-07-16 | 421-BT6 | 0-6 mm | [19 empty] | Nivel 535 N / Nivel 538 - Pit Cemento
1631 | 2015-07-16 |  | Juan Nieto - Jesus Ferraris | 421 | BT7 | 2-3 a | 6-19 mm | Gneis | - | - |  | 421 | AV1 | 70 | 421 | AV2 | 40 | - | - | - | - | - | - | 53 | 48 | 190 (1,5) | 46 | 22 | 220 (2,8) | - | - | - |  | 100 | 100 | 100 | 100 | 100 | 100 | 100 | 100 | 100 | 100 | 100 |  |  |  |  | 0 |  | 16.04 | 1.647059 | 95.10776 | 35.27% | 421 | CV2 | Sandvik | 22 y 24 (1) | 5 |  |  | 100 |  | HMG1-03277 | 2015-07-16 | 421-BT7 | 6-19 mm | [19 empty] | Nivel 535 N / Nivel 538 - Pit Cemento
1632 | 2015-07-16 |  | Juan Nieto - Jesus Ferraris | 421 | BT9 | 2-3 a | 20-38 mm | Gneis | - | - |  | 421 | AV1 | 70 | 421 | AV2 | 40 | - | - | - | - | - | - | 53 | 48 | 190 (1,5) | 46 | 22 | 220 (2,8) | - | - | - |  | 100 | 100 | 100 | 100 | 100 | 100 | 100 | 100 | 100 | 100 | [5 empty] | 0 |  | 18.06 | 1.627686 | 105.8256 | 39.24% | 421 | CV2 | Sandvik | 22 y 24 (1) | 5 |  | 100 |  |  | HMG1-03278 | 2015-07-16 | 421-BT9 | 20-38 mm | [19 empty] | Nivel 535 N / Nivel 538 - Pit Cemento
1633 | 2015-07-16 |  | Juan Nieto - Jesus Ferraris | 441 | BT1 | 4-b |  | Gneis | - | - |  | - | - | - | - | - | - | 441 | AV2 | Por caida | - | - | - | - | - | - | - | - | - | 32 | 17 | 135 (2,8) | [18 empty] | 14.88 | 1.640502 | 87.87843 |  | - | - | - | - | - | - | [26 empty] | Nivel 535 N / Nivel 538 - Pit Cemento
1634 | 2015-07-16 |  | Juan Nieto - Jesus Ferraris | 441 | BT3 | 4-b |  | Gneis | - | - |  | - | - | - | - | - | - | 441 | AV2 | Por caida | - | - | - | - | - | - | - | - | - | 32 | 17 | 135 (2,8) | [18 empty] | 4.6 | 1.62623 | 26.93036 |  | 441 | CV1 | Loro | 20 (80) y 22 (16) | 15 | 5 | 100 | [25 empty] | Nivel 535 N / Nivel 538 - Pit Cemento
1635 | 2015-07-16 |  | Juan Nieto - Jesus Ferraris | 441 | BT4 | 4-b | 12-19 mm | Gneis | - | - |  | - | - | - | - | - | - | 441 | AV2 | Por caida | - | - | - | - | - | - | - | - | - | 32 | 17 | 135 (2,8) |  | 100 | 100 | 100 | 100 | 100 | 100 | 100 | 100 | 100 | 100 | 0 | 0 | 0 | 0 | 0 | 0 |  | 5.94 | 1.614022 | 34.51425 | 39.18% | 441 | CV1 | Loro | 20 (80) y 22(16) | 15 | 5 |  |  | 100 | HMG1-03276 | 2015-07-16 | 441-BT4 | 12-19 mm | [19 empty] | Nivel 535 N / Nivel 538 - Pit Cemento
1636 | 2015-07-16 |  | Juan Nieto - Jesus Ferraris | 441 | BT5 | 4-b | 6-12 mm | Gneis | - | - |  | - | - | - | - | - | - | 441 | AV2 | Por caida | - | - | - | - | - | - | - | - | - | 32 | 17 | 135 (2,8) |  | 100 | 100 | 100 | 100 | 100 | 100 | 100 | 100 | 100 | 100 | 100 | 0 | 0 | 0 | 0 | 0 |  | 5.22 | 1.582443 | 29.73726 | 33.76% | 441 | CV1 | Loro | 20 (80) y 22 (16) | 15 | 5 |  |  | 100 | HMG1-03275 | 2015-07-16 | 441-BT5 | 6-12 mm | [19 empty] | Nivel 535 N / Nivel 538 - Pit Cemento
1637 | 2015-07-16 |  | Juan Nieto - Jesus Ferraris | 441 | BT6 | 4-b | 0-6 mm | Gneis | - | - |  | - | - | - | - | - | - | 441 | AV2 | Por caida | - | - | - | - | - | - | - | - | - | 32 | 17 | 135 (2,8) |  | 100 | 100 | 100 | 100 | 100 | 100 | 100 | 100 | 100 | 100 | 100 | 100 | 100 | 100 | 0 | 0 |  | 4.06 | 1.630921 | 23.83754 | 27.06% | 441 | CV1 | Loro | 20 (80) y 22 (16) | 15 | 5 |  |  | 100 | HMG1-03274 | 2015-07-16 | 441-BT6 | 0-6 mm | [19 empty] | Nivel 535 N / Nivel 538 - Pit Cemento
1638 | 2015-07-18 |  | Gabriel San Martín | 411 | BT1 | 1-b |  | Gneis | 411 | AV1 | Variador | - | - | - | - | - | - | - | - | - | - | 130 | - | - | - | - | - | - | - | - | - | - |  | 100 | 100 | 100 | 100 | 100 | 100 | 100 | 100 | 100 | 100 | 100 | 100 | 100 | 100 | 6 | 0 | Control de % finos - Gneis | 92.16 | 1.3 | 431.3088 |  | - | - | - | - | - | - | [15 empty] | 6 | [10 empty] | Nivel 526 / Nivel 538 - Pit Cemento
1639 | 2015-07-18 |  | Gabriel San Martín | 411 | BT2 | 1-b | 0-20 mm | Gneis | 411 | AV1 | Variador | - | - | - | - | - | - | - | - | - | - | 130 | - | - | - | - | - | - | - | - | - | - | [18 empty] | 14.76 | 1.605882 | 85.33016 | 17.39% | 411 | CV1 | Loro primaria | 65 | 10 (2), 22 (2) y 25 | - |  | 100 |  |  |  |  | 0-20 mm | [19 empty] | Nivel 526 / Nivel 538 - Pit Cemento
1640 | 2015-07-18 |  | Gabriel San Martín | 411 | BT3 | 1-b | 25-180 mm | Gneis | 411 | AV1 | Variador | - | - | - | - | - | - | - | - | - | - | 130 | - | - | - | - | - | - | - | - | - | - | [18 empty] | 83.36 | 1.351064 | 405.4489 |  | 411 | CV1 | Loro primaria | 65 | 10 (2), 22 (2) y 25 | - | [6 empty] | 25-180 mm | [19 empty] | Nivel 526 / Nivel 538 - Pit Cemento
1641 | 2015-07-21 | 10:30 | David Lopez | 411 | BT1 | 1-b |  | Gneis | 411 | AV1 | Variador | - | - | - | - | - | - | - | - | - | - | 130 | - | - | - | - | - | - | - | - | - | - |  | 100 | 100 | 100 | 100 | 100 | 100 | 100 | 100 | 100 | 100 | 100 | 100 | 100 | 100 | 11 | 0 | Control de % finos - Gneis | 70 | 1.3 | 327.6 |  | - | - | - | - | - | - | [15 empty] | 11 | [10 empty] | Curva de cuello / C VII / Frente alto - Pit Cemento
1642 | 2015-07-21 | 10:30 | David Lopez | 411 | BT2 | 1-b | 0-20 mm | Gneis | 411 | AV1 | Variador | - | - | - | - | - | - | - | - | - | - | 130 | - | - | - | - | - | - | - | - | - | - | [18 empty] | 13.6 | 1.605882 | 78.624 | 19.57% | 411 | CV1 | Loro primaria | 65 | 10 (2), 22 (2) y 25 | - |  | 100 |  |  |  |  | 0-20 mm | [19 empty] | Curva de cuello / C VII / Frente alto - Pit Cemento
1643 | 2015-07-21 | 10:30 | David Lopez | 411 | BT3 | 1-b | 25-180 mm | Gneis | 411 | AV1 | Variador | - | - | - | - | - | - | - | - | - | - | 130 | - | - | - | - | - | - | - | - | - | - | [18 empty] | 66.44 | 1.351064 | 323.1529 |  | 411 | CV1 | Loro primaria | 65 | 10 (2), 22 (2) y 25 | - | [6 empty] | 25-180 mm | [19 empty] | Curva de cuello / C VII / Frente alto - Pit Cemento
1644 | 2015-07-21 |  | Oscar Diaz - Pablo Tabares | 421 | BT1 | 2-3 a |  | Gneis | - | - |  | 421 | AV1 |  | 421 | AV2 |  | - | - | - | - | - | - | 53 | 48 |  | 46 | 22 |  | - | - | - | [18 empty] | 64.94 | 1.36 | 317.94624 |  | 411 | CV1 | Loro primaria | 65 | 10 (2), 22 (4) y 27 | [27 empty] | Curva de cuello / C VII / Frente alto - Pit Cemento
1645 | 2015-07-21 |  | Oscar Diaz - Pablo Tabares | 421 | BT3 | 2-3 a |  | Gneis | - | - |  | 421 | AV1 |  | 421 | AV2 |  | - | - | - | - | - | - | 53 | 48 |  | 46 | 22 |  | - | - | - | [18 empty] | 21.56 | 1.69279 | 131.3876 |  | 421 | CV1 | Banana | 40 (4), 34 goma y 22 goma | 22 | 5 | 100 | [25 empty] | Curva de cuello / C VII / Frente alto - Pit Cemento
1646 | 2015-07-21 |  | Oscar Diaz - Pablo Tabares | 421 | BT6 | 2-3 a | 0-6 mm | Gneis | - | - |  | 421 | AV1 |  | 421 | AV2 |  | - | - | - | - | - | - | 53 | 48 |  | 46 | 22 |  | - | - | - |  | 100 | 100 | 100 | 100 | 100 | 100 | 100 | 100 | 100 | 100 | 100 | 100 | 100 | 100 |  | 0 |  | 8.5 | 1.672323 | 51.1731 | 23.27% | 421 | CV1 | Banana | 40 (4), 34 goma y 22 goma | 22 | 5 |  |  |  | HMG1-03285 | 2015-07-22 | 421-BT6 | 0-6 mm | [19 empty] | Curva de cuello / C VII / Frente alto - Pit Cemento
1647 | 2015-07-21 |  | Oscar Diaz - Pablo Tabares | 421 | BT7 | 2-3 a | 6-19 mm | Gneis | - | - |  | 421 | AV1 |  | 421 | AV2 |  | - | - | - | - | - | - | 53 | 48 |  | 46 | 22 |  | - | - | - |  | 100 | 100 | 100 | 100 | 100 | 100 | 100 | 100 | 100 | 100 | 100 |  |  |  |  | 0 |  | 16.36 | 1.647059 | 97.00518 | 44.11% | 421 | CV2 | Sandvik | 22 y 24 (1) | 5 |  |  | 100 |  | HMG1-03289 | 2015-07-22 | 421-BT7 | 6-19 mm | [19 empty] | Curva de cuello / C VII / Frente alto - Pit Cemento
1648 | 2015-07-21 |  | Oscar Diaz - Pablo Tabares | 421 | BT9 | 2-3 a | 20-38 mm | Gneis | - | - |  | 421 | AV1 |  | 421 | AV2 |  | - | - | - | - | - | - | 53 | 48 |  | 46 | 22 |  | - | - | - |  | 100 | 100 | 100 | 100 | 100 | 100 | 100 | 100 | 100 | 100 | [5 empty] | 0 |  | 12.24 | 1.627686 | 71.72235 | 32.62% | 421 | CV2 | Sandvik | 22 y 24 (1) | 5 |  | 100 |  |  | HMG1-03290 | 2015-07-22 | 421-BT9 | 20-38 mm | [19 empty] | Curva de cuello / C VII / Frente alto - Pit Cemento
1649 | 2015-07-21 |  | Oscar Diaz - Pablo Tabares | 441 | BT1 | 4-b |  | Gneis | - | - |  | - | - | - | - | - | - | 441 | AV2 | Por caida | - | - | - | - | - | - | - | - | - | 32 | 17 | [19 empty] | 11.4 | 1.640502 | 67.32622 |  | - | - | - | - | - | - | [26 empty] | Curva de cuello / C VII / Frente alto - Pit Cemento
1650 | 2015-07-21 |  | Oscar Diaz - Pablo Tabares | 441 | BT3 | 4-b |  | Gneis | - | - |  | - | - | - | - | - | - | 441 | AV2 | Por caida | - | - | - | - | - | - | - | - | - | 32 | 17 | [19 empty] | 5.46 | 1.62623 | 31.96517 |  | 441 | CV1 | Loro | 20 (80) y 22 (16) | 15 | 5 | 100 | [25 empty] | Curva de cuello / C VII / Frente alto - Pit Cemento
1651 | 2015-07-21 |  | Oscar Diaz - Pablo Tabares | 441 | BT4 | 4-b | 12-19 mm | Gneis | - | - |  | - | - | - | - | - | - | 441 | AV2 | Por caida | - | - | - | - | - | - | - | - | - | 32 | 17 |  |  | 100 | 100 | 100 | 100 | 100 | 100 | 100 | 100 | 100 | 100 | 0 | 0 | 0 | 0 | 0 | 0 |  | 5.36 | 1.614022 | 31.14417 | 38% | 441 | CV1 | Loro | 20 (80) y 22(16) | 15 | 5 |  |  | 100 | HMG1-03288 | 2015-07-22 | 441-BT4 | 12-19 mm | [19 empty] | Curva de cuello / C VII / Frente alto - Pit Cemento
1652 | 2015-07-21 |  | Oscar Diaz - Pablo Tabares | 441 | BT5 | 4-b | 6-12 mm | Gneis | - | - |  | - | - | - | - | - | - | 441 | AV2 | Por caida | - | - | - | - | - | - | - | - | - | 32 | 17 |  |  | 100 | 100 | 100 | 100 | 100 | 100 | 100 | 100 | 100 | 100 | 100 | 0 | 0 | 0 | 0 | 0 |  | 4.88 | 1.582443 | 27.80035 | 33.92% | 441 | CV1 | Loro | 20 (80) y 22 (16) | 15 | 5 |  |  | 100 | HMG1-03287 | 2015-07-22 | 441-BT5 | 6-12 mm | [19 empty] | Curva de cuello / C VII / Frente alto - Pit Cemento
1653 | 2015-07-21 |  | Oscar Diaz - Pablo Tabares | 441 | BT6 | 4-b | 0-6 mm | Gneis | - | - |  | - | - | - | - | - | - | 441 | AV2 | Por caida | - | - | - | - | - | - | - | - | - | 32 | 17 |  |  | 100 | 100 | 100 | 100 | 100 | 100 | 100 | 100 | 100 | 100 | 100 | 100 | 100 | 100 | 0 | 0 |  | 3.92 | 1.630921 | 23.01556 | 28.08% | 441 | CV1 | Loro | 20 (80) y 22 (16) | 15 | 5 |  |  | 100 | HMG1-03286 | 2015-07-22 | 441-BT6 | 0-6 mm | [19 empty] | Curva de cuello / C VII / Frente alto - Pit Cemento
1654 | 2015-07-27 | 10:45 | Oscar Diaz | 411 | BT1 | 1-b |  | Gneis | 411 | AV1 | Variador | - | - | - | - | - | - | - | - | - | - | 130 | - | - | - | - | - | - | - | - | - | - |  | 100 | 100 | 100 | 100 | 100 | 100 | 100 | 100 | 100 | 100 | 100 | 100 | 100 | 100 | 12 | 0 | Control de % finos - Gneis | 72.08 | 1.3 | 337.3344 |  | - | - | - | - | - | - | [15 empty] | 12 | [10 empty] | C VIII / Frente alto - Pit Cemento
1655 | 2015-07-27 | 10:45 | Oscar Diaz | 411 | BT2 | 1-b | 0-20 mm | Gneis | 411 | AV1 | Variador | - | - | - | - | - | - | - | - | - | - | 130 | - | - | - | - | - | - | - | - | - | - | [18 empty] | 22.28 | 1.605882 | 128.8046 | 27.37% | 411 | CV1 | Loro primaria | 65 | 10 (2), 22 (2) y 25 | - |  | 100 |  |  |  |  | 0-20 mm | [19 empty] | C VIII / Frente alto - Pit Cemento
1656 | 2015-07-27 | 10:45 | Oscar Diaz | 411 | BT3 | 1-b | 25-180 mm | Gneis | 411 | AV1 | Variador | - | - | - | - | - | - | - | - | - | - | 130 | - | - | - | - | - | - | - | - | - | - | [18 empty] | 70.28 | 1.351064 | 341.83 |  | 411 | CV1 | Loro primaria | 65 | 10 (2), 22 (2) y 25 | - | [6 empty] | 25-180 mm | [19 empty] | C VIII / Frente alto - Pit Cemento
1657 | 2015-07-28 | 4:30 | Juan Nieto - Jesus Ferraris | 421 | BT1 | 2-3 a |  | Gneis | - | - |  | 421 | AV1 | 70 | 421 | AV2 | 40 | - | - | - | - | - | - | 53 | 47 | 170 (1,5) | 46 | 22 | 270 (2,8) | - | - | - | [18 empty] | 61.88 | 1.36 | 302.96448 |  | 411 | CV1 | Loro primaria | 65 | 10 (2), 22 (4) y 27 | [27 empty] | Nivel 526 - Pit Cemento
1658 | 2015-07-28 | 4:30 | Juan Nieto - Jesus Ferraris | 421 | BT3 | 2-3 a |  | Gneis | - | - |  | 421 | AV1 | 70 | 421 | AV2 | 40 | - | - | - | - | - | - | 53 | 47 | 170 (1,5) | 46 | 22 | 270 (2,8) | - | - | - | [18 empty] | 32 | 1.69279 | 195.0094 |  | 421 | CV1 | Banana | 40 (4), 34 goma y 22 goma | 22 | 5 | 100 | [25 empty] | Nivel 526 - Pit Cemento
1659 | 2015-07-28 | 4:30 | Juan Nieto - Jesus Ferraris | 421 | BT6 | 2-3 a | 0-6 mm | Gneis | - | - |  | 421 | AV1 | 70 | 421 | AV2 | 40 | - | - | - | - | - | - | 53 | 47 | 170 (1,5) | 46 | 22 | 270 (2,8) | - | - | - |  | 100 | 100 | 100 | 100 | 100 | 100 | 100 | 100 | 100 | 100 | 100 | 100 | 100 | 100 |  | 0 |  | 12.56 | 1.672323 | 75.61578 | 24.98% | 421 | CV1 | Banana | 40 (4), 34 goma y 22 goma | 22 | 5 |  |  |  | HMG1-03285 | 2015-07-22 | 421-BT6 | 0-6 mm | [19 empty] | Nivel 526 - Pit Cemento
1660 | 2015-07-28 | 4:30 | Juan Nieto - Jesus Ferraris | 421 | BT7 | 2-3 a | 6-19 mm | Gneis | - | - |  | 421 | AV1 | 70 | 421 | AV2 | 40 | - | - | - | - | - | - | 53 | 47 | 170 (1,5) | 46 | 22 | 270 (2,8) | - | - | - |  | 100 | 100 | 100 | 100 | 100 | 100 | 100 | 100 | 100 | 100 | 100 |  |  |  |  | 0 |  | 22.32 | 1.647059 | 132.3445 | 43.73% | 421 | CV2 | Sandvik | 22 y 24 (1) | 5 |  |  | 100 |  | HMG1-03289 | 2015-07-22 | 421-BT7 | 6-19 mm | [19 empty] | Nivel 526 - Pit Cemento
1661 | 2015-07-28 | 4:30 | Juan Nieto - Jesus Ferraris | 421 | BT9 | 2-3 a | 20-38 mm | Gneis | - | - |  | 421 | AV1 | 70 | 421 | AV2 | 40 | - | - | - | - | - | - | 53 | 47 | 170 (1,5) | 46 | 22 | 270 (2,8) | - | - | - |  | 100 | 100 | 100 | 100 | 100 | 100 | 100 | 100 | 100 | 100 | [5 empty] | 0 |  | 16.16 | 1.627686 | 94.69225 | 31.29% | 421 | CV2 | Sandvik | 22 y 24 (1) | 5 |  | 100 |  |  | HMG1-03290 | 2015-07-22 | 421-BT9 | 20-38 mm | [19 empty] | Nivel 526 - Pit Cemento
1662 | 2015-07-28 | 4:30 | Juan Nieto - Jesus Ferraris | 441 | BT1 | 4-b |  | Gneis | - | - |  | - | - | - | - | - | - | 441 | AV2 | Por caida | - | - | - | - | - | - | - | - | - | 32 | 17 | 130 (2,8) | [18 empty] | 12.56 | 1.640502 | 74.17695 |  | - | - | - | - | - | - | [26 empty] | Nivel 526 - Pit Cemento
1663 | 2015-07-28 | 4:30 | Juan Nieto - Jesus Ferraris | 441 | BT3 | 4-b |  | Gneis | - | - |  | - | - | - | - | - | - | 441 | AV2 | Por caida | - | - | - | - | - | - | - | - | - | 32 | 17 | 130 (2,8) | [18 empty] | 6.96 | 1.62623 | 40.74681 |  | 441 | CV1 | Loro | 20 (80) y 22 (16) | 15 | 5 | 100 | [25 empty] | Nivel 526 - Pit Cemento
1664 | 2015-07-28 | 4:30 | Juan Nieto - Jesus Ferraris | 441 | BT4 | 4-b | 12-19 mm | Gneis | - | - |  | - | - | - | - | - | - | 441 | AV2 | Por caida | - | - | - | - | - | - | - | - | - | 32 | 17 | 130 (2,8) |  | 100 | 100 | 100 | 100 | 100 | 100 | 100 | 100 | 100 | 100 | 0 | 0 | 0 | 0 | 0 | 0 |  | 6.16 | 1.614022 | 35.79255 | 42.94% | 441 | CV1 | Loro | 20 (80) y 22(16) | 15 | 5 |  |  | 100 | HMG1-03288 | 2015-07-22 | 441-BT4 | 12-19 mm | [19 empty] | Nivel 526 - Pit Cemento
1665 | 2015-07-28 | 4:30 | Juan Nieto - Jesus Ferraris | 441 | BT5 | 4-b | 6-12 mm | Gneis | - | - |  | - | - | - | - | - | - | 441 | AV2 | Por caida | - | - | - | - | - | - | - | - | - | 32 | 17 | 130 (2,8) |  | 100 | 100 | 100 | 100 | 100 | 100 | 100 | 100 | 100 | 100 | 100 | 0 | 0 | 0 | 0 | 0 |  | 4.72 | 1.582443 | 26.88887 | 32.26% | 441 | CV1 | Loro | 20 (80) y 22 (16) | 15 | 5 |  |  | 100 | HMG1-03287 | 2015-07-22 | 441-BT5 | 6-12 mm | [19 empty] | Nivel 526 - Pit Cemento
1666 | 2015-07-28 | 4:30 | Juan Nieto - Jesus Ferraris | 441 | BT6 | 4-b | 0-6 mm | Gneis | - | - |  | - | - | - | - | - | - | 441 | AV2 | Por caida | - | - | - | - | - | - | - | - | - | 32 | 17 | 130 (2,8) |  | 100 | 100 | 100 | 100 | 100 | 100 | 100 | 100 | 100 | 100 | 100 | 100 | 100 | 100 | 0 | 0 |  | 3.52 | 1.630921 | 20.66703 | 24.8% | 441 | CV1 | Loro | 20 (80) y 22 (16) | 15 | 5 |  |  | 100 | HMG1-03286 | 2015-07-22 | 441-BT6 | 0-6 mm | [19 empty] | Nivel 526 - Pit Cemento
1667 | 2015-08-06 | 10:30 | Juan Nieto | 411 | BT1 | 1-b |  | Gneis | 411 | AV1 | Variador | - | - | - | - | - | - | - | - | - | - | 130 | - | - | - | - | - | - | - | - | - | - |  | 100 | 100 | 100 | 100 | 100 | 100 | 100 | 100 | 100 | 100 | 100 | 100 | 100 | 100 | 11 | 0 | Control de % finos - Gneis | 64.56 | 1.3 | 302.1408 |  | - | - | - | - | - | - | [15 empty] | 11 | [10 empty] | Nivel 572 - Pit Cemento
1668 | 2015-08-06 | 10:30 | Juan Nieto | 411 | BT2 | 1-b | 0-20 mm | Gneis | 411 | AV1 | Variador | - | - | - | - | - | - | - | - | - | - | 130 | - | - | - | - | - | - | - | - | - | - | [18 empty] | 12.04 | 1.605882 | 69.60536 | 19.07% | 411 | CV1 | Metso | 63 goma | 25 goma | - |  | 100 |  |  |  |  | 0-20 mm | [19 empty] | Nivel 572 - Pit Cemento
1669 | 2015-08-06 | 10:30 | Juan Nieto | 411 | BT3 | 1-b | 25-180 mm | Gneis | 411 | AV1 | Variador | - | - | - | - | - | - | - | - | - | - | 130 | - | - | - | - | - | - | - | - | - | - | [18 empty] | 60.72 | 1.351064 | 295.3317 |  | 411 | CV1 | Metso | 63 goma | 25 goma | - | [6 empty] | 25-180 mm | [19 empty] | Nivel 572 - Pit Cemento
1670 | 2015-08-13 | 13:30 | San Martin | 411 | BT1 | 1-b |  | Gneis | 411 | AV1 | Variador | - | - | - | - | - | - | - | - | - | - | 130 | - | - | - | - | - | - | - | - | - | - |  | 100 | 100 | 100 | 100 | 100 | 100 | 100 | 100 | 100 | 100 | 100 | 100 | 100 | 100 | 6 | 0 | Control de % finos - Gneis | 62.36 | 1.3 | 291.8448 |  | - | - | - | - | - | - | [15 empty] | 6 | [10 empty] | Nivel 572 / 548 - Pit Cemento
1671 | 2015-08-13 | 13:30 | San Martin | 411 | BT2 | 1-b | 0-20 mm | Gneis | 411 | AV1 | Variador | - | - | - | - | - | - | - | - | - | - | 130 | - | - | - | - | - | - | - | - | - | - | [18 empty] | 9.68 | 1.605882 | 55.96179 | 17.47% | 411 | CV1 | Metso | 63 goma | 25 goma | - |  | 100 |  |  |  |  | 0-20 mm | [19 empty] | Nivel 572 / 548 - Pit Cemento
1672 | 2015-08-13 | 13:30 | San Martin | 411 | BT3 | 1-b | 25-180 mm | Gneis | 411 | AV1 | Variador | - | - | - | - | - | - | - | - | - | - | 130 | - | - | - | - | - | - | - | - | - | - | [18 empty] | 54.36 | 1.351064 | 264.3978 |  | 411 | CV1 | Metso | 63 goma | 25 goma | - | [6 empty] | 25-180 mm | [19 empty] | Nivel 572 / 548 - Pit Cemento
1673 | 2015-08-13 | 14:00 | Oscar Diaz - Jorge Corvalan | 421 | BT1 | 2-3 a |  | Gneis | - | - |  | 421 | AV1 | 45 | 421 | AV2 | 45 | - | - | - | - | - | - | 53 | 48 | 150 (1,5) | 46 | 23 | 240 (3) | - | - | - | [17 empty] | Corresponde a la semana 03-08 al 07-08 | 63.26 | 1.36 | 309.72096 |  | 411 | CV1 | Loro primaria | 65 | 10 (2), 22 (4) y 27 | [27 empty] | Nivel 572 / 548 - Pit Cemento
1674 | 2015-08-13 | 14:00 | Oscar Diaz - Jorge Corvalan | 421 | BT3 | 2-3 a |  | Gneis | - | - |  | 421 | AV1 | 45 | 421 | AV2 | 45 | - | - | - | - | - | - | 53 | 48 | 150 (1,5) | 46 | 23 | 240 (3) | - | - | - | [17 empty] | Corresponde a la semana 03-08 al 07-08 | 34.1 | 1.69279 | 207.8069 |  | 421 | CV1 | Banana | 40 (4), 34 goma y 22 goma | 22 | 5 | 100 | [25 empty] | Nivel 572 / 548 - Pit Cemento
1675 | 2015-08-13 | 14:00 | Oscar Diaz - Jorge Corvalan | 421 | BT6 | 2-3 a | 0-6 mm | Gneis | - | - |  | 421 | AV1 | 45 | 421 | AV2 | 45 | - | - | - | - | - | - | 53 | 48 | 150 (1,5) | 46 | 23 | 240 (3) | - | - | - |  | 100 | 100 | 100 | 100 | 100 | 100 | 100 | 100 | 100 | 100 | 100 | 100 | 100 | 100 |  | 0 | Corresponde a la semana 03-08 al 07-08 | 9.44 | 1.672323 | 56.83224 | 21.84% | 421 | CV1 | Banana | 40 (4), 34 goma y 22 goma | 22 | 5 |  |  |  | HMG1-03326 | 2015-08-13 | 421-BT6 | 0-6 mm | [19 empty] | Nivel 572 / 548 - Pit Cemento
1676 | 2015-08-13 | 14:00 | Oscar Diaz - Jorge Corvalan | 421 | BT7 | 2-3 a | 6-19 mm | Gneis | - | - |  | 421 | AV1 | 45 | 421 | AV2 | 45 | - | - | - | - | - | - | 53 | 48 | 150 (1,5) | 46 | 23 | 240 (3) | - | - | - |  | 100 | 100 | 100 | 100 | 100 | 100 | 100 | 100 | 100 | 100 | 100 |  |  |  |  | 0 | Corresponde a la semana 03-08 al 07-08 | 16.8 | 1.647059 | 99.61412 | 38.29% | 421 | CV2 | Sandvik | 22 y 24 (1) | 5 |  |  | 100 |  | HMG1-03327 | 2015-08-13 | 421-BT7 | 6-19 mm | [19 empty] | Nivel 572 / 548 - Pit Cemento
1677 | 2015-08-13 | 14:00 | Oscar Diaz - Jorge Corvalan | 421 | BT9 | 2-3 a | 20-38 mm | Gneis | - | - |  | 421 | AV1 | 45 | 421 | AV2 | 45 | - | - | - | - | - | - | 53 | 48 | 150 (1,5) | 46 | 23 | 240 (3) | - | - | - |  | 100 | 100 | 100 | 100 | 100 | 100 | 100 | 100 | 100 | 100 | [5 empty] | 0 | Corresponde a la semana 03-08 al 07-08 | 17.7 | 1.627686 | 103.7161 | 39.87% | 421 | CV2 | Sandvik | 22 y 24 (1) | 5 |  | 100 |  |  | HMG1-03328 | 2015-08-13 | 421-BT9 | 20-38 mm | [19 empty] | Nivel 572 / 548 - Pit Cemento
1678 | 2015-08-14 | 14:30 | Oscar Diaz - Jorge Corvalan | 441 | BT1 | 4-b |  | Gneis | - | - |  | - | - | - | - | - | - | 441 | AV2 | Por caida | - | - | - | - | - | - | - | - | - | 32 | 17 | 130 (2,8) | [17 empty] | Corresponde a la semana 03-08 al 07-08 | 12.46 | 1.640502 | 73.58637 |  | - | - | - | - | - | - | [26 empty] | Nivel 572 / 558 C - Pit Cemento
1679 | 2015-08-14 | 14:30 | Oscar Diaz - Jorge Corvalan | 441 | BT3 | 4-b |  | Gneis | - | - |  | - | - | - | - | - | - | 441 | AV2 | Por caida | - | - | - | - | - | - | - | - | - | 32 | 17 | 130 (2,8) | [17 empty] | Corresponde a la semana 03-08 al 07-08 | 2.28 | 1.62623 | 13.34809 |  | 441 | CV1 | Loro | 20 (80) y 22 (16) | 15 | 5 | 100 | [25 empty] | Nivel 572 / 558 C - Pit Cemento
1680 | 2015-08-14 | 14:30 | Oscar Diaz - Jorge Corvalan | 441 | BT4 | 4-b | 12-19 mm | Gneis | - | - |  | - | - | - | - | - | - | 441 | AV2 | Por caida | - | - | - | - | - | - | - | - | - | 32 | 17 | 130 (2,8) |  | 100 | 100 | 100 | 100 | 100 | 100 | 100 | 100 | 100 | 100 | 0 | 0 | 0 | 0 | 0 | 0 | Corresponde a la semana 03-08 al 07-08 | 4.16 | 1.614022 | 24.17159 | 32.38% | 441 | CV1 | Loro | 20 (80) y 22(16) | 15 | 5 |  |  | 100 | HMG1-03331 | 2015-08-14 | 441-BT4 | 12-19 mm | [19 empty] | Nivel 572 / 558 C - Pit Cemento
1681 | 2015-08-14 | 14:30 | Oscar Diaz - Jorge Corvalan | 441 | BT5 | 4-b | 6-12 mm | Gneis | - | - |  | - | - | - | - | - | - | 441 | AV2 | Por caida | - | - | - | - | - | - | - | - | - | 32 | 17 | 130 (2,8) |  | 100 | 100 | 100 | 100 | 100 | 100 | 100 | 100 | 100 | 100 | 100 | 0 | 0 | 0 | 0 | 0 | Corresponde a la semana 03-08 al 07-08 | 5.056 | 1.582443 | 28.80299 | 38.59% | 441 | CV1 | Loro | 20 (80) y 22 (16) | 15 | 5 |  |  | 100 | HMG1-03330 | 2015-08-14 | 441-BT5 | 6-12 mm | [19 empty] | Nivel 572 / 558 C - Pit Cemento
1682 | 2015-08-14 | 14:30 | Oscar Diaz - Jorge Corvalan | 441 | BT6 | 4-b | 0-6 mm | Gneis | - | - |  | - | - | - | - | - | - | 441 | AV2 | Por caida | - | - | - | - | - | - | - | - | - | 32 | 17 | 130 (2,8) |  | 100 | 100 | 100 | 100 | 100 | 100 | 100 | 100 | 100 | 100 | 100 | 100 | 100 | 100 | 0 | 0 | Corresponde a la semana 03-08 al 07-08 | 3.69 | 1.630921 | 21.66515 | 29.03% | 441 | CV1 | Loro | 20 (80) y 22 (16) | 15 | 5 |  |  | 100 | HMG1-03329 | 2015-08-14 | 441-BT6 | 0-6 mm | [19 empty] | Nivel 572 / 558 C - Pit Cemento
1683 | 2015-08-14 | 14:00 | Oscar Diaz - Jorge Corvalan | 421 | BT1 | 2-3 a |  | Gneis | - | - |  | 421 | AV1 | 45 | 421 | AV2 | 45 | - | - | - | - | - | - | 53 | 48 | 150 (1,3) | 46 | 23 | 250 (3,1) | - | - | - | [18 empty] | 62.92 | 1.36 | 308.05632 |  | 411 | CV1 | Loro primaria | 65 | 10 (2), 22 (4) y 27 | [27 empty] | Nivel 572 / 558 C - Pit Cemento
1684 | 2015-08-14 | 14:00 | Oscar Diaz - Jorge Corvalan | 421 | BT3 | 2-3 a |  | Gneis | - | - |  | 421 | AV1 | 45 | 421 | AV2 | 45 | - | - | - | - | - | - | 53 | 48 | 150 (1,3) | 46 | 23 | 250 (3,1) | - | - | - | [18 empty] | 39.8 | 1.69279 | 242.5429 |  | 421 | CV1 | Banana | 40 (4), 34 goma y 22 goma | 22 | 5 | 100 | [25 empty] | Nivel 572 / 558 C - Pit Cemento
1685 | 2015-08-14 | 14:00 | Oscar Diaz - Jorge Corvalan | 421 | BT6 | 2-3 a | 0-6 mm | Gneis | - | - |  | 421 | AV1 | 45 | 421 | AV2 | 45 | - | - | - | - | - | - | 53 | 48 | 150 (1,3) | 46 | 23 | 250 (3,1) | - | - | - |  | 100 | 100 | 100 | 100 | 100 | 100 | 100 | 100 | 100 | 100 | 100 | 100 | 100 | 100 |  | 0 |  | 8.74 | 1.672323 | 52.61799 | 20.64% | 421 | CV1 | Banana | 40 (4), 34 goma y 22 goma | 22 | 5 |  |  |  | HMG1-03332 | 2015-08-13 | 421-BT6 | 0-6 mm | [19 empty] | Nivel 572 / 558 C - Pit Cemento
1686 | 2015-08-14 | 14:00 | Oscar Diaz - Jorge Corvalan | 421 | BT7 | 2-3 a | 6-19 mm | Gneis | - | - |  | 421 | AV1 | 45 | 421 | AV2 | 45 | - | - | - | - | - | - | 53 | 48 | 150 (1,3) | 46 | 23 | 250 (3,1) | - | - | - |  | 100 | 100 | 100 | 100 | 100 | 100 | 100 | 100 | 100 | 100 | 100 |  |  |  |  | 0 |  | 16.64 | 1.647059 | 98.66541 | 38.71% | 421 | CV2 | Sandvik | 22 y 24 (1) | 5 |  |  | 100 |  | HMG1-03333 | 2015-08-13 | 421-BT7 | 6-19 mm | [11 empty] | 21 | [7 empty] | Nivel 572 / 558 C - Pit Cemento
1687 | 2015-08-14 | 14:00 | Oscar Diaz - Jorge Corvalan | 421 | BT9 | 2-3 a | 20-38 mm | Gneis | - | - |  | 421 | AV1 | 45 | 421 | AV2 | 45 | - | - | - | - | - | - | 53 | 48 | 150 (1,3) | 46 | 23 | 250 (3,1) | - | - | - |  | 100 | 100 | 100 | 100 | 100 | 100 | 100 | 100 | 100 | 100 | [5 empty] | 0 |  | 17.68 | 1.627686 | 103.599 | 40.65% | 421 | CV2 | Sandvik | 22 y 24 (1) | 5 |  | 100 |  |  | HMG1-03334 | 2015-08-13 | 421-BT9 | 20-38 mm | [19 empty] | Nivel 572 / 558 C - Pit Cemento
1688 | 2015-08-21 | 12:00 | Juan Nieto - David Lopez | 421 | BT1 | 2-3 a |  | Gneis | - | - |  | 421 | AV1 | - | 421 | AV2 | 75 | - | - | - | - | - | - | 53 | 48 | 200 (1,8) | 46 | 23 | 260 (3,2) | - | - | - | [17 empty] | Alimentando con pala mecanica | 64.18 | 1.36 | 314.22528 |  | 411 | CV1 | Loro primaria | 65 | 10 (2), 22 (4) y 27 | [27 empty] | Nivel 572 - Pit Cemento
1689 | 2015-08-21 | 12:00 | Juan Nieto - David Lopez | 421 | BT3 | 2-3 a |  | Gneis | - | - |  | 421 | AV1 | - | 421 | AV2 | 75 | - | - | - | - | - | - | 53 | 48 | 200 (1,8) | 46 | 23 | 260 (3,2) | - | - | - | [17 empty] | Alimentando con pala mecanica | 37.14 | 1.69279 | 226.3328 |  | 421 | CV1 | Banana | 40 (4), 34 goma y 22 goma | 22 | 5 | 100 | [25 empty] | Nivel 572 - Pit Cemento
1690 | 2015-08-21 | 12:00 | Juan Nieto - David Lopez | 421 | BT6 | 2-3 a | 0-6 mm | Gneis | - | - |  | 421 | AV1 | - | 421 | AV2 | 75 | - | - | - | - | - | - | 53 | 48 | 200 (1,8) | 46 | 23 | 260 (3,2) | - | - | - |  | 100 | 100 | 100 | 100 | 100 | 100 | 100 | 100 | 100 | 100 | 100 | 100 | 100 | 100 |  | 0 | Alimentando con pala mecanica | 14.56 | 1.672323 | 87.65651 | 26.25% | 421 | CV1 | Banana | 40 (4), 34 goma y 22 goma | 22 | 5 |  |  |  | HMG1-03341 | 2015-08-21 | 421-BT6 | 0-6 mm | [19 empty] | Nivel 572 - Pit Cemento
1691 | 2015-08-21 | 12:00 | Juan Nieto - David Lopez | 421 | BT7 | 2-3 a | 6-19 mm | Gneis | - | - |  | 421 | AV1 | - | 421 | AV2 | 75 | - | - | - | - | - | - | 53 | 48 | 200 (1,8) | 46 | 23 | 260 (3,2) | - | - | - |  | 100 | 100 | 100 | 100 | 100 | 100 | 100 | 100 | 100 | 100 | 100 |  |  |  |  | 0 | Alimentando con pala mecanica | 20.94 | 1.647059 | 124.1619 | 37.18% | 421 | CV2 | Sandvik | 22 y 24 (1) | 5 |  |  | 100 |  | HMG1-03342 | 2015-08-21 | 421-BT7 | 6-19 mm | [19 empty] | Nivel 572 - Pit Cemento
1692 | 2015-08-21 | 12:00 | Juan Nieto - David Lopez | 421 | BT9 | 2-3 a | 20-38 mm | Gneis | - | - |  | 421 | AV1 | - | 421 | AV2 | 75 | - | - | - | - | - | - | 53 | 48 | 200 (1,8) | 46 | 23 | 260 (3,2) | - | - | - |  | 100 | 100 | 100 | 100 | 100 | 100 | 100 | 100 | 100 | 100 | [5 empty] | 0 | Alimentando con pala mecanica | 20.84 | 1.627686 | 122.1155 | 36.57% | 421 | CV2 | Sandvik | 22 y 24 (1) | 5 |  | 100 |  |  | HMG1-03343 | 2015-08-21 | 421-BT9 | 20-38 mm | [19 empty] | Nivel 572 - Pit Cemento
1693 | 2015-08-24 | 14:00 | San Martin - Hugo Gonzalez | 421 | BT1 | 2-3 a |  | Gneis | - | - |  | 421 | AV1 | 45 | 421 | AV2 | 45 | - | - | - | - | - | - | 53 | 48 | 150 (1,2) | 46 | 23 | 220 (2,8) | - | - | - | [18 empty] | 65.62 | 1.36 | 321.27552 |  | 411 | CV1 | Loro primaria | 65 | 10 (2), 22 (4) y 27 | [27 empty] | Nivel 572 / 558 S / 548 - Pit Cemento
1694 | 2015-08-24 | 14:00 | San Martin - Hugo Gonzalez | 421 | BT3 | 2-3 a |  | Gneis | - | - |  | 421 | AV1 | 45 | 421 | AV2 | 45 | - | - | - | - | - | - | 53 | 48 | 150 (1,2) | 46 | 23 | 220 (2,8) | - | - | - | [18 empty] | 37.86 | 1.69279 | 230.7205 |  | 421 | CV1 | Banana | 40 (4), 34 goma y 22 goma | 22 | 5 | 100 | [25 empty] | Nivel 572 / 558 S / 548 - Pit Cemento
1695 | 2015-08-24 | 14:00 | San Martin - Hugo Gonzalez | 421 | BT6 | 2-3 a | 0-6 mm | Gneis | - | - |  | 421 | AV1 | 45 | 421 | AV2 | 45 | - | - | - | - | - | - | 53 | 48 | 150 (1,2) | 46 | 23 | 220 (2,8) | - | - | - |  | 100 | 100 | 100 | 100 | 100 | 100 | 100 | 100 | 100 | 100 | 100 | 100 | 100 | 100 |  | 0 |  | 7.44 | 1.672323 | 44.79151 | 19.38% | 421 | CV1 | Banana | 40 (4), 34 goma y 22 goma | 22 | 5 |  |  |  | HMG1-03344 | 2015-09-07 | 421-BT6 | 0-6 mm | [19 empty] | Nivel 572 / 558 S / 548 - Pit Cemento
1696 | 2015-08-24 | 14:00 | San Martin - Hugo Gonzalez | 421 | BT7 | 2-3 a | 6-19 mm | Gneis | - | - |  | 421 | AV1 | 45 | 421 | AV2 | 45 | - | - | - | - | - | - | 53 | 48 | 150 (1,2) | 46 | 23 | 220 (2,8) | - | - | - |  | 100 | 100 | 100 | 100 | 100 | 100 | 100 | 100 | 100 | 100 | 100 |  |  |  |  | 0 |  | 14.72 | 1.647059 | 87.28094 | 37.77% | 421 | CV2 | Sandvik | 22 y 24 (1) | 5 |  |  | 100 |  | HMG1-03345 | 2015-09-07 | 421-BT7 | 6-19 mm | [19 empty] | Nivel 572 / 558 S / 548 - Pit Cemento
1697 | 2015-08-24 | 14:00 | San Martin - Hugo Gonzalez | 421 | BT9 | 2-3 a | 20-38 mm | Gneis | - | - |  | 421 | AV1 | 45 | 421 | AV2 | 45 | - | - | - | - | - | - | 53 | 48 | 150 (1,2) | 46 | 23 | 220 (2,8) | - | - | - |  | 100 | 100 | 100 | 100 | 100 | 100 | 100 | 100 | 100 | 100 | [5 empty] | 0 |  | 16.9 | 1.627686 | 99.02841 | 42.85% | 421 | CV2 | Sandvik | 22 y 24 (1) | 5 |  | 100 |  |  | HMG1-03346 | 2015-09-07 | 421-BT9 | 20-38 mm | [19 empty] | Nivel 572 / 558 S / 548 - Pit Cemento
1698 | 2015-08-24 |  | Juan Nieto | 411 | BT1 | 1-b |  | Gneis | 411 | AV1 | Variador | - | - | - | - | - | - | - | - | - | - | 130 | - | - | - | - | - | - | - | - | - | - |  | 100 | 100 | 100 | 100 | 100 | 100 | 100 | 100 | 100 | 100 | 100 | 100 | 100 | 100 | 9 | 0 | Control de % finos - Gneis | 53.76 | 1.3 | 251.5968 |  | - | - | - | - | - | - | [15 empty] | 9 | [10 empty] | Nivel 572 / 558 S / 548 - Pit Cemento
1699 | 2015-08-24 |  | Juan Nieto | 411 | BT2 | 1-b | 0-20 mm | Gneis | 411 | AV1 | Variador | - | - | - | - | - | - | - | - | - | - | 130 | - | - | - | - | - | - | - | - | - | - | [18 empty] | 6.8 | 1.605882 | 39.312 | 9.861% | 411 | CV1 | Metso | 63 goma | 25 goma | - |  | 100 |  |  |  |  | 0-20 mm | [19 empty] | Nivel 572 / 558 S / 548 - Pit Cemento
1700 | 2015-08-24 |  | Juan Nieto | 411 | BT3 | 1-b | 25-180 mm | Gneis | 411 | AV1 | Variador | - | - | - | - | - | - | - | - | - | - | 130 | - | - | - | - | - | - | - | - | - | - | [18 empty] | 73.88 | 1.351064 | 359.3397 |  | 411 | CV1 | Metso | 63 goma | 25 goma | - | [6 empty] | 25-180 mm | [19 empty] | Nivel 572 / 558 S / 548 - Pit Cemento
1701 | 2015-08-25 | 15:00 | San Martin - Hugo Gonzalez | 441 | BT1 | 4-b |  | Gneis | - | - |  | - | - | - | - | - | - | 441 | AV2 | Por caida | - | - | - | - | - | - | - | - | - | 32 | - | - | [18 empty] | 9.84 | 1.640502 | 58.11316 |  | - | - | - | - | - | - | [26 empty] | Nivel 548 / 588 / 558 S / 558 C / 572 - Pit Cemento
1702 | 2015-08-25 | 15:00 | San Martin - Hugo Gonzalez | 441 | BT3 | 4-b |  | Gneis | - | - |  | - | - | - | - | - | - | 441 | AV2 | Por caida | - | - | - | - | - | - | - | - | - | 32 | - | - | [18 empty] | 2.94 | 1.62623 | 17.21201 |  | 441 | CV1 | Loro | 20 (80) y 22 (16) | 15 | 5 | 100 | [25 empty] | Nivel 548 / 588 / 558 S / 558 C / 572 - Pit Cemento
1703 | 2015-08-25 | 15:00 | San Martin - Hugo Gonzalez | 441 | BT4 | 4-b | 12-19 mm | Gneis | - | - |  | - | - | - | - | - | - | 441 | AV2 | Por caida | - | - | - | - | - | - | - | - | - | 32 | - | - |  | 100 | 100 | 100 | 100 | 100 | 100 | 100 | 100 | 100 | 100 | 0 | 0 | 0 | 0 | 0 | 0 |  | 3.74 | 1.614022 | 21.73119 | 38.72% | 441 | CV1 | Loro | 20 (80) y 22(16) | 15 | 5 |  |  | 100 | HMG1-03349 | 2015-08-25 | 441-BT4 | 12-19 mm | [19 empty] | Nivel 548 / 588 / 558 S / 558 C / 572 - Pit Cemento
1704 | 2015-08-25 | 15:00 | San Martin - Hugo Gonzalez | 441 | BT5 | 4-b | 6-12 mm | Gneis | - | - |  | - | - | - | - | - | - | 441 | AV2 | Por caida | - | - | - | - | - | - | - | - | - | 32 | - | - |  | 100 | 100 | 100 | 100 | 100 | 100 | 100 | 100 | 100 | 100 | 100 | 0 | 0 | 0 | 0 | 0 |  | 3.48 | 1.582443 | 19.82484 | 35.33% | 441 | CV1 | Loro | 20 (80) y 22 (16) | 15 | 5 |  |  | 100 | HMG1-03348 | 2015-08-25 | 441-BT5 | 6-12 mm | [19 empty] | Nivel 548 / 588 / 558 S / 558 C / 572 - Pit Cemento
1705 | 2015-08-25 | 15:00 | San Martin - Hugo Gonzalez | 441 | BT6 | 4-b | 0-6 mm | Gneis | - | - |  | - | - | - | - | - | - | 441 | AV2 | Por caida | - | - | - | - | - | - | - | - | - | 32 | - | - |  | 100 | 100 | 100 | 100 | 100 | 100 | 100 | 100 | 100 | 100 | 100 | 100 | 100 | 100 | 0 | 0 |  | 2.48 | 1.630921 | 14.56086 | 25.95% | 441 | CV1 | Loro | 20 (80) y 22 (16) | 15 | 5 |  |  | 100 | HMG1-03347 | 2015-08-25 | 441-BT6 | 0-6 mm | [19 empty] | Nivel 548 / 588 / 558 S / 558 C / 572 - Pit Cemento
1706 | 2015-09-07 | 12:00 | Pablo Tabares | 411 | BT1 | 1-b |  | Gneis | 411 | AV1 | Variador | - | - | - | - | - | - | - | - | - | - | 130 | - | - | - | - | - | - | - | - | - | - |  | 100 | 100 | 100 | 100 | 100 | 100 | 100 | 100 | 100 | 100 | 100 | 100 | 100 | 100 | 17 | 0 | Control de % finos - Gneis | 90.12 | 1.3 | 421.7616 |  | - | - | - | - | - | - | [15 empty] | 17 | [10 empty] | Nivel 558 S / Nivel 558 C - Pit Cemento
1707 | 2015-09-07 | 12:00 | Pablo Tabares | 411 | BT2 | 1-b | 0-20 mm | Gneis | 411 | AV1 | Variador | - | - | - | - | - | - | - | - | - | - | 130 | - | - | - | - | - | - | - | - | - | - | [18 empty] | 22.62 | 1.605882 | 130.7702 | 21.77% | 411 | CV1 | Metso | 63 goma | 25 goma | - |  | 100 |  |  |  |  | 0-20 mm | [19 empty] | Nivel 558 S / Nivel 558 C - Pit Cemento
1708 | 2015-09-07 | 12:00 | Pablo Tabares | 411 | BT3 | 1-b | 25-180 mm | Gneis | 411 | AV1 | Variador | - | - | - | - | - | - | - | - | - | - | 130 | - | - | - | - | - | - | - | - | - | - | [18 empty] | 96.6 | 1.351064 | 469.846 |  | 411 | CV1 | Metso | 63 goma | 25 goma | - | [6 empty] | 25-180 mm | [19 empty] | Nivel 558 S / Nivel 558 C - Pit Cemento
1709 | 2015-09-07 | 2:00 | David Lopez - Jesus Ferraris | 421 | BT1 | 2-3 a |  | Gneis | - | - |  | 421 | AV1 | 70 | 421 | AV2 | 35 | - | - | - | - | - | - | 53 | 50 | 130 (1,2) | 46 | 23 | 230 (2,8) | - | - | - | [18 empty] | 70.68 | 1.36 | 346.04928 |  | 411 | CV1 | Loro primaria | 65 | 10 (2), 22 (4) y 27 | [27 empty] | Nivel 558 S / Nivel 558 C - Pit Cemento
1710 | 2015-09-07 | 2:00 | David Lopez - Jesus Ferraris | 421 | BT3 | 2-3 a |  | Gneis | - | - |  | 421 | AV1 | 70 | 421 | AV2 | 35 | - | - | - | - | - | - | 53 | 50 | 130 (1,2) | 46 | 23 | 230 (2,8) | - | - | - | [18 empty] | 33.04 | 1.69279 | 201.3472 |  | 421 | CV1 | Banana | 40 (4), 34 goma y 22 goma | 22 | 5 | 100 | [25 empty] | Nivel 558 S / Nivel 558 C - Pit Cemento
1711 | 2015-09-07 | 2:00 | David Lopez - Jesus Ferraris | 421 | BT6 | 2-3 a | 0-6 mm | Gneis | - | - |  | 421 | AV1 | 70 | 421 | AV2 | 35 | - | - | - | - | - | - | 53 | 50 | 130 (1,2) | 46 | 23 | 230 (2,8) | - | - | - |  | 100 | 100 | 100 | 100 | 100 | 100 | 100 | 100 | 100 | 100 | 100 | 100 | 100 | 100 |  | 0 |  | 9.76 | 1.672323 | 58.75876 | 18.01% | 421 | CV1 | Banana | 40 (4), 34 goma y 22 goma | 22 | 5 |  |  |  | HMG1-03376 | 2015-09-07 | 421-BT6 | 0-6 mm | [19 empty] | Nivel 558 S / Nivel 558 C - Pit Cemento
1712 | 2015-09-07 | 2:00 | David Lopez - Jesus Ferraris | 421 | BT7 | 2-3 a | 6-19 mm | Gneis | - | - |  | 421 | AV1 | 70 | 421 | AV2 | 35 | - | - | - | - | - | - | 53 | 50 | 130 (1,2) | 46 | 23 | 230 (2,8) | - | - | - |  | 100 | 100 | 100 | 100 | 100 | 100 | 100 | 100 | 100 | 100 | 100 |  |  |  |  | 0 | Cambio en paños de 24 mm y 22 mm piso completo. Buzón OK | 19.76 | 1.647059 | 117.1652 | 35.92% | 421 | CV2 | Sandvik | 22 y 24 (1) | 5 |  |  | 100 |  | HMG1-03377 | 2015-09-07 | 421-BT7 | 6-19 mm | [19 empty] | Nivel 558 S / Nivel 558 C - Pit Cemento
1713 | 2015-09-07 | 2:00 | David Lopez - Jesus Ferraris | 421 | BT9 | 2-3 a | 20-38 mm | Gneis | - | - |  | 421 | AV1 | 70 | 421 | AV2 | 35 | - | - | - | - | - | - | 53 | 50 | 130 (1,2) | 46 | 23 | 230 (2,8) | - | - | - |  | 100 | 100 | 100 | 100 | 100 | 100 | 100 | 100 | 100 | 100 | [5 empty] | 0 |  | 25.64 | 1.627686 | 150.2419 | 46.06% | 421 | CV2 | Sandvik | 22 y 24 (1) | 5 |  | 100 |  |  | HMG1-03378 | 2015-09-07 | 421-BT9 | 20-38 mm | [19 empty] | Nivel 558 S / Nivel 558 C - Pit Cemento
1714 | 2015-09-07 | 2:00 | David Lopez - Jesus Ferraris | 441 | BT1 | 4-c |  | Gneis | - | - |  | - | - | - | - | - | - | 441 | AV2 | Por caida | - | - | - | - | - | - | - | - | - | 32 | - | - | [18 empty] | 15.8 | 1.640502 | 93.31177 |  | - | - | - | - | - | - | [26 empty] | Nivel 558 S / Nivel 558 C - Pit Cemento
1715 | 2015-09-07 | 2:00 | David Lopez - Jesus Ferraris | 441 | BT3 | 4-c |  | Gneis | - | - |  | - | - | - | - | - | - | 441 | AV2 | Por caida | - | - | - | - | - | - | - | - | - | 32 | - | - | [18 empty] | 3.2 | 1.62623 | 18.73416 |  | 441 | CV1 | Loro | 20 (80) y 22 (16) | 15 | 5 | 100 | [25 empty] | Nivel 558 S / Nivel 558 C - Pit Cemento
1716 | 2015-09-07 | 2:00 | David Lopez - Jesus Ferraris | 441 | BT4 | 4-c | 6-19 mm | Gneis | - | - |  | - | - | - | - | - | - | 441 | AV2 | Por caida | - | - | - | - | - | - | - | - | - | 32 | - | - |  | 100 | 100 | 100 | 100 | 100 | 100 | 100 | 100 | 100 | 100 | 100 | 100 | [5 empty] | 9.48 | 1.614022 | 55.08334 | 72.27% | 441 | CV1 | Loro | 20 (80) y 22 (16) | 15 | 5 |  |  | 100 | HMG1-03380 | 2015-09-07 | 441-BT4 | 6-19 mm | [19 empty] | Nivel 558 S / Nivel 558 C - Pit Cemento
1717 | 2015-09-07 | 2:00 | David Lopez - Jesus Ferraris | 441 | BT6 | 4-c | 0-6 mm | Gneis | - | - |  | - | - | - | - | - | - | 441 | AV2 | Por caida | - | - | - | - | - | - | - | - | - | 32 | - | - |  | 100 | 100 | 100 | 100 | 100 | 100 | 100 | 100 | 100 | 100 | 100 | 100 | 100 | 100 |  | 0 |  | 3.6 | 1.630921 | 21.13674 | 27.73% | 441 | CV1 | Loro | 20 (80) y 22 (16) | 15 | 5 |  |  | 100 | HMG1-03379 | 2015-09-07 | 441-BT6 | 0-6 mm | [19 empty] | Nivel 558 S / Nivel 558 C - Pit Cemento
1718 | 2015-09-10 |  | David Lopez - Jesus Ferraris | 421 | BT1 | 2-3 c |  | Gneis | - | - |  | 421 | AV1 | 45 | 421 | AV2 | 40 | - | - | - | - | - | - | 53 | 50 | 150 (1,4) | 46 | 23 | 240 (2,8) | - | - | - | [18 empty] | 77.84 | 1.36 | 381.10464 |  | 411 | CV1 | Loro primaria | 65 | 10 (2), 22 (4) y 27 | [27 empty] | Nivel 588 / Nivel 612 / Nivel 572 - Pit Cemento
1719 | 2015-09-10 |  | David Lopez - Jesus Ferraris | 421 | BT3 | 2-3 c |  | Gneis | - | - |  | 421 | AV1 | 45 | 421 | AV2 | 40 | - | - | - | - | - | - | 53 | 50 | 150 (1,4) | 46 | 23 | 240 (2,8) | - | - | - | [17 empty] | Cambio de paños a 30 mm (6) en 421-CV1 | 30.12 | 1.69279 | 183.5526 |  | 421 | CV1 | Banana | 30 (6) y 22 goma | 22 | 5 | 100 | [25 empty] | Nivel 588 / Nivel 612 / Nivel 572 - Pit Cemento
1720 | 2015-09-10 |  | David Lopez - Jesus Ferraris | 421 | BT6 | 2-3 c | 0-6 mm | Gneis | - | - |  | 421 | AV1 | 45 | 421 | AV2 | 40 | - | - | - | - | - | - | 53 | 50 | 150 (1,4) | 46 | 23 | 240 (2,8) | - | - | - |  | 100 | 100 | 100 | 100 | 100 | 100 | 100 | 100 | 100 | 100 | 100 | 100 | 100 | 100 |  | 0 |  | 8.88 | 1.672323 | 53.46084 | 23.1% | 421 | CV1 | Banana | 30 (6) y 22 goma | 22 | 5 |  |  |  | HMG1-03384 | 2015-09-10 | 421-BT6 | 0-6 mm | [19 empty] | Nivel 588 / Nivel 612 / Nivel 572 - Pit Cemento
1721 | 2015-09-10 |  | David Lopez - Jesus Ferraris | 421 | BT7 | 2-3 c | 6-19 mm | Gneis | - | - |  | 421 | AV1 | 45 | 421 | AV2 | 40 | - | - | - | - | - | - | 53 | 50 | 150 (1,4) | 46 | 23 | 240 (2,8) | - | - | - |  | 100 | 100 | 100 | 100 | 100 | 100 | 100 | 100 | 100 | 100 | 100 |  |  |  |  | 0 |  | 16.42 | 1.647059 | 97.36094 | 42.07% | 421 | CV2 | Sandvik | 22 y 24 (1) | 5 |  |  | 100 |  | HMG1-03385 | 2015-09-10 | 421-BT7 | 6-19 mm | [19 empty] | Nivel 588 / Nivel 612 / Nivel 572 - Pit Cemento
1722 | 2015-09-10 |  | David Lopez - Jesus Ferraris | 421 | BT9 | 2-3 c | 20-30 mm | Gneis | - | - |  | 421 | AV1 | 45 | 421 | AV2 | 40 | - | - | - | - | - | - | 53 | 50 | 150 (1,4) | 46 | 23 | 240 (2,8) | - | - | - |  | 100 | 100 | 100 | 100 | 100 | 100 | 100 | 100 | 100 | 100 | [5 empty] | 0 | Cambio de paños a 30 mm (6) en 421-CV1 | 13.76 | 1.627686 | 80.62905 | 34.84% | 421 | CV2 | Sandvik | 22 y 24 (1) | 5 |  | 100 |  |  | HMG1-03386 | 2015-09-10 | 421-BT9 | 20-30 mm | [19 empty] | Nivel 588 / Nivel 612 / Nivel 572 - Pit Cemento
1723 | 2015-09-14 | 19:00 | Juan Nieto | 411 | BT1 | 1-b |  | Gneis | 411 | AV1 | Variador | - | - | - | - | - | - | - | - | - | - | 130 | - | - | - | - | - | - | - | - | - | - |  | 100 | 100 | 100 | 100 | 100 | 100 | 100 | 100 | 100 | 100 | 100 | 100 | 100 | 100 | 6 | 0 | Control de % finos - Gneis | 62.2 | 1.3 | 291.096 |  | - | - | - | - | - | - | [15 empty] | 6 | [10 empty] | Nivel 558 C / Nivel 572 - Pit Cemento
1724 | 2015-09-14 | 19:00 | Juan Nieto | 411 | BT2 | 1-b | 0-20 mm | Gneis | 411 | AV1 | Variador | - | - | - | - | - | - | - | - | - | - | 130 | - | - | - | - | - | - | - | - | - | - | [18 empty] | 16.4 | 1.605882 | 94.81129 | 27.01% | 411 | CV1 | Metso | 63 goma | 25 goma | - |  | 100 |  |  |  |  | 0-20 mm | [19 empty] | Nivel 558 C / Nivel 572 - Pit Cemento
1725 | 2015-09-14 | 19:00 | Juan Nieto | 411 | BT3 | 1-b | 25-180 mm | Gneis | 411 | AV1 | Variador | - | - | - | - | - | - | - | - | - | - | 130 | - | - | - | - | - | - | - | - | - | - | [18 empty] | 52.68 | 1.351064 | 256.2266 |  | 411 | CV1 | Metso | 63 goma | 25 goma | - | [6 empty] | 25-180 mm | [19 empty] | Nivel 558 C / Nivel 572 - Pit Cemento
1726 | 2015-09-18 | 11:00 | Juan Nieto - Jorge Corvalan | 421 | BT1 | 2-3 c |  | Gneis | - | - |  | 421 | AV1 | 60 | 421 | AV2 | 50 | - | - | - | - | - | - | 53 | 50 | 210 (1,5) | 46 | 20 | 260 (2,8) | - | - | - | [18 empty] | 54.4 | 1.36 | 266.3424 |  | 411 | CV1 | Loro primaria | 65 | 10 (2), 22 (4) y 27 | [27 empty] | Nivel 572 / Nivel 588 - Pit Cemento
1727 | 2015-09-18 | 11:00 | Juan Nieto - Jorge Corvalan | 421 | BT3 | 2-3 c |  | Gneis | - | - |  | 421 | AV1 | 60 | 421 | AV2 | 50 | - | - | - | - | - | - | 53 | 50 | 210 (1,5) | 46 | 20 | 260 (2,8) | - | - | - | [18 empty] | 32.02 | 1.69279 | 195.1313 |  | 421 | CV1 | Banana | 30 (6) y 22 goma | 22 | 5 | 100 | [25 empty] | Nivel 572 / Nivel 588 - Pit Cemento
1728 | 2015-09-18 | 11:00 | Juan Nieto - Jorge Corvalan | 421 | BT6 | 2-3 c | 0-6 mm | Gneis | - | - |  | 421 | AV1 | 60 | 421 | AV2 | 50 | - | - | - | - | - | - | 53 | 50 | 210 (1,5) | 46 | 20 | 260 (2,8) | - | - | - |  | 100 | 100 | 100 | 100 | 100 | 100 | 100 | 100 | 100 | 100 | 100 | 100 | 100 | 100 |  | 0 |  | 10.92 | 1.672323 | 65.74238 | 23.3% | 421 | CV1 | Banana | 30 (6) y 22 goma | 22 | 5 |  |  |  | HMG1-03396 | 2015-09-18 | 421-BT6 | 0-6 mm | [19 empty] | Nivel 572 / Nivel 588 - Pit Cemento
1729 | 2015-09-18 | 11:00 | Juan Nieto - Jorge Corvalan | 421 | BT7 | 2-3 c | 6-19 mm | Gneis | - | - |  | 421 | AV1 | 60 | 421 | AV2 | 50 | - | - | - | - | - | - | 53 | 50 | 210 (1,5) | 46 | 20 | 260 (2,8) | - | - | - |  | 100 | 100 | 100 | 100 | 100 | 100 | 100 | 100 | 100 | 100 | 100 |  |  |  |  | 0 |  | 19.82 | 1.647059 | 117.5209 | 41.65% | 421 | CV2 | Sandvik | 22 y 24 (1) | 5 |  |  | 100 |  | HMG1-03400 | 2015-09-18 | 421-BT7 | 6-19 mm | [19 empty] | Nivel 572 / Nivel 588 - Pit Cemento
1730 | 2015-09-18 | 11:00 | Juan Nieto - Jorge Corvalan | 421 | BT9 | 2-3 c | 20-30 mm | Gneis | - | - |  | 421 | AV1 | 60 | 421 | AV2 | 50 | - | - | - | - | - | - | 53 | 50 | 210 (1,5) | 46 | 20 | 260 (2,8) | - | - | - |  | 100 | 100 | 100 | 100 | 100 | 100 | 100 | 100 | 100 | 100 | [5 empty] | 0 |  | 16.88 | 1.627686 | 98.91122 | 35.05% | 421 | CV2 | Sandvik | 22 y 24 (1) | 5 |  | 100 |  |  | HMG1-03401 | 2015-09-18 | 421-BT9 | 20-30 mm | [19 empty] | Nivel 572 / Nivel 588 - Pit Cemento
1731 | 2015-09-18 | 11:00 | Juan Nieto - Jorge Corvalan | 441 | BT1 | 4-b |  | Gneis | - | - |  | - | - | - | - | - | - | 441 | AV2 | Por caida | - | - | - | - | - | - | - | - | - | 32 | 17 | 120 (2,3) | [18 empty] | 14.44 | 1.640502 | 85.27987 |  | - | - | - | - | - | - | [26 empty] | Nivel 572 / Nivel 588 - Pit Cemento
1732 | 2015-09-18 | 11:00 | Juan Nieto - Jorge Corvalan | 441 | BT3 | 4-b |  | Gneis | - | - |  | - | - | - | - | - | - | 441 | AV2 | Por caida | - | - | - | - | - | - | - | - | - | 32 | 17 | 120 (2,3) | [18 empty] | 9.78 | 1.62623 | 57.25629 |  | 441 | CV1 | Loro | 20 (80) y 22 (16) | 15 | 5 | 100 | [25 empty] | Nivel 572 / Nivel 588 - Pit Cemento
1733 | 2015-09-18 | 11:00 | Juan Nieto - Jorge Corvalan | 441 | BT4 | 4-b | 12-19 mm | Gneis | - | - |  | - | - | - | - | - | - | 441 | AV2 | Por caida | - | - | - | - | - | - | - | - | - | 32 | 17 | 120 (2,3) |  | 100 | 100 | 100 | 100 | 100 | 100 | 100 | 100 | 100 | 100 | 0 | 0 | 0 | 0 | 0 | 0 |  | 5.32 | 1.614022 | 30.91175 | 43.22% | 441 | CV1 | Loro | 20 (80) y 22(16) | 15 | 5 |  |  | 100 | HMG1-03399 | 2015-09-18 | 441-BT4 | 12-19 mm | [19 empty] | Nivel 572 / Nivel 588 - Pit Cemento
1734 | 2015-09-18 | 11:00 | Juan Nieto - Jorge Corvalan | 441 | BT5 | 4-b | 6-12 mm | Gneis | - | - |  | - | - | - | - | - | - | 441 | AV2 | Por caida | - | - | - | - | - | - | - | - | - | 32 | 17 | 120 (2,3) |  | 100 | 100 | 100 | 100 | 100 | 100 | 100 | 100 | 100 | 100 | 100 | 0 | 0 | 0 | 0 | 0 |  | 4.12 | 1.582443 | 23.47079 | 32.81% | 441 | CV1 | Loro | 20 (80) y 22 (16) | 15 | 5 |  |  | 100 | HMG1-03398 | 2015-09-18 | 441-BT5 | 6-12 mm | [19 empty] | Nivel 572 / Nivel 588 - Pit Cemento
1735 | 2015-09-18 | 11:00 | Juan Nieto - Jorge Corvalan | 441 | BT6 | 4-b | 0-6 mm | Gneis | - | - |  | - | - | - | - | - | - | 441 | AV2 | Por caida | - | - | - | - | - | - | - | - | - | 32 | 17 | 120 (2,3) |  | 100 | 100 | 100 | 100 | 100 | 100 | 100 | 100 | 100 | 100 | 100 | 100 | 100 | 100 | 0 | 0 |  | 2.92 | 1.630921 | 17.14424 | 23.97% | 441 | CV1 | Loro | 20 (80) y 22 (16) | 15 | 5 |  |  | 100 | HMG1-03397 | 2015-09-18 | 441-BT6 | 0-6 mm | [19 empty] | Nivel 572 / Nivel 588 - Pit Cemento
1736 | 2015-09-24 |  | Juan Nieto - Jesus Ferraris | 421 | BT1 | 2-3 c |  | Gneis | - | - |  | 421 | AV1 | 70 | 421 | AV2 | 40 | - | - | - | - | - | - | 53 | 46 | 170 (1,5) | 46 | 20 | 260 (3) | - | - | - | [18 empty] | 67.12 | 1.36 | 328.61952 |  | 411 | CV1 | Loro primaria | 65 | 10 (2), 22 (4) y 27 | [27 empty] | Nivel 572 / Nivel 588 - Pit Cemento
1737 | 2015-09-24 |  | Juan Nieto - Jesus Ferraris | 421 | BT3 | 2-3 c |  | Gneis | - | - |  | 421 | AV1 | 70 | 421 | AV2 | 40 | - | - | - | - | - | - | 53 | 46 | 170 (1,5) | 46 | 20 | 260 (3) | - | - | - | [18 empty] | 44.36 | 1.69279 | 270.3318 |  | 421 | CV1 | Banana | 30 (6) y 22 goma | 22 | 5 | 100 | [25 empty] | Nivel 572 / Nivel 588 - Pit Cemento
1738 | 2015-09-24 |  | Juan Nieto - Jesus Ferraris | 421 | BT6 | 2-3 c | 0-6 mm | Gneis | - | - |  | 421 | AV1 | 70 | 421 | AV2 | 40 | - | - | - | - | - | - | 53 | 46 | 170 (1,5) | 46 | 20 | 260 (3) | - | - | - |  | 100 | 100 | 100 | 100 | 100 | 100 | 100 | 100 | 100 | 100 | 100 | 100 | 100 | 100 |  | 0 |  | 11.26 | 1.672323 | 67.7893 | 22.84% | 421 | CV1 | Banana | 30 (6) y 22 goma | 22 | 5 |  |  |  | HMG1-03413 | 2015-09-24 | 421-BT6 | 0-6 mm | [19 empty] | Nivel 572 / Nivel 588 - Pit Cemento
1739 | 2015-09-24 |  | Juan Nieto - Jesus Ferraris | 421 | BT7 | 2-3 c | 6-19 mm | Gneis | - | - |  | 421 | AV1 | 70 | 421 | AV2 | 40 | - | - | - | - | - | - | 53 | 46 | 170 (1,5) | 46 | 20 | 260 (3) | - | - | - |  | 100 | 100 | 100 | 100 | 100 | 100 | 100 | 100 | 100 | 100 | 100 |  |  |  |  | 0 |  | 19.9 | 1.647059 | 117.9953 | 39.76% | 421 | CV2 | Sandvik | 22 y 24 (1) | 5 |  |  | 100 |  | HMG1-03417 | 2015-09-24 | 421-BT7 | 6-19 mm | [19 empty] | Nivel 572 / Nivel 588 - Pit Cemento
1740 | 2015-09-24 |  | Juan Nieto - Jesus Ferraris | 421 | BT9 | 2-3 c | 20-30 mm | Gneis | - | - |  | 421 | AV1 | 70 | 421 | AV2 | 40 | - | - | - | - | - | - | 53 | 46 | 170 (1,5) | 46 | 20 | 260 (3) | - | - | - |  | 100 | 100 | 100 | 100 | 100 | 100 | 100 | 100 | 100 | 100 | [5 empty] | 0 |  | 18.94 | 1.627686 | 110.9821 | 37.4% | 421 | CV2 | Sandvik | 22 y 24 (1) | 5 |  | 100 |  |  | HMG1-03418 | 2015-09-24 | 421-BT9 | 20-30 mm | [19 empty] | Nivel 572 / Nivel 588 - Pit Cemento
1741 | 2015-09-24 |  | Juan Nieto - Jesus Ferraris | 441 | BT1 | 4-b |  | Gneis | - | - |  | - | - | - | - | - | - | 441 | AV2 | Por caida | - | - | - | - | - | - | - | - | - | 32 | 17 | 120 (2,3) | [18 empty] | 15.64 | 1.640502 | 92.36684 |  | - | - | - | - | - | - | [26 empty] | Nivel 572 / Nivel 588 - Pit Cemento
1742 | 2015-09-24 |  | Juan Nieto - Jesus Ferraris | 441 | BT3 | 4-b |  | Gneis | - | - |  | - | - | - | - | - | - | 441 | AV2 | Por caida | - | - | - | - | - | - | - | - | - | 32 | 17 | 120 (2,3) | [18 empty] | 8.54 | 1.62623 | 49.9968 |  | 441 | CV1 | Loro | 20 (80) y 22 (16) | 15 | 5 | 100 | [25 empty] | Nivel 572 / Nivel 588 - Pit Cemento
1743 | 2015-09-24 |  | Juan Nieto - Jesus Ferraris | 441 | BT4 | 4-b | 12-19 mm | Gneis | - | - |  | - | - | - | - | - | - | 441 | AV2 | Por caida | - | - | - | - | - | - | - | - | - | 32 | 17 | 120 (2,3) |  | 100 | 100 | 100 | 100 | 100 | 100 | 100 | 100 | 100 | 100 | 0 | 0 | 0 | 0 | 0 | 0 |  | 5.54 | 1.614022 | 32.19005 | 41.84% | 441 | CV1 | Loro | 20 (80) y 22(16) | 15 | 5 |  |  | 100 | HMG1-03416 | 2015-09-24 | 441-BT4 | 12-19 mm | [19 empty] | Nivel 572 / Nivel 588 - Pit Cemento
1744 | 2015-09-24 |  | Juan Nieto - Jesus Ferraris | 441 | BT5 | 4-b | 6-12 mm | Gneis | - | - |  | - | - | - | - | - | - | 441 | AV2 | Por caida | - | - | - | - | - | - | - | - | - | 32 | 17 | 120 (2,3) |  | 100 | 100 | 100 | 100 | 100 | 100 | 100 | 100 | 100 | 100 | 100 | 0 | 0 | 0 | 0 | 0 |  | 4.72 | 1.582443 | 26.88887 | 34.95% | 441 | CV1 | Loro | 20 (80) y 22 (16) | 15 | 5 |  |  | 100 | HMG1-03415 | 2015-09-24 | 441-BT5 | 6-12 mm | [19 empty] | Nivel 572 / Nivel 588 - Pit Cemento
1745 | 2015-09-24 |  | Juan Nieto - Jesus Ferraris | 441 | BT6 | 4-b | 0-6 mm | Gneis | - | - |  | - | - | - | - | - | - | 441 | AV2 | Por caida | - | - | - | - | - | - | - | - | - | 32 | 17 | 120 (2,3) |  | 100 | 100 | 100 | 100 | 100 | 100 | 100 | 100 | 100 | 100 | 100 | 100 | 100 | 100 | 0 | 0 |  | 3.04 | 1.630921 | 17.8488 | 23.2% | 441 | CV1 | Loro | 20 (80) y 22 (16) | 15 | 5 |  |  | 100 | HMG1-03414 | 2015-09-24 | 441-BT6 | 0-6 mm | [19 empty] | Nivel 572 / Nivel 588 - Pit Cemento
1746 | 2015-10-02 | 9:30 | Juan Nieto | 411 | BT1 | 1-b |  | Gneis | 411 | AV1 | Variador | - | - | - | - | - | - | - | - | - | - | 130 | - | - | - | - | - | - | - | - | - | - |  | 100 | 100 | 100 | 100 | 100 | 100 | 100 | 100 | 100 | 100 | 100 | 100 | 100 | 100 | 16 | 0 | Control de % finos - Gneis | 98.68 | 1.3 | 461.8224 |  | - | - | - | - | - | - | [15 empty] | 16 | [10 empty] | Nivel 558 S / Nivel 588 / Nivel 572 - Pit Cemento
1747 | 2015-10-02 | 9:30 | Juan Nieto | 411 | BT2 | 1-b | 0-20 mm | Gneis | 411 | AV1 | Variador | - | - | - | - | - | - | - | - | - | - | 130 | - | - | - | - | - | - | - | - | - | - | [18 empty] | 11.76 | 1.605882 | 67.98664 | 19.76% | 411 | CV1 | Metso | 63 goma | 25 goma | - |  | 100 |  |  |  |  | 0-20 mm | [19 empty] | Nivel 558 S / Nivel 588 / Nivel 572 - Pit Cemento
1748 | 2015-10-02 | 9:30 | Juan Nieto | 411 | BT3 | 1-b | 25-180 mm | Gneis | 411 | AV1 | Variador | - | - | - | - | - | - | - | - | - | - | 130 | - | - | - | - | - | - | - | - | - | - | [18 empty] | 56.76 | 1.351064 | 276.071 |  | 411 | CV1 | Metso | 63 goma | 25 goma | - | [6 empty] | 25-180 mm | [19 empty] | Nivel 558 S / Nivel 588 / Nivel 572 - Pit Cemento
1749 | 2015-10-02 | 21:00 | Ariel Achaval - Jorge Corvalán | 421 | BT1 | 2-3 c |  | Gneis | - | - |  | 421 | AV1 | 45 | 421 | AV2 | 42 | - | - | - | - | - | - | 53 | s/d | 150 (1,4) | 46 | s/d | 230 (2,7) | - | - | - | [18 empty] | 69.08 | 1.36 | 338.21568 |  | 411 | CV1 | Loro primaria | 65 | 10 (2), 22 (4) y 27 | [27 empty] | Nivel 558 S / Nivel 588 / Nivel 572 - Pit Cemento
1750 | 2015-10-02 | 21:00 | Ariel Achaval - Jorge Corvalán | 421 | BT3 | 2-3 c |  | Gneis | - | - |  | 421 | AV1 | 45 | 421 | AV2 | 42 | - | - | - | - | - | - | 53 | s/d | 150 (1,4) | 46 | s/d | 230 (2,7) | - | - | - | [18 empty] | 27.4 | 1.69279 | 166.9768 |  | 421 | CV1 | Banana | 30 (6) y 22 goma | 22 | 5 | 100 | [25 empty] | Nivel 558 S / Nivel 588 / Nivel 572 - Pit Cemento
1751 | 2015-10-02 | 21:00 | Ariel Achaval - Jorge Corvalán | 421 | BT6 | 2-3 c | 0-6 mm | Gneis | - | - |  | 421 | AV1 | 45 | 421 | AV2 | 42 | - | - | - | - | - | - | 53 | s/d | 150 (1,4) | 46 | s/d | 230 (2,7) | - | - | - |  | 100 | 100 | 100 | 100 | 100 | 100 | 100 | 100 | 100 | 100 | 100 | 100 | 100 | 100 |  | 0 |  | 8.78 | 1.672323 | 52.8588 | 21.69% | 421 | CV1 | Banana | 30 (6) y 22 goma | 22 | 5 |  |  |  | HMG1-03427 | 2015-10-02 | 421-BT6 | 0-6 mm | [19 empty] | Nivel 558 S / Nivel 588 / Nivel 572 - Pit Cemento
1752 | 2015-10-02 | 21:00 | Ariel Achaval - Jorge Corvalán | 421 | BT7 | 2-3 c | 6-19 mm | Gneis | - | - |  | 421 | AV1 | 45 | 421 | AV2 | 42 | - | - | - | - | - | - | 53 | s/d | 150 (1,4) | 46 | s/d | 230 (2,7) | - | - | - |  | 100 | 100 | 100 | 100 | 100 | 100 | 100 | 100 | 100 | 100 | 100 |  |  |  |  | 0 |  | 18.82 | 1.647059 | 111.5915 | 45.8% | 421 | CV2 | Sandvik | 22 y 24 (1) | 5 |  |  | 100 |  | HMG1-03431 | 2015-10-02 | 421-BT7 | 6-19 mm | [19 empty] | Nivel 558 S / Nivel 588 / Nivel 572 - Pit Cemento
1753 | 2015-10-02 | 21:00 | Ariel Achaval - Jorge Corvalán | 421 | BT9 | 2-3 c | 20-30 mm | Gneis | - | - |  | 421 | AV1 | 45 | 421 | AV2 | 42 | - | - | - | - | - | - | 53 | s/d | 150 (1,4) | 46 | s/d | 230 (2,7) | - | - | - |  | 100 | 100 | 100 | 100 | 100 | 100 | 100 | 100 | 100 | 100 | [5 empty] | 0 |  | 13.52 | 1.627686 | 79.22273 | 32.51% | 421 | CV2 | Sandvik | 22 y 24 (1) | 5 |  | 100 |  |  | HMG1-03432 | 2015-10-02 | 421-BT9 | 20-30 mm | [19 empty] | Nivel 558 S / Nivel 588 / Nivel 572 - Pit Cemento
1754 | 2015-10-02 | 21:00 | Ariel Achaval - Jorge Corvalán | 441 | BT1 | 4-b |  | Gneis | - | - |  | - | - | - | - | - | - | 441 | AV2 | Por caida | - | - | - | - | - | - | - | - | - | 32 | s/d | 125 (2,5) | [18 empty] | 13.1 | 1.640502 | 77.36609 |  | - | - | - | - | - | - | [26 empty] | Nivel 558 S / Nivel 588 / Nivel 572 - Pit Cemento
1755 | 2015-10-02 | 21:00 | Ariel Achaval - Jorge Corvalán | 441 | BT3 | 4-b |  | Gneis | - | - |  | - | - | - | - | - | - | 441 | AV2 | Por caida | - | - | - | - | - | - | - | - | - | 32 | s/d | 125 (2,5) | [18 empty] | 4.18 | 1.62623 | 24.4715 |  | 441 | CV1 | Loro | 20 (80) y 22 (16) | 15 | 5 | 100 | [25 empty] | Nivel 558 S / Nivel 588 / Nivel 572 - Pit Cemento
1756 | 2015-10-02 | 21:00 | Ariel Achaval - Jorge Corvalán | 441 | BT4 | 4-b | 12-19 mm | Gneis | - | - |  | - | - | - | - | - | - | 441 | AV2 | Por caida | - | - | - | - | - | - | - | - | - | 32 | s/d | 125 (2,5) |  | 100 | 100 | 100 | 100 | 100 | 100 | 100 | 100 | 100 | 100 | 0 | 0 | 0 | 0 | 0 | 0 |  | 5.4 | 1.614022 | 31.37659 | 36.95% | 441 | CV1 | Loro | 20 (80) y 22(16) | 15 | 5 |  |  | 100 | HMG1-03430 | 2015-10-02 | 441-BT4 | 12-19 mm | [19 empty] | Nivel 558 S / Nivel 588 / Nivel 572 - Pit Cemento
1757 | 2015-10-02 | 21:00 | Ariel Achaval - Jorge Corvalán | 441 | BT5 | 4-b | 6-12 mm | Gneis | - | - |  | - | - | - | - | - | - | 441 | AV2 | Por caida | - | - | - | - | - | - | - | - | - | 32 | s/d | 125 (2,5) |  | 100 | 100 | 100 | 100 | 100 | 100 | 100 | 100 | 100 | 100 | 100 | 0 | 0 | 0 | 0 | 0 |  | 5.38 | 1.582443 | 30.64875 | 36.09% | 441 | CV1 | Loro | 20 (80) y 22 (16) | 15 | 5 |  |  | 100 | HMG1-03429 | 2015-10-02 | 441-BT5 | 6-12 mm | [19 empty] | Nivel 558 S / Nivel 588 / Nivel 572 - Pit Cemento
1758 | 2015-10-02 | 21:00 | Ariel Achaval - Jorge Corvalán | 441 | BT6 | 4-b | 0-6 mm | Gneis | - | - |  | - | - | - | - | - | - | 441 | AV2 | Por caida | - | - | - | - | - | - | - | - | - | 32 | s/d | 125 (2,5) |  | 100 | 100 | 100 | 100 | 100 | 100 | 100 | 100 | 100 | 100 | 100 | 100 | 100 | 100 | 0 | 0 |  | 3.9 | 1.630921 | 22.89813 | 26.96% | 441 | CV1 | Loro | 20 (80) y 22 (16) | 15 | 5 |  |  | 100 | HMG1-03428 | 2015-10-02 | 441-BT6 | 0-6 mm | [19 empty] | Nivel 558 S / Nivel 588 / Nivel 572 - Pit Cemento
1759 | 2015-10-07 | 10:30 | Pablo Tabares | 411 | BT1 | 1-b |  | Gneis | 411 | AV1 | Variador | - | - | - | - | - | - | - | - | - | - | 130 | - | - | - | - | - | - | - | - | - | - |  | 100 | 100 | 100 | 100 | 100 | 100 | 100 | 100 | 100 | 100 | 100 | 100 | 100 | 100 | 6 | 0 | Control de % finos - Gneis | 63.68 | 1.3 | 298.0224 |  | - | - | - | - | - | - | [15 empty] | 6 | [10 empty] | Nivel 588 / Nivel 572 - Pit Cemento
1760 | 2015-10-07 | 10:30 | Pablo Tabares | 411 | BT2 | 1-b | 0-20 mm | Gneis | 411 | AV1 | Variador | - | - | - | - | - | - | - | - | - | - | 130 | - | - | - | - | - | - | - | - | - | - | [18 empty] | 4.04 | 1.605882 | 23.35595 | 9.542% | 411 | CV1 | Metso | 63 goma | 25 goma | - |  | 100 |  |  |  |  | 0-20 mm | [19 empty] | Nivel 588 / Nivel 572 - Pit Cemento
1761 | 2015-10-07 | 10:30 | Pablo Tabares | 411 | BT3 | 1-b | 25-180 mm | Gneis | 411 | AV1 | Variador | - | - | - | - | - | - | - | - | - | - | 130 | - | - | - | - | - | - | - | - | - | - | [18 empty] | 45.52 | 1.351064 | 221.4015 |  | 411 | CV1 | Metso | 63 goma | 25 goma | - | [6 empty] | 25-180 mm | [19 empty] | Nivel 588 / Nivel 572 - Pit Cemento
1762 | 2015-10-07 | 14:00 | San Martín - Hugo Gonzalez | 421 | BT1 | 2-3 c |  | Gneis | - | - |  | 421 | AV1 | 45 | 421 | AV2 | 45 | - | - | - | - | - | - | 53 | s/d | 160 (1,5) | 46 | s/d | 240 (2,8) | - | - | - | [18 empty] | 44.98 | 1.36 | 220.22208 |  | 411 | CV1 | Loro primaria | 65 | 10 (2), 22 (4) y 27 | [27 empty] | Nivel 588 / Nivel 572 - Pit Cemento
1763 | 2015-10-07 | 14:00 | San Martín - Hugo Gonzalez | 421 | BT3 | 2-3 c |  | Gneis | - | - |  | 421 | AV1 | 45 | 421 | AV2 | 45 | - | - | - | - | - | - | 53 | s/d | 160 (1,5) | 46 | s/d | 240 (2,8) | - | - | - | [18 empty] | 38.22 | 1.69279 | 232.9144 |  | 421 | CV1 | Banana | 30 (6) y 22 goma | 22 | 5 | 100 | [25 empty] | Nivel 588 / Nivel 572 - Pit Cemento
1764 | 2015-10-07 | 14:00 | San Martín - Hugo Gonzalez | 421 | BT6 | 2-3 c | 0-6 mm | Gneis | - | - |  | 421 | AV1 | 45 | 421 | AV2 | 45 | - | - | - | - | - | - | 53 | s/d | 160 (1,5) | 46 | s/d | 240 (2,8) | - | - | - |  | 100 | 100 | 100 | 100 | 100 | 100 | 100 | 100 | 100 | 100 | 100 | 100 | 100 | 100 |  | 0 |  | 8.84 | 1.672323 | 53.22002 | 22.97% | 421 | CV1 | Banana | 30 (6) y 22 goma | 22 | 5 |  |  |  | HMG1-03439 | 2015-10-07 | 421-BT6 | 0-6 mm | [19 empty] | Nivel 588 / Nivel 572 - Pit Cemento
1765 | 2015-10-07 | 14:00 | San Martín - Hugo Gonzalez | 421 | BT7 | 2-3 c | 6-19 mm | Gneis | - | - |  | 421 | AV1 | 45 | 421 | AV2 | 45 | - | - | - | - | - | - | 53 | s/d | 160 (1,5) | 46 | s/d | 240 (2,8) | - | - | - |  | 100 | 100 | 100 | 100 | 100 | 100 | 100 | 100 | 100 | 100 | 100 |  |  |  |  | 0 |  | 17.32 | 1.647059 | 102.6974 | 44.32% | 421 | CV2 | Sandvik | 22 y 24 (1) | 5 |  |  | 100 |  | HMG1-03443 | 2015-10-07 | 421-BT7 | 6-19 mm | [19 empty] | Nivel 588 / Nivel 572 - Pit Cemento
1766 | 2015-10-07 | 14:00 | San Martín - Hugo Gonzalez | 421 | BT9 | 2-3 c | 20-30 mm | Gneis | - | - |  | 421 | AV1 | 45 | 421 | AV2 | 45 | - | - | - | - | - | - | 53 | s/d | 160 (1,5) | 46 | s/d | 240 (2,8) | - | - | - |  | 100 | 100 | 100 | 100 | 100 | 100 | 100 | 100 | 100 | 100 | [5 empty] | 0 |  | 12.94 | 1.627686 | 75.82412 | 32.72% | 421 | CV2 | Sandvik | 22 y 24 (1) | 5 |  | 100 |  |  | HMG1-03444 | 2015-10-07 | 421-BT9 | 20-30 mm | [19 empty] | Nivel 588 / Nivel 572 - Pit Cemento
1767 | 2015-10-07 | 14:30 | San Martín - Hugo Gonzalez | 441 | BT1 | 4-b |  | Gneis | - | - |  | - | - | - | - | - | - | 441 | AV2 | Por caida | - | - | - | - | - | - | - | - | - | 32 | s/d | 125 (2,5) | [18 empty] | 11.8 | 1.640502 | 69.68854 |  | - | - | - | - | - | - | [26 empty] | Nivel 588 / Nivel 572 - Pit Cemento
1768 | 2015-10-07 | 14:30 | San Martín - Hugo Gonzalez | 441 | BT3 | 4-b |  | Gneis | - | - |  | - | - | - | - | - | - | 441 | AV2 | Por caida | - | - | - | - | - | - | - | - | - | 32 | s/d | 125 (2,5) | [18 empty] | 1.06 | 1.62623 | 6.205692 |  | 441 | CV1 | Loro | 20 (80) y 22 (16) | 15 | 5 | 100 | [25 empty] | Nivel 588 / Nivel 572 - Pit Cemento
1769 | 2015-10-07 | 14:30 | San Martín - Hugo Gonzalez | 441 | BT4 | 4-b | 12-19 mm | Gneis | - | - |  | - | - | - | - | - | - | 441 | AV2 | Por caida | - | - | - | - | - | - | - | - | - | 32 | s/d | 125 (2,5) |  | 100 | 100 | 100 | 100 | 100 | 100 | 100 | 100 | 100 | 100 | 0 | 0 | 0 | 0 | 0 | 0 |  | 4.56 | 1.614022 | 26.49579 | 36.69% | 441 | CV1 | Loro | 20 (80) y 22(16) | 15 | 5 |  |  | 100 | HMG1-03442 | 2015-10-07 | 441-BT4 | 12-19 mm | [19 empty] | Nivel 588 / Nivel 572 - Pit Cemento
1770 | 2015-10-07 | 14:30 | San Martín - Hugo Gonzalez | 441 | BT5 | 4-b | 6-12 mm | Gneis | - | - |  | - | - | - | - | - | - | 441 | AV2 | Por caida | - | - | - | - | - | - | - | - | - | 32 | s/d | 125 (2,5) |  | 100 | 100 | 100 | 100 | 100 | 100 | 100 | 100 | 100 | 100 | 100 | 0 | 0 | 0 | 0 | 0 |  | 4.5 | 1.582443 | 25.63557 | 35.5% | 441 | CV1 | Loro | 20 (80) y 22 (16) | 15 | 5 |  |  | 100 | HMG1-03441 | 2015-10-07 | 441-BT5 | 6-12 mm | [19 empty] | Nivel 588 / Nivel 572 - Pit Cemento
1771 | 2015-10-07 | 14:30 | San Martín - Hugo Gonzalez | 441 | BT6 | 4-b | 0-6 mm | Gneis | - | - |  | - | - | - | - | - | - | 441 | AV2 | Por caida | - | - | - | - | - | - | - | - | - | 32 | s/d | 125 (2,5) |  | 100 | 100 | 100 | 100 | 100 | 100 | 100 | 100 | 100 | 100 | 100 | 100 | 100 | 100 | 0 | 0 |  | 3.42 | 1.630921 | 20.0799 | 27.81% | 441 | CV1 | Loro | 20 (80) y 22 (16) | 15 | 5 |  |  | 100 | HMG1-03440 | 2015-10-07 | 441-BT6 | 0-6 mm | [19 empty] | Nivel 588 / Nivel 572 - Pit Cemento
1772 | 2015-10-13 | 11:00 | Jesus Ferraris | 411 | BT1 | 1-b |  | Gneis | 411 | AV1 | Variador | - | - | - | - | - | - | - | - | - | - | 130 | - | - | - | - | - | - | - | - | - | - |  | 100 | 100 | 100 | 100 | 100 | 100 | 100 | 100 | 100 | 100 | 100 | 100 | 100 | 100 | 4 | 0 | Control de % finos - Gneis | 83.28 | 1.3 | 389.7504 |  | - | - | - | - | - | - | [15 empty] | 4
1773 | 2015-10-13 | 11:00 | Jesus Ferraris | 411 | BT2 | 1-b | 0-20 mm | Gneis | 411 | AV1 | Variador | - | - | - | - | - | - | - | - | - | - | 130 | - | - | - | - | - | - | - | - | - | - | [18 empty] | 12.64 | 1.605882 | 73.07407 | 17.84% | 411 | CV1 | Metso | 63 goma | 25 goma | - |  | 100 |  |  |  |  | 0-20 mm
1774 | 2015-10-13 | 11:00 | Jesus Ferraris | 411 | BT3 | 1-b | 25-180 mm | Gneis | 411 | AV1 | Variador | - | - | - | - | - | - | - | - | - | - | 130 | - | - | - | - | - | - | - | - | - | - | [18 empty] | 69.2 | 1.351064 | 336.577 |  | 411 | CV1 | Metso | 63 goma | 25 goma | - | [6 empty] | 25-180 mm
1775 | 2015-10-15 | 14:00 | David Lopez - Jorge Corvalan | 421 | BT1 | 2-3 c |  | Gneis | - | - |  | 421 | AV1 | 65 | 421 | AV2 | 25 | - | - | - | - | - | - | 53 | s/d | 200 (1,5) | 46 | s/d | 250 (3,5) | - | - | - | [18 empty] | 65.82 | 1.36 | 322.25472 |  | 411 | CV1 | Loro primaria | 65 | 10 (2), 22 (4) y 27
1776 | 2015-10-15 | 14:00 | David Lopez - Jorge Corvalan | 421 | BT3 | 2-3 c |  | Gneis | - | - |  | 421 | AV1 | 65 | 421 | AV2 | 25 | - | - | - | - | - | - | 53 | s/d | 200 (1,5) | 46 | s/d | 250 (3,5) | - | - | - | [18 empty] | 31.96 | 1.69279 | 194.7656 |  | 421 | CV1 | Banana | 30 (6) y 22 goma | 22 | 5 | 100
1777 | 2015-10-15 | 14:00 | David Lopez - Jorge Corvalan | 421 | BT6 | 2-3 c | 0-6 mm | Gneis | - | - |  | 421 | AV1 | 65 | 421 | AV2 | 25 | - | - | - | - | - | - | 53 | s/d | 200 (1,5) | 46 | s/d | 250 (3,5) | - | - | - |  | 100 | 100 | 100 | 100 | 100 | 100 | 100 | 100 | 100 | 100 | 100 | 100 | 100 | 100 |  | 0 |  | 9.66 | 1.672323 | 58.15672 | 24.06% | 421 | CV1 | Banana | 30 (6) y 22 goma | 22 | 5 |  |  |  | HMG1-03453 | 2015-10-15 | 421-BT6 | 0-6 mm
1778 | 2015-10-15 | 14:00 | David Lopez - Jorge Corvalan | 421 | BT7 | 2-3 c | 6-19 mm | Gneis | - | - |  | 421 | AV1 | 65 | 421 | AV2 | 25 | - | - | - | - | - | - | 53 | s/d | 200 (1,5) | 46 | s/d | 250 (3,5) | - | - | - |  | 100 | 100 | 100 | 100 | 100 | 100 | 100 | 100 | 100 | 100 | 100 |  |  |  |  | 0 |  | 17.58 | 1.647059 | 104.2391 | 43.12% | 421 | CV2 | Sandvik | 22 y 24 (1) | 5 |  |  | 100 |  | HMG1-03457 | 2015-10-15 | 421-BT7 | 6-19 mm
1779 | 2015-10-15 | 14:00 | David Lopez - Jorge Corvalan | 421 | BT9 | 2-3 c | 20-30 mm | Gneis | - | - |  | 421 | AV1 | 65 | 421 | AV2 | 25 | - | - | - | - | - | - | 53 | s/d | 200 (1,5) | 46 | s/d | 250 (3,5) | - | - | - |  | 100 | 100 | 100 | 100 | 100 | 100 | 100 | 100 | 100 | 100 | [5 empty] | 0 |  | 13.54 | 1.627686 | 79.33992 | 32.82% | 421 | CV2 | Sandvik | 22 y 24 (1) | 5 |  | 100 |  |  | HMG1-03458 | 2015-10-15 | 421-BT9 | 20-30 mm
1780 | 2015-10-15 | 14:30 | David Lopez - Jorge Corvalan | 441 | BT1 | 4-b |  | Gneis | - | - |  | - | - | - | - | - | - | 441 | AV2 | Por caida | - | - | - | - | - | - | - | - | - | 32 | s/d | 120 (2,3) | [17 empty] | Manto y concavo nuevos | 11.44 | 1.640502 | 67.56245 |  | - | - | - | - | - | -
1781 | 2015-10-15 | 14:30 | David Lopez - Jorge Corvalan | 441 | BT3 | 4-b |  | Gneis | - | - |  | - | - | - | - | - | - | 441 | AV2 | Por caida | - | - | - | - | - | - | - | - | - | 32 | s/d | 120 (2,3) | [17 empty] | Manto y concavo nuevos | 8.08 | 1.62623 | 47.30376 |  | 441 | CV1 | Loro | 20 (80) y 22 (16) | 15 | 5 | 100
1782 | 2015-10-15 | 14:30 | David Lopez - Jorge Corvalan | 441 | BT4 | 4-b | 12-19 mm | Gneis | - | - |  | - | - | - | - | - | - | 441 | AV2 | Por caida | - | - | - | - | - | - | - | - | - | 32 | s/d | 120 (2,3) |  | 100 | 100 | 100 | 100 | 100 | 100 | 100 | 100 | 100 | 100 | 0 | 0 | 0 | 0 | 0 | 0 | Manto y concavo nuevos | 5.64 | 1.614022 | 32.7711 | 45.13% | 441 | CV1 | Loro | 20 (80) y 22(16) | 15 | 5 |  |  | 100 | HMG1-03456 | 2015-10-15 | 441-BT4 | 12-19 mm
1783 | 2015-10-15 | 14:30 | David Lopez - Jorge Corvalan | 441 | BT5 | 4-b | 6-12 mm | Gneis | - | - |  | - | - | - | - | - | - | 441 | AV2 | Por caida | - | - | - | - | - | - | - | - | - | 32 | s/d | 120 (2,3) |  | 100 | 100 | 100 | 100 | 100 | 100 | 100 | 100 | 100 | 100 | 100 | 0 | 0 | 0 | 0 | 0 | Manto y concavo nuevos | 3.8 | 1.582443 | 21.64782 | 29.81% | 441 | CV1 | Loro | 20 (80) y 22 (16) | 15 | 5 |  |  | 100 | HMG1-03455 | 2015-10-15 | 441-BT5 | 6-12 mm
1784 | 2015-10-15 | 14:30 | David Lopez - Jorge Corvalan | 441 | BT6 | 4-b | 0-6 mm | Gneis | - | - |  | - | - | - | - | - | - | 441 | AV2 | Por caida | - | - | - | - | - | - | - | - | - | 32 | s/d | 120 (2,3) |  | 100 | 100 | 100 | 100 | 100 | 100 | 100 | 100 | 100 | 100 | 100 | 100 | 100 | 100 | 0 | 0 | Manto y concavo nuevos | 3.1 | 1.630921 | 18.20108 | 25.06% | 441 | CV1 | Loro | 20 (80) y 22 (16) | 15 | 5 |  |  | 100 | HMG1-03454 | 2015-10-15 | 441-BT6 | 0-6 mm
1785 | 2015-10-19 | 10:00 | Pablo Tabares | 411 | BT1 | 1-b |  | Gneis | 411 | AV1 | Variador | - | - | - | - | - | - | - | - | - | - | 130 | - | - | - | - | - | - | - | - | - | - |  | 100 | 100 | 100 | 100 | 100 | 100 | 100 | 100 | 100 | 100 | 100 | 100 | 100 | 100 |  | 0 | Control de % finos - Gneis | 81.24 | 1.3 | 380.2032 |  | - | - | - | - | - | - | [15 empty] | ???
1786 | 2015-10-19 | 10:00 | Pablo Tabares | 411 | BT2 | 1-b | 0-20 mm | Gneis | 411 | AV1 | Variador | - | - | - | - | - | - | - | - | - | - | 130 | - | - | - | - | - | - | - | - | - | - | [18 empty] | 13.78 | 1.605882 | 79.66461 | 18.94% | 411 | CV1 | Metso | 63 goma | 25 goma | - |  | 100 |  |  |  |  | 0-20 mm
1787 | 2015-10-19 | 10:00 | Pablo Tabares | 411 | BT3 | 1-b | 25-180 mm | Gneis | 411 | AV1 | Variador | - | - | - | - | - | - | - | - | - | - | 130 | - | - | - | - | - | - | - | - | - | - | [18 empty] | 70.12 | 1.351064 | 341.0517 |  | 411 | CV1 | Metso | 63 goma | 25 goma | - | [6 empty] | 25-180 mm
1788 | 2015-10-19 | 14:00 | David Lopez - Jesus Ferraris | 421 | BT1 | 2-3 c |  | Gneis | - | - |  | 421 | AV1 | 70 | 421 | AV2 | 40 | - | - | - | - | - | - | 53 | 48 | 190 (1,5) | 46 | 21 | 240 (2,9) | - | - | - | [19 empty] | 1.36 | 0 |  | 411 | CV1 | Loro primaria | 65 | 10 (2), 22 (4) y 27
1789 | 2015-10-19 | 14:00 | David Lopez - Jesus Ferraris | 421 | BT3 | 2-3 c |  | Gneis | - | - |  | 421 | AV1 | 70 | 421 | AV2 | 40 | - | - | - | - | - | - | 53 | 48 | 190 (1,5) | 46 | 21 | 240 (2,9) | - | - | - | [19 empty] | 1.69279 | 0 |  | 421 | CV1 | Banana | 30 (6) y 22 goma | 22 | 5 | 100
1790 | 2015-10-19 | 14:00 | David Lopez - Jesus Ferraris | 421 | BT6 | 2-3 c | 0-6 mm | Gneis | - | - |  | 421 | AV1 | 70 | 421 | AV2 | 40 | - | - | - | - | - | - | 53 | 48 | 190 (1,5) | 46 | 21 | 240 (2,9) | - | - | - |  | 100 | 100 | 100 | 100 | 100 | 100 | 100 | 100 | 100 | 100 | 100 | 100 | 100 | 100 |  | 0 |  |  | 1.672323 | 0 | #DIV/0! | 421 | CV1 | Banana | 30 (6) y 22 goma | 22 | 5 |  |  |  | HMG1-03461 | 2015-10-19 | 421-BT6 | 0-6 mm
1791 | 2015-10-19 | 14:00 | David Lopez - Jesus Ferraris | 421 | BT7 | 2-3 c | 6-19 mm | Gneis | - | - |  | 421 | AV1 | 70 | 421 | AV2 | 40 | - | - | - | - | - | - | 53 | 48 | 190 (1,5) | 46 | 21 | 240 (2,9) | - | - | - |  | 100 | 100 | 100 | 100 | 100 | 100 | 100 | 100 | 100 | 100 | 100 |  |  |  |  | 0 |  |  | 1.647059 | 0 | #DIV/0! | 421 | CV2 | Sandvik | 22 y 24 (1) | 5 |  |  | 100 |  | HMG1-03462 | 2015-10-19 | 421-BT7 | 6-19 mm
1792 | 2015-10-19 | 14:00 | David Lopez - Jesus Ferraris | 421 | BT9 | 2-3 c | 20-30 mm | Gneis | - | - |  | 421 | AV1 | 70 | 421 | AV2 | 40 | - | - | - | - | - | - | 53 | 48 | 190 (1,5) | 46 | 21 | 240 (2,9) | - | - | - |  | 100 | 100 | 100 | 100 | 100 | 100 | 100 | 100 | 100 | 100 | [5 empty] | 0 |  |  | 1.627686 | 0 | #DIV/0! | 421 | CV2 | Sandvik | 22 y 24 (1) | 5 |  | 100 |  |  | HMG1-03463 | 2015-10-19 | 421-BT9 | 20-30 mm
Note on BH113: Alejandro Lamapereyra: Se tapo otro tercio de los 34 mm. TOTAL 2/3 tapado
Note on BH124: Alejandro Lamapereyra: Se tapo otro tercio de los 34 mm. TOTAL 2/3 tapado
Note on BY6: Alejandro Lamapereyra: Para 411-BT1, material fino que pasa por N°4 (4,75 mm)

## Velocidad de bandas
Registro velocidades de bandas
HAC | Equipo | Longitud según plano [m] | Tiempo vuelta [s] | Velocidad [m/s] | Velocidad [m/h]
411 | BT1 | 63 |  | 1.3
411 | BT2 | 54.6 | 34 | 1.605882 | 5781.176
411 | BT3 | 127 | 94 | 1.351064 | 4863.83
421 | BT1 | 102 | 75 | 1.36 | 4896
421 | BT2 |  |  | 1.3
421 | BT3 | 81 | 47.85 | 1.69279 | 6094.044
421 | BT4
421 | BT5 | 84 | 51 | 1.647059 | 5929.412
421 | BT6 | 79.82 | 47.73 | 1.672323 | 6020.365
421 | BT7 | 84 | 51 | 1.647059 | 5929.412
421 | BT8
421 | BT9 | 85.6 | 52.59 | 1.627686 | 5859.669
441 | BT1 | 83.6 | 50.96 | 1.640502 | 5905.808
441 | BT2 | 57.6 | 35.7 | 1.613445 | 5808.403
441 | BT3 | 49.6 | 30.5 | 1.62623 | 5854.426
441 | BT4 | 86.56 | 53.63 | 1.614022 | 5810.479
441 | BT5 | 82.92 | 52.4 | 1.582443 | 5696.794
441 | BT6 | 92.62 | 56.79 | 1.630921 | 5871.315
Note on F6: alamaper: Velocidad de diseño. Real no se midio
Note on F10: alamaper: Velocidad de diseño. Real no se midio

## Graficos granulometricos
N° Orden |  | 1189 | 1202
Fecha muestra |  | 2014-09-10 | 2014-09-18 | #N/A
HAC |  | 421 | 421 | #N/A
Banda |  | BT3 | BT3 | #N/A
400 | 0 | 100% | 100% | #N/A
250 | 0 | 100% | 100% | #N/A
200 | 0 | 100% | 100% | #N/A
150 | 0 | 100% | 100% | #N/A
125 | 0 | 100% | 100% | #N/A
100 | 0 | 100% | 100% | #N/A
76 | 0 | 100% | 100% | #N/A
63 | 0 | 91.1% | 78.8% | #N/A
50 | 0 | 65.8% | 48.2% | #N/A
38 | 0 | 16.4% | 18.2% | #N/A
25 | 0 | 2.8% | 2.3% | #N/A
19 | 0 | 1.2% | 1.4% | #N/A
12.7 | 0 | 0.6% | 0.7% | #N/A
9.5 | 0 | 0.4% | 0.6% | #N/A
4.75 | 0 | 0.3% | 0.4% | #N/A
Fondo | 0 | 0% | 0% | #N/A
Peso muestra [Kg] |  | 21.26 | 35.48 | #N/A
Ganancia 6-19 [%] |  | 0.9% | 1% | #N/A
[Kg] |  | 0.19134 | 0.3548 | #N/A
T/h |  | 1.166034 | 2.162167 | #N/A
Ganancia 20-38 [%] |  | 15.2% | 16.8% | #N/A
[Kg] |  | 3.23152 | 5.96064 | #N/A
T/h |  | 19.69302 | 36.3244 | #N/A
Ganancia 0-6 mm [%] |  | 0.3% | 0.4% | #N/A
[Kg] |  | 0.06378 | 0.14192 | #N/A
T/h |  | 0.3886781 | 0.8648667 | #N/A

## Graficos Producción
Fecha | AV1 | AV2 | T/h
2011-09-29 | 0 | 92 | 85.97647
2011-11-08 | 45 | 45 | 115.5049
2011-11-16 | 35 | 40 | 112.896
2011-12-27 | 50 | 50 | 128.9054
2012-01-18 | 30 | 30 | 148.7096
2012-01-26 | 40 | 35 | 124.1619
2012-02-03 | 25 | 25 | 136.8508
2012-02-22 | 20 | 20 | 118.4696
2012-03-14 | 45 | 48 | 138.1553
2012-03-20 | 40 | 40 | 117.0466
2012-03-26 | 25 | 25 | 101.5115
2012-04-25 | 16 | 20 | 106.0179
2012-05-07 | 20 | 20 | 90.77929
2012-05-14 | 32 | 32 | 89.77129
2012-05-22 | 25 | 25 | 88.34824
2012-06-04 | 20 | 20 | 54.432
2012-06-11 | 40 | 38 | 119.8927
2012-06-28 | 10 | 10 | 88.82259
2012-07-04 | 13 | 13 | 99.61412
2012-07-11 | 35 | 33 | 69.31482
2012-07-18 | 0 | 0 | 122.0273
2012-07-31 | 10 | 10 | 147.2866
2012-08-13 | 5 | 5 | 104.3576
2012-08-28 | 30 | 0 | 65.10494
2012-09-10 | 10 | 11 | 69.01835
2012-09-13 | 25 | 26 | 121.5529
2012-09-19 | 25 | 55 | 125.4664
2012-10-05 | 5 | 5 | 112.7774
2012-10-12 | 0 | 5 | 109.6941
2012-10-31 | 30 | 30 | 118.3511
2012-11-07 | 0 | 90 | 96.53082
2012-11-12 | 15 | 15 | 101.3929
2013-02-07 |  | 100 | 68.42541
2013-02-15 | 92 |  | 78.624
2013-02-21 | 20 | 50 | 113.6075
2013-03-01 | 20 | 45 | 116.6908
2013-04-23 | 10 | 10 | 70.32282
2013-05-02 | 10 | 25 | 95.34494
2013-05-14 | 10 | 10 | 88.94118
2013-05-23 |  |  | 81.11435
2013-05-31 | 35 | 35 | 121.5529
2013-06-06 | 10 | 10 | 105.0692
2013-07-03 | 23 | 27 | 118.4696
2013-07-11 | 100 |  | 66.40941
2013-07-17 | 15 | 40 | 111.2358
2013-07-30 | 15 | 20 | 107.6781
2013-08-09 | 5 | 15 | 101.9859
2013-08-15 | 8 | 8 | 84.19765
2013-08-23 | 55 | 75 | 119.2998
2013-08-30 | 30 | 60 | 100.5628
2013-09-06 | 45 | 75 | 85.97647
2013-09-12 | 50 | 65 | 111.3544
2013-09-18 | 60 | 80 | 132.9374
2013-09-26 | 45 | 60 | 99.49553
2013-10-03 | 40 | 40 | 75.06635
2013-10-10 | 40 | 55 | 96.17506
2013-10-18 | 45 | 45 | 91.66871
2013-10-24 | 55 | 55 | 97.59812
2013-11-07 | 38 | 50 | 95.10776
2013-11-15 |  | 65 | 70.20424
2013-11-21 | 55 | 50 | 108.7454
2013-11-28 | 50 | 55 | 73.28753
2013-12-05 | 45 | 45 | 78.74259
2013-12-12 | 40 | 45 | 101.5115
2013-12-18 | 95 |  | 70.20424
2014-01-13 | 50 | 50 | 77.43812
2014-01-23 | 35 | 30 | 72.22024
2014-02-06 | 65 | 60 | 110.9986
2014-02-13 | 50 | 55 | 91.19435
2014-02-19 | 60 | 65 | 98.30965
2014-02-27 | 53 | 55 | 82.656
2014-03-06 | 50 | 50 | 73.88047
2014-03-14 | 55 | 55 | 89.53412
2014-03-21 | 45 | 50 | 85.50212
2014-03-27 | 60 | 55 | 89.05976
2014-04-04 | 50 | 50 | 87.39953
2014-04-09 | 60 | 60 | 91.31294
2014-04-17 | 50 | 50 | 68.78118
2014-04-22 | 50 | 51 | 85.14635
2014-04-28 | 50 | 50 | 66.29082
2014-05-15 | 40 | 40 | 94.27765
2014-05-23 | 45 | 45 | 57.63388
2014-05-30 | 55 | 55 | 71.39012
2014-06-04 | 46 | 45 | 78.624
2014-06-13 | 50 | 47 | 81.47012
2014-06-18 | 57 | 57 | 93.21035
2014-06-26 | 68 | 68 | 86.86588
2014-07-04 | 50 | 50 | 86.21365
2014-07-18 | 41 | 41 | 65.69788
2014-07-22 | 50 | 50 | 86.09506

## Hoja1
Fecha | T/h | Granulometría | [7 empty] | Limites IRAM 1627 - 19 - 37,5 mm
|  | 53 | 37.5 | 26.5 | 19 | 13.2 | 9.5 | 4.75 | Fondo
|  | 100% | 100% | 55% | 15% | 10% | 5% | 0% | 0% | Superior
|  | 100% | 90% | 20% | 0% | 0% | 0% | 0% | 0% | Inferior
|  | 0% | 0% | 0% | 0% | 0% | 0% | 0%
2014-05-15 | 107.8179 | 100 | 100 | 61.77 | 21.07 | 1.05 | 0.68 | 0.56 | 0 |  | 2014-05-23 | 100.7863 | 100 | 100 | 58.79 | 20.21 | 1.08 | 0.74 | 0.59 | 0 | No Cumple
2014-05-23 | 100.7863 | 100 | 100 | 58.79 | 20.21 | 1.08 | 0.74 | 0.59 | 0 |  | 2014-05-15 | 107.8179 | 100 | 100 | 61.77 | 21.07 | 1.05 | 0.68 | 0.56 | 0 | No Cumple
2014-06-04 | 137.1163 | 100 | 100 | 55.48 | 21.22 | 0.9 | 0.57 | 0.43 | 0 |  | 2014-09-18 | 120.1232 | 100 | 100 | 55.86 | 17.76 | 0.82 | 0.39 | 0.25 | 0 | No Cumple
2014-06-13 | 160.7893 | 100 | 100 | 57.27 | 20.6 | 0.86 | 0.62 | 0.54 | 0 |  | 2014-08-08 | 125.8657 | 100 | 98.92 | 55.61 | 17.88 | 0.98 | 0.56 | 0.39 | 0 | No Cumple
2014-06-18 | 144.1479 | 100 | 100 | 55.33 | 19.09 | 0.46 | 0.32 | 0.27 | 0 |  | 2014-07-18 | 127.272 | 100 | 99.09 | 50.3 | 12.93 | 0.78 | 0.45 | 0.3 | 0 | Cumple
2014-06-26 | 163.016 | 100 | 100 | 60.54 | 19.59 | 1.24 | 0.68 | 0.47 | 0 |  | 2014-09-10 | 129.4987 | 100 | 97.99 | 53.08 | 14.08 | 0.62 | 0.4 | 0.26 | 0 | Cumple
2014-07-04 | 133.0145 | 100 | 100 | 54.66 | 19.26 | 1.44 | 0.59 | 0.4 | 0 |  | 2014-07-04 | 133.0145 | 100 | 100 | 54.66 | 19.26 | 1.44 | 0.59 | 0.4 | 0 | No Cumple
2014-07-18 | 127.272 | 100 | 99.09 | 50.3 | 12.93 | 0.78 | 0.45 | 0.3 | 0 |  | 2014-06-04 | 137.1163 | 100 | 100 | 55.48 | 21.22 | 0.9 | 0.57 | 0.43 | 0 | No Cumple
2014-07-22 | 140.2805 | 100 | 98.51 | 49.54 | 16.6 | 0.93 | 0.59 | 0.48 | 0 |  | 2014-08-26 | 137.9366 | 100 | 100 | 48.81 | 13.6 | 0.87 | 0.43 | 0.27 | 0 | Cumple
2014-07-30 | 152.3514 | 100 | 100 | 54.81 | 15.9 | 0.59 | 0.42 | 0.33 | 0 |  | 2014-08-13 | 138.757 | 100 | 100 | 43.14 | 11.63 | 0.55 | 0.24 | 0.14 | 0 | Cumple
2014-08-08 | 125.8657 | 100 | 98.92 | 55.61 | 17.88 | 0.98 | 0.56 | 0.39 | 0 |  | 2014-07-22 | 140.2805 | 100 | 98.51 | 49.54 | 16.6 | 0.93 | 0.59 | 0.48 | 0 | No Cumple
2014-08-13 | 138.757 | 100 | 100 | 43.14 | 11.63 | 0.55 | 0.24 | 0.14 | 0 |  | 2014-06-18 | 144.1479 | 100 | 100 | 55.33 | 19.09 | 0.46 | 0.32 | 0.27 | 0 | No Cumple
2014-08-22 | 146.4917 | 100 | 100 | 40.09 | 12.13 | 0.59 | 0.31 | 0.22 | 0 |  | 2014-08-22 | 146.4917 | 100 | 100 | 40.09 | 12.13 | 0.59 | 0.31 | 0.22 | 0 | Cumple
2014-08-26 | 137.9366 | 100 | 100 | 48.81 | 13.6 | 0.87 | 0.43 | 0.27 | 0 |  | 2014-07-30 | 152.3514 | 100 | 100 | 54.81 | 15.9 | 0.59 | 0.42 | 0.33 | 0 | No Cumple
2014-09-03 | 168.8757 | 100 | 100 | 61.21 | 17.09 | 1.43 | 0.58 | 0.34 | 0 |  | 2014-06-13 | 160.7893 | 100 | 100 | 57.27 | 20.6 | 0.86 | 0.62 | 0.54 | 0 | No Cumple
2014-09-10 | 129.4987 | 100 | 97.99 | 53.08 | 14.08 | 0.62 | 0.4 | 0.26 | 0 |  | 2014-06-26 | 163.016 | 100 | 100 | 60.54 | 19.59 | 1.24 | 0.68 | 0.47 | 0 | No Cumple
2014-09-18 | 120.1232 | 100 | 100 | 55.86 | 17.76 | 0.82 | 0.39 | 0.25 | 0 |  | 2014-09-03 | 168.8757 | 100 | 100 | 61.21 | 17.09 | 1.43 | 0.58 | 0.34 | 0 | No Cumple