## Portada (2)
ñ
Ficha Técnica
TRITURADORAS DE CONO HP
Wear Parts

## Hoja 1
Resumen de Información Técnica
TRITURADORAS DE CONO HP
Piezas de Desgaste para Trituradoras de Cono | [5 empty] | Aleaciones Disponibles
[7 empty] | Cono |  | XT610 |  | XT710 |  |  | XT720
[7 empty] | HP100 |  | X |  |  |  |  | X
[7 empty] | HP200 |  | X |  |  |  |  | X
[7 empty] | HP300 |  | X |  |  |  |  | X
[7 empty] | HP400 |  | X |  |  |  |  | X
[7 empty] | HP500 |  | X |  |  |  |  | X
[7 empty] | HP700 |  | X |  | X
[7 empty] | HP800 |  | X |  | X
Recomendaciones de Configuración y Límites de aplicación
|  |  |  | E S T A N D A R |  |  |  |  | C A B E Z A C O R T A
|  | Modelo | Cavidad | Ajuste |  | Apertura de |  |  | Ajuste |  |  | Apertura de
|  |  | Cavidad | Mínimo |  | Alimentación |  |  | Mínimo |  |  | Alimentación
|  |  |  | " A " |  | " B " |  |  | " A " |  |  | " B "
|  | HP 100 | Extra Fino | [5 empty] | 6 | 0.2362205 |  | 20 |  | 0.7874016
|  |  | Fino | [5 empty] | 9 | 0.3543307 |  | 50 |  | 1.968504
|  |  | Medio | [5 empty] | 9 | 0.3543307 |  | 70 |  | 2.755906
|  |  | Grueso | [5 empty] | 13 | 0.511811 |  | 100 |  | 3.937008
|  |  | Extra Grueso | [5 empty] | 21 | 0.8267717 |  | 150 |  | 5.905512
|  | HP 200 | Extra Fino | [5 empty] | 6 | 0.2362205 |  | 25 |  | 0.984252
|  |  | Fino | 14 | 0.5511811 | 95 |  | 3.740157 | 6 | 0.2362205 |  | 25 |  | 0.984252
|  |  | Medio | 17 | 0.6692913 | 125 |  | 4.92126 | 6 | 0.2362205 |  | 54 |  | 2.125984
|  |  | Grueso | 19 | 0.7480315 | 185 |  | 7.283465 | 10 | 0.3937008 |  | 76 |  | 2.992126
Extra Grueso
|  | HP 300 | Extra Fino | [5 empty] | 6 | 0.2362205 |  | 25 |  | 0.984252
|  |  | Fino | 13 | 0.511811 | 107 |  | 4.212598 | 6 | 0.2362205 |  | 25 |  | 0.984252
|  |  | Medio | 16 | 0.6299213 | 150 |  | 5.905512 | 8 | 0.3149606 |  | 53 |  | 2.086614
|  |  | Grueso | 20 | 0.7874016 | 211 |  | 8.307087 | 10 | 0.3937008 |  | 77 |  | 3.031496
|  |  | Extra Grueso | 25 | 0.984252 | 233 |  | 9.173228
|  | HP 400 | Extra Fino | [5 empty] | 6 | 0.2362205 |  | 30 |  | 1.181102
|  |  | Fino | 14 | 0.5511811 | 111 |  | 4.370079 | 6 | 0.2362205 |  | 40 |  | 1.574803
|  |  | Medio | 20 | 0.7874016 | 198 |  | 7.795276 | 8 | 0.3149606 |  | 52 |  | 2.047244
|  |  | Grueso | 25 | 0.984252 | 252 |  | 9.92126 | 10 | 0.3937008 |  | 92 |  | 3.622047
|  |  | Extra Grueso | 30 | 1.181102 | 299 |  | 11.77165
|  | HP 500 | Extra Fino | [5 empty] | 6 | 0.2362205 |  | 35 |  | 1.377953
|  |  | Fino | 16 | 0.6299213 | 133 |  | 5.23622 | 8 | 0.3149606 |  | 40 |  | 1.574803
|  |  | Medio | 20 | 0.7874016 | 204 |  | 8.031496 | 10 | 0.3937008 |  | 57 |  | 2.244094
|  |  | Grueso | 25 | 0.984252 | 286 |  | 11.25984 | 13 | 0.511811 |  | 95 |  | 3.740157
|  |  | Extra Grueso | 30 | 1.181102 | 335 |  | 13.18898
|  | HP 800 | Extra Fino
|  |  | Fino | 16 | 0.6299213 | 219 |  | 8.622047 | 5 | 0.1968504 |  | 33 |  | 1.299213
|  |  | Medio | 25 | 0.984252 | 267 |  | 10.51181 | 10 | 0.3937008 |  | 92 |  | 3.622047
|  |  | Grueso | 32 | 1.259843 | 297 |  | 11.69291 | 13 | 0.511811 |  | 155 |  | 6.102362
|  |  | Extra Grueso | 32 | 1.259843 | 353 |  | 13.89764
NOTAS
1) El CSS (Ajuste Mínimo "A") define el tamaño máximo de producto a obtener que va de 1.6 a 2.0 veces el CSS
2) El CSO (Apertura de Alimentación "B") dependerá del CSS según la tabla
3) En configuraciones ESTANDAR el tamaño máximo de alimentación NO debe ser mayor al 80% del CSO
3) En configuraciones CABEZA CORTA el tamaño máximo de alimentación será igual al CSO
| Preparado por: Alejandro Garza - Gerente de Refacciones México | [11 empty] | hoja 1 |  | Metso, 2010
Existen disponibles aleaciones de manganeso desde 14% hasta 22 %
A mayor % de Mn tendremos mayor resistencia al desgaste (vida útil)
Sin embargo la dureza de las mismas las vuelven más frágiles a los impactos (no triturables)
XT610 = 14% Manganese
XT710 = 18% Manganese
XT720 = 22% Manganese
Es usado para etapas secundarias
Productos de salida de 25 mm o mayores
Recomendable la alimentación completa cavidad llena (300 mm arriba del plato de alimentación)
Configuración ESTANDAR - F80/P80 = 6 - 8 : 1
Usado en etapas terciarias o cuaternarias
Producto de salida menor a 25mm
DEBE siempre trabajar a cavidad llena (500 - 600 mm arriba del plato de alimentación)
Configuración CABEZA CORTA - F80/P80 = 4 - 6 : 1
B
A

## Hoja 2
Resumen de Información Técnica
TRITURADORAS DE CONO HP
Principales fallas en Conos HP y soluciones prácticas
| FALLA |  |  |  |  | CAUSAS |  |  |  | SOLUCION
TIPO COPA
DESGASTE EXCESIVO
DESGASTE ANORMAL
DESGASTE SUPERIOR
DESGASTE INFERIOR
Números de Parte para Tazón y Mantle en Conos HP
ñ
|  |  | E S T A N D A R |  |  |  |  | C A B E Z A C O R T A
| Tipo | Cav. | BOWL | MANTLE | BOWL |  | MANTLE | BOWL | MANTLE |  | BOWL |  | MANTLE
|  |  | " A " | " B " | " A " |  | " B "
|  |  | XT 610 | XT 610 | XT 720 |  | XT 720 | XT 610 | XT 610 |  | XT 720 |  | XT 720
| HP 100 | E.F. | [8 empty] | 70 5520 8000 |  | 70 5530 8122
|  | F | [8 empty] | 70 5520 8001 |  | 70 5530 8122
|  | M | [8 empty] | 70 5520 8001 |  | 70 5530 8121
|  | G | [8 empty] | 70 5520 8002 |  | 70 5530 8121
|  | E.G. | [8 empty] | 70 5520 8003 |  | 70 5530 8121
| HP 200 | E.F. | [8 empty] | 70 5520 8121 |  | 70 5530 8006 U 70 5530 8002 L
|  | F | N 5520 8140 | 5013 0813 | N 5520 8142 |  | 70 5530 8001 | N 5520 8149 | 5013 0815 |  | N 5520 8151 |  | 70 5530 8003
|  | M | N 5520 8137 | 5013 0813 | N 5520 8139 |  | 70 5530 8001 | N 5520 8146 | 5013 0815 |  | N 5520 8148 |  | 70 5530 8003
|  | G | N 5520 8134 | 5013 0813 | N 5520 8136 |  | 70 5530 8001 | N 5520 8143 | 5013 0815 |  | N 5520 8145 |  | 70 5530 8003
E.G.
| HP 300 | E.F. | [5 empty] | N 5520 8265 | N 5530 8260 U 5013 2123 L |  | 70 5520 8277 |  | N 5530 8264 U N 5530 8254 L
|  | F | N 5520 8269 | N 5530 8261 | N 5520 8273 |  | N 5530 8262 | N 5520 8264 | N 5530 8261 |  | N 5520 8276 |  | N 5530 8262
|  | M | N 5520 8268 | N 5530 8261 | N 5520 8272 |  | N 5530 8262 | N 5520 8263 | N 5530 8261 |  | N 5520 8275 |  | N 5530 8262
|  | G | N 5520 8267 | N 5530 8261 | N 5520 8271 |  | N 5530 8262 | N 5520 8262 | N 5530 8261 |  | N 5520 8274 |  | N 5530 8262
|  | E.G. | N 5520 8270 | N 5530 8263 | N 5520 8266 |  | N 5530 8252
| HP 400 | E.F. | [5 empty] | 70 5520 8387 | 70 5530 8383 |  | 70 5520 8396 |  | 70 5530 8386
|  | F | 70 5520 8382 | 70 5530 8381 | 70 5520 8383 |  | 70 5530 8384 | 70 5520 8385 | 70 5530 8382 |  | 70 5520 8386 |  | 70 5530 8385
|  | M | 70 5520 8525 | 70 5530 8381 | N 5520 8527 |  | 70 5530 8384 | 4830 0032 | 70 5530 8382 |  | 70 5520 8394 |  | 70 5530 8385
|  | G | 70 5520 8398 | 70 5530 8381 | N 5520 8400 |  | 70 5530 8384 | 4830 0031 | 70 5530 8382 |  | 70 5520 8393 |  | 70 5530 8385
|  | E.G. | 70 5520 8522 | 70 5530 8381 | N 5520 8524 |  | 70 5530 8384
| HP 500 | E.F. | [5 empty] | 70 5520 8508 | 70 5530 8506 |  | 70 5520 8509 |  | 70 5530 8507
|  | F | 70 5520 8502 | 70 5530 8501 | 70 5520 8504 |  | 70 5530 8503 | 70 5520 8510 | 70 5530 8502 |  | 70 5520 8511 |  | 70 5530 8504
|  | M | 4831 4227 | 70 5530 8501 | 70 5520 8512 |  | 70 5530 8503 | 4831 4219 | 70 5530 8502 |  | 70 5520 8518 |  | 70 5530 8504
|  | G | 4831 4236 | N 5530 8514 | 70 5520 8514 |  | N 5530 8516 | 4831 4222 | 70 5530 8502 |  | 70 5520 8517 |  | 70 5530 8504
|  | E.G. | 4831 4240 | N 5530 8514 | 70 5520 8513 |  | N 5530 8516
| HP 800 | E.F.
F
M
G
E.G.
| Preparado por: Alejandro Garza - Gerente de Refacciones México | [10 empty] | hoja 2 |  | Metso, 2010
Ocasionado por exceso de finos en la alimentación
Graduación puntual (cargado en una sola malla)
Ajuste muy cerrado
Sacar finos (criba / escalper)
Ajuste de equipo anterior
Revisar ajustes vs alimentación
Desgaste NO monitoreado
Abuso en la utilización – "supuestos ahorros”
Monitorear desgastes
Cambio oportuno
Análisis de costo - mtto
Alimentación segregada (cargada en 2 o mas mallas)
Mala alimentación (no 360°)
Alimentación NO constante
Ajuste de la distribución (hacerla de manera constante)
Cuidar granulometría de entrada (gradual)
Material muy grande - Se acumula en parte superior
Trabajo excesivo para que baje el material - esfuerzo mayor en medio superior
Ajuste tamaño (granulometría en curva)
Revisar si es correcta la configuración (STD – SH)
Material muy fino - Se va directamente al fondo de la cavidad
Se trabaja la cavidad vacía
(muy abajo)
Ajuste tamaño (granulometría)
Llenar la cavidad – tener una alimentación constante
Ver manual WMSM para acoplamientos en HP 800

## Hoja 3
Resumen de Información Técnica
TRITURADORAS DE CONO HP
Medición del desgastes anormales en Tazón y Mantle
PROCEDIMIENTO
1. Cortar la pieza en toda la sección
2. Marcar el perfil de la sección desgatada
para digitalizarlo
3. Analizar el desgaste vs el perfil nuevo
4. Determinar falla y corregir parámetros
Medición del porcentaje de utilización en Tazón y Mantle
PROCEDIMIENTO
[9 empty] | Peso Tazón o Mantle Nuevo | [5 empty] | X
[9 empty] | Peso Tazón o Mantle Desgastado | [5 empty] | Y
[9 empty] | Porcentage de Utilización | [5 empty] | %
PU (%) = ( X - Y ) / X
Procedimiento de Instalación de Manganesos
ñ
PROCEDIMIENTO
1. Iniciar la operación con el CSS lo más abierto posible
2. Operar al 50% de potencia (65% amps) con cavidad llena por 6 horas
3. Después de las 6 hrs ajustar el CSS al que trabajará normalmente
4. Operar al 75% de potencia (80% amps) con cavidad llena por 2 horas
5. Despues de las 2 horas trabajar a potencia completa
6. Mantener la operación diaria cercana a potencia completa
Valores Promedio de diversos tipos de roca
| ROCA | Indice de Trabajo (WI) | Indice de Abrasión (A.I.) |  | Triturabilidad |  | ROCA |  |  | Indice de Trabajo (WI) |  | Indice de Abrasión (A.I.) |  | Triturabilidad
| Granito | 16 | 0.55 |  | 31 |  | Carbón |  |  | 14 |  | 0.2 |  | 50
| Basalto | 20 | 0.20 |  | 18 |  | Diabasa |  |  | 19 |  | 0.3 |  | 31
| Caliza | 12 | 0.03 |  | 55 |  | Diorita |  |  | 19 |  | 0.4 |  | 25
| Andesita | 16 | 0.5 |  | 40 |  | Gabro |  |  | 20 |  | 0.4 |  | 28
| Dolomita | 12 | 0.05 |  | 32 |  | Hematita |  |  | 18 |  | 0.35 |  | 35
| Mármol | 12 | 0.03 |  | 15 |  | Sienita |  |  | 19 |  | 0.4 |  | 40
| Gneis | 16 | 0.5 |  | 36 |  | Pórfiro |  |  | 18 |  | 0.1 |  | 39
| Cuarcita | 16 | 0.75 |  | 35 |  | Silex |  |  | 18 |  | 0.7 |  | 18
| Indice de Trabajo WI |  |  | Indice de Abrasión A.I. | [7 empty] | Triturabilidad
| muy fácil | 0 - 7 |  | no abrasivo |  | < 0.1 |  | 0 - 100 |  |  |  | muy fácil |  | > 50
| fácil | 7 - 10 |  | abrasivo ligero |  | 0.1 - 0.4 |  | 100 - 600 |  |  |  | fácil |  | 40 - 50
| medio | 10 - 14 |  | abrasivo medio |  | 0.4 - 0.6 |  | 600 - 1,200 |  |  |  | medio |  | 30 - 40
| difícil | 14 - 18 |  | abrasivo |  | 0.6 - 0.8 |  | 1,200 - 1,700 |  |  |  | difícil |  | 20 - 30
| muy difícil | > 18 |  | muy abrasivo |  | > 0.8 |  | > 1,700 |  |  |  | muy difícil |  | < 20
| Preparado por: Alejandro Garza - Gerente de Refacciones México | [11 empty] | hoja 3 |  |  | Metso, 2010
El porcentage óptimo de utilización para los liners (tazón y mantle) en conos HP debe estar entre 50% al 55%
Llegar a un desgaste mayor al mencionado puede ocasionar daños a los asientos en el tazón y cabeza
Es necesario llevar un record de los desgastes para cualquier análisis de falla posterior
2
3
1
Existe un procedimiento de puesta en marcha para juegos nuevos de liners (tazón y mantle) para incrementar la dureza de las piezas y mejorar la eficiencia y tiempo de vida
Si el procedimiento descrito es realizado por completo en juegos nuevos; la vida útil de los liners se verá incrementada hasta en un 30%