## Portada (2)
ñ
Ficha Técnica
TRITURADORAS DE IMPACTO NP
Wear Parts

## Resumen
Resumen de Información Técnica
IMPACTORES HORIZONTALES NP
Martillos para Impactores Horizontales NP | [8 empty] | Aleaciones Disponibles
[10 empty] | * | Resistencia equivalente a Acero Inoxidable
[10 empty] | ** | Resistencia equivalente a Acero de Herramientas
[10 empty] | *** | Resistencia de Aleaciones Especiales
Recomendaciones de Aleaciones y Límites de aplicación
|  | Abrasividad |  |  |  | Primaria: Triturabilidad >35%; Velocidad del Martillo entre 31 m/s y hasta 37 m/s
Secundaria: Triturabilidad > 35%; Velocidad del Martillo entre 37 m/s y hasta 44 m/s
800 g/t
|  | 0.17 A.I. |  | Hierro Cromo (cerámico) XF..310 |  | Hierro Cromo puede ser recomendable |  | Riesgo de Fractura
600 g/t
|  | 0.1 A.I. |  | Hierro Cromo XT 310 |  |  |  | Riesgo de Fractura
400 g/t
|  | 0.05 A.I. |  | Martensitico (cerámico) XF 210 | [5 empty] | Riesgo de Fractura
250 g/t
|  | 0.025 A.I. |  | Martensitico XT 210
100 g/t
|  | 0.005 A.I. |  | Manganeso XT 510
Tamaño Máximo
de Alimentación
[6 empty] | 250 mm |  | 400 mm |  | 600 mm |  |  | 1,500 mm
[6 empty] | 10 inch. |  | 16 inch. |  | 24 inch. |  |  | 59 inch.
Estimación de Vida de Martillos ( horas ) | [8 empty] | Cambios en los parámetros de configuración
| Abrasion Index |  | Manganese |  | Martensitic |  | Chrome Iron |  |  | Cambio |  | Consumo Energía | Finos Producto | Factor de Forma | Costo en Piezas
| 0 to 0.002 |  | + 2,000 |  | + 2,400 |  | + 3,000 |  |  | Cerrar "S2" Configuración
| 0.002 to 0.005 |  | 1,000 to 2,000 |  | 1,200 to 2,400 |  | + 2,000
| 0.005 to 0.01 |  | 400 to 1,000 |  | 500 to 1,200 |  | 1,200 to 2,000 |  |  | Disminuir Alimentación
| 0.01 to 0.024 |  | 150 to 400 |  | 200 to 500 |  | 800 to 1,200
| 0.024 to 0.05 |  |  |  | 100 to 200 |  | 400 to 800 |  |  | Incrementar Velocidad
| 0.05 to 0.1 | [5 empty] | 300 to 400
| 0.1 to 0.21 | [5 empty] | 200 to 300 |  |  | Disminuir Dureza del Material
| 0.21 to 0.35 | [5 empty] | up to 200
| Preparado por: Alejandro Garza - Gerente de Refacciones México | [12 empty] | hoja 1 |  | Metso, 2010
ACERO MANGANESO - XT 510
(1.0 – 1.3% C, 1.0 – 2.5% Cr, 12 – 14% Mn)
ACERO MARTENSITICO - XT 210
(0.22 – 0.32% C, 10 – 13% Cr)
HIERRO CROMO - XT 310
(3.0 – 3.6% C, 22 – 28% Cr, 1.4 – 2.2% Mn)
MARTENSITICOS con Insertos Cerámicos - XF 210
HIERRO CROMO con Insertos Cerámicos - XF 310
250 - 280 Brinell
El único material de martillo que soporta todos los tipos de trituración sin romperse
474 - 500 Brinell
Algunos riesgos de ruptura de acuerdo al material que esta siendo procesado y la reducción requerida
1.2 a 1.5 veces tiempo de vida con respecto al de manganeso
600 - 650 Brinell
Alto riesgo de ruptura en alimentación > 16”
Bueno para materiales de dureza media
Balance económico si se acepta el riesgo o se proteje contra no triturables
3 a 4 veces tiempo de vida con respecto al de manganeso
Acero Manganeso *
Acero Martensitico **
Hierro Cromo ***
Es una mezcla con partículas de cerámica endurecida en las superficie del acero martensitico.
Puede durar de 2 a 4 veces mas que el martillo martensitico normal.
Alto riesgo de fracturas con material de alimentación mayor a 24”
Necesario análisis entre costo beneficio
Es una mezcla con partículas de cerámica endurecida en las superficie del acero al cromo.
Puede durar de 2 a 4 veces mas que el martillo cromo normal.
Alto riesgo de fracturas con material de alimentación mayor a 10”
Necesario análisis entre costo beneficio
Acero Martensitico con ceramica
Acero al Cromo con ceramica
F80/P80 = 10: 1

## Resumen (2)
Resumen de Información Técnica
IMPACTORES HORIZONTALES NP
Límite máximo de desgaste en martillos
| Equipo | Dimensión D
| NP 1007 | 50 | 2 in.
| NP 1110 | 55 | 2.2
| NP 1210 | 55 | 2.2
| NP 1213 | 60 | 2.4
| NP 1313 | 60 | 2.4
| NP 1315 | 70 | 2.8
| NP 1415 | 70 | 2.8
| NP 1520 | 70 | 2.8
| NP 1620 | 80 | 3.2
| NP 2023 | 80 | 3.2
Configuración S1, S2 y S3
[5 empty] | Equipo / S2 |  | Primaria | Secundaria
[5 empty] | NP 1007 |  | 1.5" (40) | 1.0" (25)
[5 empty] | NP 1110 |  | 1.5" (40) | 1.0" (25)
[5 empty] | NP 1210 |  | 2.0" (50) | 1.5" (40)
[5 empty] | NP 1213 |  | 2.0" (50) | 1.2" (30)
[5 empty] | NP 1313 |  | 2.0" (50) | 1.5" (40)
[5 empty] | NP 1315 |  | 2.0" (50) | 1.2" (30)
[5 empty] | NP 1415 |  | 2.5" (60) | 1.5" (40)
[5 empty] | NP 1520 |  | 2.0" (50) | 1.2" (30)
[5 empty] | NP 1620 |  | 2.5" (60) | 2.0" (50)
Números de Parte para Martillos en Trituradores NP
| Equipo | Cant. |  | MANGANESO |  | MARTENSITICO |  | CROMO | MARTENCITICO CERAMICO | CROMO CERAMICO
| NP 1007 | 4 |  | 70 6225 1011 |  | 70 6225 1013 |  | 70 6225 1012 | **** | M M0202155
| NP 1110 | 4 |  | 70 6225 1250 |  | 4150 5589 |  | 70 6225 1251 | N 1195 3791 | M M0202163
| NP 1213 | 4 |  | 70 6225 2506 |  | 4150 5590 |  | 70 6225 2507 | N 1195 3789 | M M0202164
| NP 1315 | 4 |  | 70 6225 2760 |  | 70 6225 2762 |  | 70 6225 2761 | M M0202165 | M M0202166
| NP 1415 | 4 |  | 70 6225 2760 |  | 70 6225 2762 |  | 70 6225 2761 | M M0202165 | M M0202166
| NP 1520 | 4 |  | 70 6225 5000 |  | N 6225 5004 |  | 70 6225 5001 | N 6225 5003 | N 6225 5002
| NP 1620 | 4 |  | 70 6225 5000 |  | N 6225 5004 |  | 70 6225 5001 | N 6225 5003 | N 6225 5002
Máximo diferencial de peso ( Martillos a 180° )
| Modelo | Lbs |  | Kg
| NP 1007 | 6 |  | 2.7
| NP 1110 | 9 |  | 4.1
| NP 1213 | 14 |  | 6.4
| NP 1315 | 20 |  | 9.1
| NP 1415 | 20 |  | 9.1
| NP 1520 | 32 |  | 14.5
| NP 1620 | 32 |  | 14.5
Nomenclatura Trituradores de Impacto NP
| Preparado por: Alejandro Garza - Gerente de Refacciones México | [8 empty] | hoja 2 | Metso, 2010
Protecciones de soldadura
Rotor
Martillo
Área desgastada
Perno de seguridad
S2
S1
S1 = (D + S2) / 4 + 20mm
D = Tamaño más grande alimentación) S2 = Calibración de S2
La calibración del tercer plato rompedor deberá estar a un 70% de la calibración del segundo plato rompedor.
NP 14 15
Nordpactor
1500 mm Ancho de Rotor
1400 mm Diametro de Rotor

## Resumen (3)
Resumen de Información Técnica
IMPACTORES HORIZONTALES NP
Principales fallas en Impactores NP y soluciones prácticas
| FALLA |  |  |  | CAUSAS |  | SOLUCION
Desgaste en PARTE CENTRAL
Desgaste IRREGULAR
FRACTURAS y/o FISURAS
Desgaste en los EXTREMOS
Desgaste en un COSTADO
Partes de la Trituradora de Impacto NP
Tamaño Máximo de Alimentación
|  | Modelo | Pulgadas | mm |  | Modelo |  | Pulgadas | mm
|  | NP 1007 | 19.7 | 500 |  | NP 1315 |  | 23.6 | 600
|  | NP 1110 | 25.2 | 640 |  | NP 1415 |  | 39 | 1000
|  | NP 1210 | 31.5 | 800 |  | NP 1520 |  | 27.5 | 700
|  | NP 1213 | 26.5 | 675 |  | NP 1620 |  | 51 | 1300
| Preparado por: Alejandro Garza - Gerente de Refacciones México | [7 empty] | hoja 3 | Metso, 2010
Distribución de la alimentación pobre - parte central
Alineación de banda de alimentación
Corregir la alimentación - uniforme
Revisar banda de alimentación
Material húmedo y con finos
Exceso de finos que pulen y desgastan el martillo
Eliminar FINOS
Triturar material SECO
NO triturables en la cavidad
Alimentación de Sobretamaño
Aplicación Incorrecta - aleación
Eliminar No triturables
Reducir tamaño de alimentación
Cambiar de HiCr a Martensitico o Manganeso
Exceso de finos en la alimentación
La vía de salida más rápida para los finos son los extremos
Eliminar los FINOS
Placas laterales más gruesas para disminuir distancia entre barras y placas laterales
Recirculación cargada hacia un lado de la cavidad
Alineación de banda de alimentación
Recirculación en la banda - previa a la entrada de la cavidad
Alinear banda de alimentación
Plato rompedor Frontal
Rotor
Martillos
Plato rompedor trasero
Ajuste del plato rompedor frontal
Ajuste del plato rompedor trasero
Abertura de Alimentacion
Rotor de baleros
Lainas laterales
Estructura Frontal
Estructura baja